## Fossegrenda 2019 2024
|  |  | Date |  | 2025-02-10 |  | Time | 12:03
Udtaget | Fabrik | Følgeseddel |  | Prøvested |  | Recept |  |  | Planlagt konsistenst [mm] | Målt konsistens [mm] | Planlagt densitet [kg/m3] | Målt densitet [kg/m3] | Planlagt luftinnhold [%] | Målt luftinnhold [%] | TEMPC C | Sylinder 28 døgn | Trykstyrke 1 døgn | Trykstyrke 2 døgn | Trykstyrke 3 døgn | Trykstyrke 7 døgn | Trykstyrke 14 døgn | Trykstyrke 28 døgn | Trykstyrke 56 døgn | Trykstyrke 90 døgn | V/C | Short Text
__________ | __________ | __________ |  | __________ |  | _________________ |  |  | __________ | __________ | __________ | __________ | __________ | __________ | __________ | __________ | __________ | __________ | __________ | __________ | __________ | __________ | __________ | __________ | __________ | _______________________________________
2019-01-02 | 332 | 1985653 |  | Fabrik |  | UN53A-D110 |  |  | 220 | 240 | 2428 | 2486 | 2 | 1.8 | 19.2 | 37.3 |  |  |  | 36.9 |  | 47.8 |  |  | 0.534 | 1 SU=390
2019-01-03 | 332 | 1985659 |  | Fabrik |  | UN56A-D200 |  |  | 220 | 240 | 2223 | 2242 | 5 | 5.8 | 21.5 | 47.9 |  |  |  | 42 |  | 58.4 |  |  | 0.45 | 2 SU=455
2019-01-03 | 332 | 1985676 |  | Fabrik |  | UN22A-E110 |  |  | 220 | 220 | 2306 | 2303 | 5 | 7 | 20.6 | 54.6 |  |  |  | 47.2 |  | 66.6 |  |  | 0.377 | 3 SU=370
2019-01-03 | 332 | 1985680 |  | Fabrik |  | UN22A-E000 |  |  | 220 | 230 | 2421 | 2414 | 5 | 3.6 | 17.5 | 51.9 |  |  |  | 44.5 |  | 63.3 |  |  | 0.369 | 4 SU= 440
2019-01-04 | 332 | 1985697 |  | Fabrik |  | UN22A-E000 |  |  | 220 | 220 | 2361 | 2357 | 5 | 5.8 | 19.5 | 49.2 |  |  |  | 42.9 |  | 60 |  |  | 0.376 | 5
2019-01-04 | 332 | 1985712 |  | Fabrik |  | UA53A-E000 |  |  | 200 | 240 | 2437 | 2378 | 3.5 | 2.4 | 19 | 35.2 |  |  |  | 25.5 |  | 43.5 |  |  | 0.511 | 6, Regnvær gjør at sand har varierende f
2019-01-04 | 332 | 1985719 |  | Fabrik |  | UN53A-D000 |  |  | 220 | 210 | 2407 | 2522 | 3.5 |  | 20 | 38.3 |  |  |  | 39.4 |  | 49.1 |  |  | 0.542 | 7
2019-01-07 | 332 | 1985729 |  | Fabrik |  | UN55A-D000 |  |  | 230 | 230 | 2405 | 2515 | 3.5 |  | 19.4 | 45.5 |  |  |  | 39.3 |  | 55.5 |  |  | 0.449 | 8
2019-01-07 | 332 | 1985731 |  | Fabrik |  | UN22A-E000 |  |  | 160 | 120 | 2428 | 2424 | 5 | 3.3 | 18.9 | 58.9 |  |  |  | 51.6 |  | 71.8 |  |  | 0.369 | 9, tilsatt 1 kg L. Justert fukt
2019-01-07 | 332 | 1985733 |  | Fabrik |  | UN22A-E000 |  |  | 160 | 160 | 2400 | 2372 | 5 | 4.4 | 18.9 | [9 empty] | 0.372 | kun luft
2019-01-08 | 332 | 1985750 |  | Fabrik |  | UN32A-E000 |  |  | 200 | 200 | 2398 | 2400 | 4.5 | 4.3 | 17.6 | 59.1 |  |  |  | 50.2 |  | 72.1 |  |  | 0.38 | 10. SU= 290
2019-01-08 | 332 | 1985757 |  | Fabrik |  | UN55A-D111 |  |  | 220 | 235 | 2411 | 2426 | 2 |  | 21 | 54 |  |  |  | 48.5 |  | 65.8 |  |  | 0.452 | 11- SU= 410
2019-01-08 | 332 | 1985780 |  | Fabrik |  | UN55A-D103 |  |  | 550 | 540 | 2407 | 2463 | 2 |  | 19.9 | 52.3 |  |  |  | 46.9 |  | 63.7 |  |  | 0.451 | 12. Synk= 255. Robusthetsprøve. 1d, 2d,
2019-01-09 | 332 | 1985807 |  | Fabrik |  | UN55A-D111 |  |  | 220 | 240 | 2409 | 2461 | 2 |  | 27 | 56.4 |  |  |  | 51.7 |  | 68.7 |  |  | 0.45 | 13
2019-01-09 | 332 | 1985818 |  | Fabrik |  | UN51A-D110 |  |  | 240 | 250 | 2392 | 2491 | 2 |  | 20.7 | 27.8 |  |  |  | 20.7 |  | 34.3 |  |  | 0.661 | 14
2019-01-09 | 332 | 1985833 |  | Fabrik |  | UN22A-E000 |  |  | 160 | 190 | 2389 | 2385 | 5 | 4.7 | 21.9 | 56.3 |  |  |  | 48.5 |  | 68.7 |  |  | 0.375 | 15
2019-01-10 | 332 | 1985847 |  | Fabrik |  | UN57A-D110 |  |  | 220 | 250 | 2427 | 2476 | 2 |  | 25.5 | 56.4 |  |  |  | 51.7 |  | 68.7 |  |  | 0.4 | 16 SU=500
2019-01-10 | 332 | 1985860 |  | Fabrik |  | UN32A-E110 |  |  | 200 | 220 | 2360 | 2327 | 4.5 | 5 | 20 | 50.6 |  |  |  | 42 |  | 61.7 |  |  | 0.384 | 17
2019-01-11 | 332 | 1985897 |  | Fabrik |  | UN56A-D200 |  |  | 220 | 260 | 2245 | 2263 | 5 | 4.9 | 20 | 46.1 |  |  |  | 40.4 |  | 56.2 |  |  | 0.45 | 18
2019-01-11 | 332 | 1985925 |  | Fabrik |  | UN22A-E000 |  |  | 200 | 190 | 2410 | 2414 | 5 | 4 | 18.7 | 58.5 |  |  |  | 50.2 |  | 71.4 |  |  | 0.371 | 19
2019-01-15 | 332 | 1985938 |  | Fabrik |  | UN53A-D110 |  |  | 220 | 220 | 2419 | 2449 | 2 |  | 19.6 | 37.9 |  |  |  | 38.4 |  | 48.5 |  |  | 0.541 | 20
2019-01-16 | 332 | 1985957 |  | Fabrik |  | UN55A-D111 |  |  | 210 | 240 | 2416 | 2479 | 2 |  | 21.4 | 51.5 |  |  |  | 47.7 |  | 62.8 |  |  | 0.449 | 21, Justert wattmeter
2019-01-16 | 332 | 1985966 |  | Fabrik |  | UN32A-E000 |  |  | 200 | 180 | 2396 | 2420 | 4.5 | 3.5 | 16.9 | 64.7 |  |  |  | 57.4 |  | 78.9 |  |  | 0.375 | 22
2019-01-16 | 332 | 1985971 |  | Fabrik |  | UN53A-D000 |  |  | 200 | 220 | 2415 | 2542 | 3.5 |  | 19.3 | 37.7 |  |  |  | 37.8 |  | 48.4 |  |  | 0.538 | 23
2019-01-17 | 332 | 1985991 |  | Fabrik |  | UN55A-D111 |  |  | 210 | 220 | 2418 | 2476 | 2 |  | 15.5 | 48 |  |  |  | 45.5 |  | 58.5 |  |  | 0.442 | 24 SU=350
2019-01-17 | 332 | 1985995 |  | Fabrik |  | UN55A-D103 |  |  | 550 | 260 | 2421 | 2514 | 2 |  | 17.7 |  |  |  |  | 48.5 |  |  |  |  | 0.454 | 26 SU=530 Fra byggeplass.
2019-01-17 | 332 | 1985995 |  | Fabrik |  | UN55A-D103 |  |  | 550 | 510 | 2421 | 2496 | 2 |  | 20.2 | 47.1 |  |  |  | 43.4 |  | 57.5 |  |  | 0.454 | 25 SU=510
2019-01-18 | 332 | 1986026 |  | Fabrik |  | UL53A-E000 |  |  | 200 | 210 | 2441 | 2492 | 3.5 | 2 | 17.9 | 40 |  |  |  | 31.9 |  | 51.3 |  |  | 0.524 | 27
2019-01-18 | 332 | 1986031 |  | Fabrik |  | UN22A-E000 |  |  | 200 | 210 | 2406 | 2412 | 5 | 3.8 | 18.5 | 58.1 |  |  |  | 51.1 |  | 70.8 |  |  | 0.385 | 28
2019-01-22 | 332 | 1986053 |  | Fabrik |  | UN56A-D111 |  |  | 240 | 250 | 2364 | 2343 | 5 | 4.1 | 20.1 | 37.9 |  |  |  | 35.4 |  | 48.5 |  |  | 0.434 | 29. SU= 510
2019-01-23 | 332 | 1986079 |  | Fabrik |  | UN53A-D110 |  |  | 230 | 250 | 2423 | 2452 | 2 |  | 19 | 32.9 |  |  |  | 33.3 |  | 42.2 |  |  | 0.528 | 30. Målt temp i blande 19 grader
2019-01-23 | 332 | 1986103 |  | Fabrik |  | UN22A-E000 |  |  | 200 | 180 | 2398 | 2410 | 5 | 4.4 | 20.3 | 55.9 |  |  |  | 46.6 |  | 68.2 |  |  | 0.373 | 31.
2019-01-24 | 332 | 1986122 |  | Fabrik |  | UN53A-D000 |  |  | 210 | 225 | 2455 | 2446 | 3.5 | 1.7 | 23.7 | 35.8 |  |  |  | 35.5 |  | 44.2 |  |  | 0.539 | 32 SU=410
2019-01-24 | 332 | 1986143 |  | Fabrik |  | UN22A-E000 |  |  | 200 | 220 | 2393 | 2383 | 5 | 4.7 | 18.7 | 55.6 |  |  |  | 47.2 |  | 67.9 |  |  | 0.371 | 33 SU= 320
2019-01-25 | 332 | 1986153 |  | Fabrik |  | UN53A-D111 |  |  | 240 | 260 | 2415 | 2491 | 2 |  | 25.7 | 36.6 |  |  |  | 36.3 |  | 46.9 |  |  | 0.541 | 34. SU= 510
2019-01-25 | 332 | 1986166 |  | Fabrik |  | UN54A-D000 |  |  | 240 | 240 | 2445 | 2423 | 3.5 | 1.7 | 23.7 | 36.5 |  |  |  | 39.9 |  | 46.8 |  |  | 0.49 | 35. SU=520, 3døgns: Vekt: 2493g;2494g. T
2019-01-25 | 332 | 1986184 |  | Fabrik |  | UN22A-E000 |  |  | 200 | 200 | 2387 | 2395 | 5 | 4.6 | 21.4 | 55.7 | [5 empty] | 68 |  |  | 0.383 | 36. SU= 320
2019-01-28 | 332 | 1986202 |  | Fabrik |  | UN55A-D111 |  |  | 220 | 245 | 2411 | 2413 | 2 |  | 19.7 | 49 |  |  |  | 45.6 |  | 59.7 |  |  | 0.447 | 37.SU= 470
2019-01-28 | 332 | 1986205 |  | Fabrik |  | UN55A-D11Q |  |  | 200 | 230 | 2413 | 2461 | 2 |  | 19.9 | 48.9 |  |  |  | 44.4 |  | 59.7 |  |  | 0.447 | 38. SU=440
2019-01-28 | 332 | 1986220 |  | Fabrik |  | UN61A-D100 |  |  | 240 | 230 | 2431 | 2425 | 2 |  | 7.4 | 53.4 |  |  |  | 46.2 |  | 65.1 |  |  | 0.4 | 39. SU=415. Lav temp. Byttet sementsilo.
2019-01-28 | 332 | 1986256 |  | Fabrik |  | UN22A-E000 |  |  | 200 | 190 | 2387 | 2403 | 5 | 4.7 | 21 | 56.4 |  |  |  | 46.7 |  | 68.8 |  |  | 0.379 | 40. SU= 320
2019-01-29 | 332 | 1986263 |  | Fabrik |  | UN22A-E000 |  |  | 200 | 210 | 2339 | 2296 | 5 | 6.5 | 20.2 | 51.8 |  |  |  | 43.3 |  | 63.1 |  |  | 0.383 | 41.
2019-01-29 | 332 | 1986279 |  | Fabrik |  | UN53A-D110 |  |  | 200 | 190 | 2426 | 2500 | 2 |  | 19.4 |  |  |  |  | 37.5 |  |  |  |  | 0.542 | 42
2019-01-29 | 332 | 1986293 |  | Fabrik |  | UN55A-D110 |  |  | 220 | 220 | 2379 | 2485 | 3.5 |  | 18.4 |  |  |  |  | 41.2 |  |  |  |  | 0.449 | 43
2019-01-30 | 332 | 1986317 |  | Fabrik |  | UN55A-D111 |  |  | 220 | 220 | 2410 | 2495 | 2 |  | 26.7 | 51.8 |  |  |  | 47.3 |  | 63.2 |  |  | 0.449 | 44.
2019-01-30 | 332 | 1986326 |  | Fabrik |  | UN62A-D000 |  |  | 200 | 200 | 2431 | 2418 | 5 | 2.8 | 23.1 | 52.4 |  |  |  | 39.7 |  | 63.9 |  |  | 0.4 | 45.
2019-01-30 | 332 | 1986342 |  | Fabrik |  | UV57C-D200 |  |  | 210 | 230 | 2244 | 2282 | 5 |  | 19.7 | 52.9 |  |  |  | 47.9 |  | 64.5 |  |  | 0.399 | 46. prøve før Nani
2019-01-30 | 332 | 1986345 |  | Fabrik |  | UN32A-E000 |  |  | 200 | 200 | 2407 | 2412 | 4.5 | 4 | 20.2 | 57.2 |  |  |  | 48.4 |  | 69.8 |  |  | 0.377 | 47.
2019-01-30 | 332 | 1986355 |  | Fabrik |  | UN54A-D013 |  |  | 550 | 570 | 2396 | 2462 | 2 |  | 18.6 | 41.6 |  | 26 |  | 38 |  | 53.4 |  |  | 0.499 | 48. Su=570, 1,2,7 og 28d, T500=2,1sek. S
2019-01-31 | 332 | 1986402 |  | Fabrik |  | UN31A-E000 |  |  | 200 | 200 | 2368 | 2320 | 4.5 | 5.6 | 17.2 | 49.2 |  |  |  | 40.1 |  | 60.1 |  |  | 0.401 | 49
2019-02-01 | 332 | 1986413 |  | Fabrik |  | UN57A-D000 |  |  | 220 | 225 | 2416 | 2434 | 3.5 |  | 14.3 | [6 empty] | 59.9 |  |  | 0.397 | 50
2019-02-01 | 332 | 1986437 |  | Fabrik |  | UA55A-E100 |  |  | 220 | 240 | 2401 | 2482 | 3 |  | 18.3 | 49.1 |  |  |  | 35.5 |  | 59.9 |  |  | 0.433 | 51. Su=380, litt seig
2019-02-01 | 332 | 1986463 |  | Fabrik |  | UL53A-E000 |  |  | 200 | 220 | 2407 | 2390 | 3.5 | 3.6 | 19.7 | 36.1 |  |  |  | 26.2 |  | 46.3 | 56.4 |  | 0.519 | 52. 56døgns
2019-02-04 | 332 | 1986483 |  | Fabrik |  | UN53A-D110 |  |  | 220 | 230 | 2420 | 2475 | 2 |  | 16.2 | 35.9 |  |  |  | 35.2 |  | 44.3 |  |  | 0.538 | 53
2019-02-04 | 332 | 1986504 |  | Fabrik |  | UN32A-E000 |  |  | 200 | 230 | 2456 | 2462 | 4.5 | 2 | 19.6 | 59.5 |  |  |  | 53.3 |  | 72.5 |  |  | 0.377 | 54, tilsatt 2 kg L på bil og sendt.
2019-02-04 | 332 | 1986511 |  | Fabrik |  | UN32A-E000 |  |  | 200 | 190 | 2428 | 2449 | 4.5 | 3.1 | 19.4 | 57.9 |  |  |  | 51.4 |  | 70.6 |  |  | 0.379 | 55
2019-02-05 | 332 | 1986532 |  | Fabrik |  | UN53A-D000 |  |  | 240 | 230 | 2400 | 2495 | 3.5 |  | 25 | 35.2 |  |  |  | 35.8 |  | 43.4 |  |  | 0.539 | 56.
2019-02-06 | 332 | 1986544 |  | Fabrik |  | UN53X-D000 |  |  | 200 | 200 | 2429 | 2467 | 2 |  | 17 | 36.5 |  |  |  | 28.8 |  | 46.8 |  |  | 0.534 | 57. C35 serie 1 til NTNU
2019-02-06 | 332 | 1986546 |  | Fabrik |  | UN53A-D110 |  |  | 200 | 210 | 2427 | 2467 | 2 |  | 22.8 |  |  |  |  | 34.9 |  | 44.4 |  |  | 0.537 | 58
2019-02-07 | 332 | 1986581 |  | Fabrik |  | UN55A-D111 |  |  | 220 | 250 | 2413 | 2413 | 2 |  | 19.4 | 47.3 |  |  |  | 43.5 |  | 57.7 |  |  | 0.444 | 59 SU=510
2019-02-07 | 332 | 1986587 |  | Fabrik |  | UA53A-D000 |  |  | 220 | 230 | 2440 | 2444 | 3.5 | 2.1 | 21 | 46.2 |  |  |  | 37.6 |  | 56.4 | 64.8 |  | 0.527 | 60
2019-02-08 | 332 | 1986631 |  | Fabrik |  | UN62A-D000 |  |  | 210 | 205 | 2355 | 2352 | 5 | 5.7 | 23.5 | 49.7 |  |  |  | 45.2 |  | 60.7 |  |  | 0.398 | 61. L=0,30 uten X-seed 5,7%
2019-02-11 | 332 | 1986666 |  | Fabrik |  | UN53A-D110 |  |  | 220 | 240 | 2424 | 2470 | 2 |  | 17.5 | 35.3 |  |  |  | 34.9 |  | 45.2 |  |  | 0.53 | 62 SU=460 Prøve ok.
2019-02-11 | 332 | 1986673 |  | Fabrik |  | UN51A-D120 |  |  | 230 | 230 | 2369 | 2347 | 2 | 3 | 18.5 | 26.3 |  |  |  | 24.8 |  | 32.4 |  |  | 0.664 | 63 SU=390. Prøve ok.
2019-02-11 | 332 | 1986681 |  | Fabrik |  | UN32A-E110 |  |  | 180 | 190 | 2364 | 2361 | 4.5 | 4.7 | 19.7 | 58.6 |  |  |  | 48.8 |  | 71.5 |  |  | 0.398 | 64 SU=270 Prøve ok.
2019-02-12 | 332 | 1986702 |  | Fabrik |  | UN55A-D000 |  |  | 240 | 235 | 2404 | 2400 | 3.5 |  | 17.6 | 40.8 |  |  |  | 39.2 |  | 52.3 |  |  | 0.447 | 65.
2019-02-12 | 332 | 1986724 |  | Fabrik |  | UN53X-D000 |  |  | 200 | 220 | 2458 | 2502 | 2 |  | 19.2 | 71.5 |  |  |  | 60.4 |  | 87.2 |  |  | 0.349 | 66. SU= 360. C75 serie 1
2019-02-12 | 332 | 1986756 |  | Fabrik |  | UN53A-D000 |  |  | 200 | 220 | 2415 | 2478 | 3.5 |  | 20 | 36.1 |  |  |  | 34.3 |  | 44.5 |  |  | 0.538 | 67. SU= 450
2019-02-13 | 332 | 1986766 |  | Fabrik |  | UN55A-D111 |  |  | 230 | 250 | 2413 | 2459 | 2 |  | 20.9 | 50.1 |  |  |  | 44.6 |  | 61.1 |  |  | 0.443 | 68. SU= 500
2019-02-13 | 332 | 1986772 |  | Fabrik |  | UN55A-D111 |  |  | 240 | 250 |  |  | 2 | 2 | 17.8 | [9 empty] | 0.441 | Fibertelling 2-19
2019-02-13 | 332 | 1986772 |  | Fabrik |  | UN55A-D111 |  |  | 240 | 250 | 2425 | 2484 | 2 |  | 17.8 | 47.4 |  |  |  | 42.9 |  | 57.8 |  |  | 0.441 | 69 Fra byggeplass
2019-02-13 | 332 | 1986786 |  | Fabrik |  | UN22A-E100 |  |  | 220 | 220 | 2410 | 2451 | 5 | 3.5 | 20.2 | 59.3 |  |  |  | 52.8 |  | 72.3 |  |  | 0.379 | 70. SU= 400. Økt L-stoff etter prøve. 0,
2019-02-13 | 332 | 1986802 |  | Fabrik |  | UN53A-D102 |  |  | 650 | 630 | 2362 | 2411 | 3.5 |  | 18.3 | 35.1 |  |  |  | 29.2 |  | 43.3 |  |  | 0.539 | 71. S= 260
2019-02-14 | 332 | 1986821 |  | Fabrik |  | UN32A-E000 |  |  | 200 | 220 | 2391 | 2339 | 4.5 | 4.7 | 19.8 | 56.5 |  |  |  | 46.9 |  | 68.9 |  |  | 0.375 | 72.
2019-02-15 | 332 | 1986890 |  | Fabrik |  | UN32A-E000 |  |  | 200 | 180 | 2434 | 2447 | 4.5 | 3 | 22.8 |  |  |  |  | 55.9 |  |  |  |  | 0.374 | 73
2019-02-15 | 332 | 1986906 |  | Fabrik |  | UA53A-D000 |  |  | 220 | 210 | 2439 | 2448 | 3.5 | 2.1 | 21.1 | 42.8 |  |  |  | 36.1 |  | 54.9 | 63.9 |  | 0.53 | 74. 56d
2019-02-15 | 332 | 1986917 |  | Fabrik |  | UN62A-D000 |  |  | 200 | 220 | 2380 | 2385 | 5 | 4.8 | 22.7 |  |  |  |  | 47.1 |  |  |  |  | 0.398 | 75. L=0,30 uten X-seed 4,8%
2019-02-18 | 332 | 1986926 |  | Fabrik |  | UN55A-D000 |  |  | 200 | 215 | 2415 | 2444 | 3.5 |  | 22 | 51.3 |  |  |  | 44.6 |  | 62.6 |  |  | 0.448 | 76.
2019-02-18 | 332 | 1986933 |  | Fabrik |  | UN62A-D000 |  |  | 220 | 210 | 2359 | 2345 | 5 | 5.4 | 21 |  |  |  |  | 46.6 |  | 62.7 |  |  | 0.4 | 77. L=0,21 uten X-seed 4,8%
2019-02-19 | 332 | 1986965 |  | Fabrik |  | UN53A-D103 |  |  | 550 | 550 | 2441 | 2564 | 2 | 2 | 20 | 47.8 |  |  |  | 42 |  | 58.3 |  |  | 0.532 | 79.fibertelling
2019-02-19 | 332 | 1986965 |  | Fabrik |  | UN53A-D103 |  |  | 550 | 550 |  |  | 2 | 2 | 20 | [9 empty] | 0.532 | 79. Fibertelling
2019-02-19 | 332 | 1986974 |  | Fabrik |  | UN53X-D000 |  |  | 200 | 250 | 2491 | 2554 | 2 |  | 20.4 | 98.2 |  |  |  | 91.3 |  | 119.8 |  |  | 0.239 | 78. C110 NTNU serie 1
2019-02-19 | 332 | 1986997 |  | Fabrik |  | UN53A-D002 |  |  | 650 | 620 | 2405 | 2475 | 3.5 | 2.5 | 20.1 | 40.6 |  |  |  | 34.3 |  | 52 |  |  | 0.518 | 80
2019-02-20 | 332 | 1987008 |  | Fabrik |  | UN55A-D110 |  |  | 200 | 230 | 2405 | 2381 | 3.5 | 2.8 | 20.5 | 52.3 |  |  |  | 45.4 |  | 63.7 |  |  | 0.448 | 81 SU=390 Betong litt bløt.
2019-02-20 | 332 | 1987024 |  | Fabrik |  | UN56A-D000 |  |  | 210 | 230 | 2397 | 2397 | 5 | 4.3 | 19.2 |  |  |  |  | 43 |  |  |  |  | 0.435 | 82 SU=360 Betong ok.
2019-02-20 | 332 | 1987052 |  | Fabrik |  | UN32A-E000 |  |  | 200 | 200 | 2404 | 2387 | 4.5 | 4.3 | 18.9 | 56.3 |  |  |  | 48.3 |  | 68.7 |  |  | 0.37 | 83 SU=365
2019-02-21 | 332 | 1987076 |  | Fabrik |  | UN53A-D000 |  |  | 230 | 250 | 2447 | 2401 | 3.5 | 2 | 19.7 | 35.2 |  |  |  | 34.3 |  | 45.1 |  |  | 0.529 | 84
2019-02-21 | 332 | 1987090 |  | Fabrik |  | UN56A-D000 |  |  | 210 | 210 | 2389 | 2391 | 5 | 4.4 | 18 | 53.7 |  |  |  | 46.2 |  | 65.5 |  |  | 0.446 | 85.
2019-02-21 | 332 | 1987100 |  | Fabrik |  | UN53A-D110 |  |  | 240 | 240 | 2410 | 2501 | 2 |  | 20 | 36.2 |  |  |  | 36.1 |  | 46.4 |  |  | 0.545 | 86.
2019-02-21 | 332 | 1987102 |  | Fabrik |  | UN61A-D000 |  |  | 240 | 230 | 2470 | 2443 | 2 | 1.2 | 18 | 60.1 |  |  |  | 51.7 |  | 73.3 |  |  | 0.396 | 87.
2019-02-22 | 332 | 1987125 |  | Fabrik |  | UN57A-D000 |  |  | 220 | 200 | 2435 | 2450 | 3.5 | 2.8 | 15.2 | 55 |  |  |  | 49.8 |  | 67 |  |  | 0.395 | 88. SU= 340
2019-02-22 | 332 | 1987178 |  | Fabrik |  | UN53A-D102 |  |  | 650 | 580 | 2362 | 2436 | 3.5 |  | 20.1 | 40.9 |  |  |  | 34 |  | 50.4 |  |  | 0.539 | 89. S= 250
2019-02-26 | 332 | 1987191 |  | Fabrik |  | UN57A-D100 |  |  | 220 | 240 | 2399 | 2438 | 3.5 |  | 20.2 | 50.7 |  |  |  | 44.2 |  | 61.8 |  |  | 0.397 | 90.
2019-02-26 | 332 | 1987197 |  | Fabrik |  | UN56A-D111 |  |  | 230 | 225 | 2359 | 2348 | 5 | 3.8 | 19.2 | 48.6 |  |  |  | 42.9 |  | 59.2 |  |  | 0.437 | 91.
2019-02-26 | 332 | 1987212 |  | Fabrik |  | UN61A-D000 |  |  | 220 | 230 | 2454 | 2532 | 2 |  | 20.3 | 66 |  |  |  | 57.2 |  | 80.5 |  |  | 0.399 | 92. 1,2,3d
2019-02-26 | 332 | 1987223 |  | Fabrik |  | UN54A-D000 |  |  | 200 | 230 | 2431 | 2434 | 3.5 | 2.7 | 19.3 | 39.7 |  |  |  | 38.8 |  | 50.9 |  |  | 0.497 | 93. 1,2,3d
2019-02-27 | 332 | 1987228 |  | Fabrik |  | UN22A-E110 |  |  | 240 | 220 | 2345 | 2340 | 5 | 5 | 20.3 | 55.2 |  |  |  | 46 |  | 67.3 |  |  | 0.384 | 94.
2019-02-27 | 332 | 1987270 |  | Fabrik |  | UN53A-D111 |  |  | 220 | 240 | 2424 | 2481 | 2 |  | 19.1 | 36.7 |  |  |  | 36.4 |  | 47 |  |  | 0.538 | 95.
2019-02-27 | 332 | 1987278 |  | Fabrik |  | UN51A-D000 |  |  | 200 |  | 2460 |  | 2 | [11 empty] | 0.633 | 95 SU=480
2019-02-28 | 332 | 1987296 |  | Fabrik |  | UN61A-D100 |  |  | 240 | 250 | 2431 | 2516 | 2 |  | 16.3 | 51.9 |  |  |  | 46.8 |  | 63.3 |  |  | 0.4 | 96
2019-02-28 | 332 | 1987307 |  | Fabrik |  | UN61A-D000 |  |  | 240 | 240 | 2451 | 2460 | 2 |  | 18.1 | 55.2 |  |  |  | 48.1 |  | 67.3 |  |  | 0.395 | 97. For Skanska Elvesvingen
2019-02-28 | 332 | 1987312 |  | Fabrik |  | UN53A-D102 |  |  | 650 | 650 | 2367 | 2418 | 3.5 |  | 18.2 | 31.4 |  |  |  | 25.6 |  | 38.7 |  |  | 0.528 | 98
2019-03-01 | 332 | 1987324 |  | Fabrik |  | UN56A-D111 |  |  | 220 | 240 | 2411 | 2390 | 5 | 2.2 | 18.2 | 45.9 |  |  |  | 42.5 |  | 56 |  |  | 0.421 | 99
2019-03-01 | 332 | 1987327 |  | Fabrik |  | UN56A-D111 |  |  | 220 | 240 | 2356 | 2345 | 5 | 4.4 | 19 | 41.1 |  |  |  | 38.4 |  | 52.7 |  |  | 0.422 | 100
2019-03-01 | 332 | 1987336 |  | Fabrik |  | UN61A-D110 |  |  | 220 | 250 | 2430 | 2437 | 2 |  | 20.5 | 56.6 |  |  |  | 58.9 |  | 69.1 |  |  | 0.396 | 101
2019-03-01 | 332 | 1987350 |  | Fabrik |  | UN62A-D000 |  |  | 200 | 210 | 2405 | 2422 | 5 | 4 | 22.7 | 52.6 |  |  |  | 45.5 |  | 64.2 |  |  | 0.391 | 102
2019-03-05 | 332 | 1987363 |  | Fabrik |  | UN51A-D110 |  |  | 200 | 220 | 2413 | 2422 | 2 |  | 20.8 | 27.9 |  |  |  | 22.9 |  | 33.7 |  |  | 0.644 | 103
2019-03-05 | 332 | 1987371 |  | Fabrik |  | UN55A-D102 |  |  | 650 | 650 | 2359 | 2444 | 3.5 |  | 19 | 50.5 |  |  |  | 42.2 |  | 61.6 |  |  | 0.439 | 104. SP 1,2-1,1
2019-03-05 | 332 | 1987376 |  | Fabrik |  | UV57C-D200 |  |  | 240 | 250 | 2233 | 2303 | 5 |  | 21 | 57 |  |  |  | 48.9 |  | 69.5 |  |  | 0.399 | 105
2019-03-06 | 332 | 1987388 |  | Fabrik |  | UN56A-D111 |  |  | 240 | 240 | 2366 | 2407 | 5 | 3.2 | 12.6 | 48.4 |  |  |  | 42.6 |  | 59 |  |  | 0.442 | 106
2019-03-06 | 332 | 1987408 |  | Fabrik |  | UN53A-D102 |  |  | 650 | 580 | 2369 | 2370 | 3.5 |  | 20.3 | 38.3 |  |  |  | 31.5 |  | 49 |  |  | 0.517 | 108. OK på byggeplass
2019-03-07 | 332 | 1987426 |  | Fabrik |  | UN61A-D000 |  |  | 180 | 220 | 2470 | 2517 | 2 |  | 17.9 | 61.5 |  |  |  | 53.7 |  | 74.9 |  |  | 0.394 | 109- utb.350
2019-03-07 | 332 | 1987429 |  | Fabrik |  | UN53A-D100 |  |  | 240 | 250 | 2384 | 2403 | 3.5 |  | 18.9 | 35.4 |  |  |  | 34.6 |  | 45.4 |  |  | 0.543 | 110. utb.460
2019-03-08 | 332 | 1987459 |  | Fabrik |  | UN53A-D200 |  |  | 220 | 250 | 2241 | 2298 | 5 |  | 20.8 | 30.8 |  |  |  | 27.7 |  | 38 |  |  | 0.545 | 111
2019-03-08 | 332 | 1987465 |  | Fabrik |  | UN53A-D110 |  |  | 220 | 240 | 2420 | 2429 | 2 |  | 21.2 | 37.7 |  |  |  | 37.8 |  | 48.3 |  |  | 0.538 | 112
2019-03-08 | 332 | 1987470 |  | Fabrik |  | UN32A-E000 |  |  | 180 | 170 | 2404 | 2262 | 4.5 | 4.2 | 18.1 | 59.5 |  |  |  | 48.4 |  | 72.5 |  |  | 0.376 | 113
2019-03-08 | 332 | 1987484 |  | Fabrik |  | UA55A-D000 |  |  | 210 | 230 | 2412 | 2429 | 3.5 |  | 17.3 | 47.3 |  |  |  | 38.2 |  | 57.7 |  |  | 0.435 | 107. Se terningprøve 107 den 6/3. Finne
2019-03-11 | 332 | 1987499 |  | Fabrik |  | UN55A-D110 |  |  | 220 | 250 | 2380 | 2401 | 3.5 |  | 18.7 | 47 |  |  |  | 38.9 |  | 57.4 |  |  | 0.449 | 114
2019-03-11 | 332 | 1987507 |  | Fabrik |  | UN53A-D111 |  |  | 240 | 250 | 2412 | 2466 | 2 |  | 24.5 | 34.5 |  |  |  | 32.6 |  | 44.3 |  |  | 0.538 | 115
2019-03-12 | 332 | 1987523 |  | Fabrik |  | UN53A-D111 |  |  | 240 | 230 | 2412 | 2468 | 2 |  | 21.2 |  |  |  |  | 34.9 |  |  |  |  | 0.54 | 116.
2019-03-12 | 332 | 1987530 |  | Fabrik |  | UN53A-D100 |  |  | 220 | 240 | 2414 | 7272 | 3.5 |  | 19.3 |  |  |  |  | 31.4 |  |  |  |  | 0.526 | 117
2019-03-12 | 332 | 1987540 |  | Fabrik |  | UN62A-D000 |  |  | 200 | 220 | 2397 | 2412 | 5 | 4.2 | 22 |  |  |  |  | 46 |  |  |  |  | 0.395 | 118
2019-03-12 | 332 | 1987546 |  | Fabrik |  | UN55A-D102 |  |  | 650 | 550 | 2359 | 2429 | 3.5 |  | 21.1 |  |  |  |  | 41.3 |  |  |  |  | 0.44 | 119
2019-03-13 | 332 | 1987564 |  | Fabrik |  | UN53A-D110 |  |  | 220 | 240 | 2426 | 2467 | 2 |  | 19 | 36 |  |  |  | 34.9 |  | 46.1 |  |  | 0.528 | 120 SU=440. 240 i sync, bløt betong.
2019-03-13 | 332 | 1987566 |  | Fabrik |  | UN55A-D000 |  |  | 200 | 235 | 2420 | 2464 | 3.5 |  | 18.8 | 42.5 |  |  |  | 36.1 |  | 54.5 |  |  | 0.44 | 121 SU=490
2019-03-13 | 332 | 1987582 |  | Fabrik |  | UN56A-D111 |  |  | 230 | 230 | 2340 | 2373 | 5 | 4.6 | 18.5 | 48.1 |  |  |  | 41.7 |  | 58.6 |  |  | 0.434 | 122 SU=380. Betong bra
2019-03-14 | 332 | 1987606 |  | Fabrik |  | UN61A-D000 |  |  | 240 | 250 | 2450 | 2487 | 2 |  | 15.5 | 61.8 |  |  |  | 53.1 |  | 75.3 |  |  | 0.398 | 123 SU=390
2019-03-14 | 332 | 1987621 |  | Fabrik |  | UN53A-D000 |  |  | 230 | 240 | 2418 | 2393 | 3.5 | 2.9 | 21.5 | 36.2 |  |  |  | 34.4 |  | 44.7 |  |  | 0.54 | 124 SU=450
2019-03-14 | 332 | 1987635 |  | Fabrik |  | UN56A-D000 |  |  | 220 | 240 | 2335 | 2318 | 5 | 6.6 | 21 | 41 |  |  |  | 36.3 |  | 52.6 |  |  | 0.441 | 125
2019-03-15 | 332 | 1987646 |  | Fabrik |  | UN56A-D111 |  |  | 220 | 225 | 2366 | 2359 | 5 | 4.8 | 21.9 | 50.6 |  |  |  | 45.2 |  | 61.7 |  |  | 0.416 | 126.
2019-03-15 | 332 | 1987697 |  | Fabrik |  | UN56A-D000 |  |  | 200 | 220 | 2320 | 2308 | 5 | 7.5 | 21.8 | 46.9 |  |  |  | 38.8 |  | 57.2 |  |  | 0.435 | 127.
2019-03-18 | 332 | 1987713 |  | Fabrik |  | UN53A-D120 |  |  | 200 | 240 | 2389 | 2389 | 3.5 | 2.6 | 17.5 | 35.7 |  |  |  | 32.9 |  | 44.1 |  |  | 0.539 | 128
2019-03-18 | 332 | 1987716 |  | Fabrik |  | US55B-D20A |  |  | 160 | 120 | 2256 | 2315 | 4 |  | 22.3 | 50.1 |  |  |  | 40.5 |  | 61.2 |  |  | 0.434 | 129
2019-03-18 | 332 | 1987752 |  | Fabrik |  | UN56A-D000 |  |  | 220 | 210 | 2397 | 2408 | 5 | 4.1 | 23.2 | 51.1 |  |  |  | 41.7 |  | 62.3 |  |  | 0.437 | 130
2019-03-19 | 332 | 1987763 |  | Fabrik |  | UN55A-D000 |  |  | 240 | 230 | 2382 | 2404 | 3.5 | 4.3 | 18.5 | 48.4 |  |  |  | 42.5 |  | 59 |  |  | 0.451 | 131 SU=380 Blanding ok.
2019-03-19 | 332 | 1987791 |  | Fabrik |  | UN57A-D111 |  |  | 240 | 230 | 2394 | 2438 | 2 |  | 20.2 | 50.2 |  |  |  | 53 |  | 61.3 |  |  | 0.406 | 132 SU=360 Betong ok
2019-03-19 | 332 | 1987801 |  | Fabrik |  | UN56A-D110 |  |  | 180 | 190 | 2347 | 2350 | 5 | 5.1 | 19.8 | 57.3 |  |  |  | 43.4 |  | 69.9 |  |  | 0.431 | 133 SU=290 Prøve ok.
2019-03-20 | 332 | 1987821 |  | Fabrik |  | UN22A-E000 |  |  | 220 | 250 | 2381 | 2367 | 5 | 4.8 | 20.3 | 56.8 |  |  |  | 43.4 |  | 69.3 |  |  | 0.384 | 134 utb.450
2019-03-20 | 332 | 1987831 |  | Fabrik |  | UN57A-D111 |  |  | 240 | 260 | 2404 | 2395 | 2 | 1.8 | 23 | 63.3 |  |  |  | 54.7 |  | 77.2 |  |  | 0.399 | 135 utb.440
2019-03-20 | 332 | 1987848 |  | Fabrik |  | UN56A-D000 |  |  | 210 | 240 | 2383 | 2347 | 5 | 4.8 | 19.9 | 49.8 |  |  |  | 40.5 |  | 60.7 |  |  | 0.439 | 136. utb.390
2019-03-21 | 332 | 1987880 |  | Fabrik |  | US57A-D101 |  |  | 240 | 260 | 2415 | 2445 | 2 |  | 17.2 | 55.7 |  |  |  | 48.4 |  | 67.9 |  |  | 0.397 | 137 SU=530 Bløt betong.
2019-03-21 | 332 | 1987892 |  | Fabrik |  | UN55A-D120 |  |  | 190 | 235 | 2418 | 2473 | 2 |  | 19.7 | 52.7 |  |  |  | 42.9 |  | 64.3 |  |  | 0.452 | 138 SU=380 betong bløt.
2019-03-21 | 332 | 1987899 |  | Fabrik |  | UN62A-D000 |  |  | 220 | 230 | 2361 | 2358 | 5 | 5.3 | 22.4 | 53.2 |  |  |  | 45 |  | 64.9 |  |  | 0.396 | 139 SU=360 Betong ok.
2019-03-22 | 332 | 1987927 |  | Fabrik |  | UN55A-D103 |  |  | 550 | 570 | 2429 | 2473 | 2 |  | 16.6 | 54.3 |  |  |  | 47.4 |  | 66.2 |  |  | 0.448 | 141 fra BP. fibertelling
2019-03-22 | 332 | 1987927 |  | Fabrik |  | UN55A-D103 |  |  | 550 | 570 |  |  | 2 | 2 | 16.6 | [9 empty] | 0.448 | fiberprøve
2019-03-22 | 332 | 1987931 |  | Fabrik |  | UN32A-E000 |  |  | 220 | 230 | 2358 | 2322 | 4.5 | 5.8 | 20.1 | 54.2 |  |  |  | 42.3 |  | 66 |  |  | 0.384 | 140. L 0,25-0,21
2019-03-22 | 332 | 1987980 |  | Fabrik |  | UN56A-D111 |  |  | 200 | 235 | 2315 | 2391 | 5 | 6 | 22.9 | 46.4 |  |  |  | 40 |  | 56.5 |  |  | 0.436 | 142 SU=370 Betong bløt.
2019-03-25 | 332 | 1988001 |  | Fabrik |  | UN62A-D000 |  |  | 200 | 230 | 2404 | 2400 | 5 | 3.8 | 20.6 | 53 |  |  |  | 43.8 |  | 64.7 |  |  | 0.4 | 143
2019-03-26 | 332 | 1988025 |  | Fabrik |  | UN53A-D111 |  |  | 240 | 280 | 2439 | 2445 | 2 |  | 17.6 | 36.7 |  |  |  | 34.7 |  | 45.3 |  |  | 0.53 | 144 SU=600 Betong bløt.
2019-03-26 | 332 | 1988032 |  | Fabrik |  | UN56A-D110 |  |  | 200 | 210 | 2345 | 2333 | 5 | 4.9 | 19.9 | 49.9 |  |  |  | 42.7 |  | 60.9 |  |  | 0.427 | 145 SU=300 Betong ok.
2019-03-26 | 332 | 1988053 |  | Fabrik |  | UN61A-D000 |  |  | 240 | 240 | 2450 | 2525 | 2 |  | 20.1 | 59.8 |  |  |  | 51.9 |  | 72.9 |  |  | 0.395 | 146 SU=420 Betong ok.
2019-03-26 | 332 | 1988060 |  | Fabrik |  | UN53A-D102 |  |  | 650 | 510 | 2359 | 2236 | 3.5 | 3.8 | 21 | 37.6 |  |  |  | 30.9 |  | 48.2 |  |  | 0.52 | 147 SU=520 Betong ok.
2019-03-27 | 332 | 1988077 |  | Fabrik |  | UN22A-E100 |  |  | 240 | 230 | 2389 | 2430 | 5 | 4 | 17.7 | 60.5 |  |  |  | 50.1 |  | 73.8 |  |  | 0.385 | 148 SU=340 Betong litt tørr, luft ok.
2019-03-27 | 332 | 1988085 |  | Fabrik |  | UN56A-D110 |  |  | 200 | 230 | 2303 | 2319 | 5 | 6.6 | 22.8 | 45.3 |  |  |  | 38.9 |  | 55.2 |  |  | 0.428 | 149 SU=360 Betong ok.
2019-03-28 | 332 | 1988124 |  | Fabrik |  | UN55A-D000 |  |  | 200 | 200 | 2415 | 2497 | 3.5 |  | 19 | 50.3 |  |  |  | 43.8 |  | 61.4 |  |  | 0.449 | 150 SU=290 Betong ok.
2019-03-28 | 332 | 1988128 |  | Fabrik |  | UN56A-D111 |  |  | 220 | 205 | 2355 | 2368 | 5 | 4 | 21 | 53 |  |  |  | 46.7 |  | 64.7 |  |  | 0.44 | 151 SU=290 Betong litt tørr, SP tilsatt.
2019-03-29 | 332 | 1988180 |  | Fabrik |  | UN55A-D000 |  |  | 220 | 235 | 2363 | 2407 | 3.5 | 5.3 | 21.6 | 44.3 |  |  |  | 38.4 |  | 54 |  |  | 0.45 | 152 SU=380
2019-03-29 | 332 | 1988197 |  | Fabrik |  | UN57A-D100 |  |  | 240 | 250 | 2408 | 2374 | 3.5 | 3.3 | 17.8 | 47.9 |  |  |  | 47.6 |  | 58.5 |  |  | 0.381 | 153 SU=510
2019-04-01 | 332 | 1988248 |  | Fabrik |  | UN22A-E100 |  |  | 240 | 220 | 2374 | 2413 | 5 | 4.2 | 20.8 | 62.1 |  |  |  | 52 |  | 75.7 |  |  | 0.397 | 154
2019-04-01 | 332 | 1988254 |  | Fabrik |  | UN56A-D110 |  |  | 220 | 230 | 2304 | 2311 | 5 | 6.2 | 21.6 | 46.4 |  |  |  | 39.3 |  | 56.6 |  |  | 0.432 | 155
2019-04-03 | 332 | 1988272 |  | Fabrik |  | US57A-D101 |  |  | 240 | 230 | 2406 | 2450 | 2 |  | 18.1 | 51.9 |  |  |  | 46.7 |  | 63.2 |  |  | 0.398 | 156
2019-04-03 | 332 | 1988287 |  | Fabrik |  | UN53A-D110 |  |  | 220 | 200 | 2420 | 2499 | 2 |  | 20.8 | 40 |  |  |  | 37.9 |  | 51.2 |  |  | 0.54 | 157
2019-04-03 | 332 | 1988290 |  | Fabrik |  | UN55A-D100 |  |  | 220 | 220 | 2392 | 2439 | 3.5 |  | 20.2 | 51.3 |  |  |  | 42.6 |  | 62.5 |  |  | 0.453 | 158
2019-04-03 | 332 | 1988298 |  | Fabrik |  | UN55A-D000 |  |  | 200 | 210 | 2420 | 2438 | 3.5 | 3.3 | 20.8 | 48.1 |  |  |  | 39.8 |  | 58.7 |  |  | 0.448 | 159
2019-04-04 | 332 | 1988366 |  | Fabrik |  | UN53A-D000 |  |  | 200 | 220 | 2437 | 2457 | 3.5 |  | 19 | 34.4 |  |  |  | 31.8 |  | 42.5 |  |  | 0.526 | 161
2019-04-05 | 332 | 1988445 |  | Fabrik |  | UN53A-D000 |  |  | 220 | 230 | 2408 | 2419 | 3.5 |  | 21.1 | 36.1 |  |  |  | 35.2 |  | 44.6 |  |  | 0.537 | 162
2019-04-05 | 332 | 1988448 |  | Fabrik |  | UN31A-E000 |  |  | 180 | 180 | 2394 | 2374 | 4.5 | 4.9 | 19.9 | 54.9 |  |  |  | 46 |  | 66.9 |  |  | 0.398 | 163
2019-04-08 | 332 | 1988508 |  | Fabrik |  | UN56A-D111 |  |  | 210 | 220 | 2336 | 2311 | 5 | 5 | 20.3 | 52 |  |  |  | 47.1 |  | 63.4 |  |  | 0.435 | 164 utb.380
2019-04-08 | 332 | 1988517 |  | Fabrik |  | UN55A-D000 |  |  | 220 | 180 | 2413 | 2489 | 3.5 |  | 18.5 | 51.8 |  |  |  | 47 |  | 63.1 |  |  | 0.442 | 165. utb.290
2019-04-08 | 332 | 1988550 |  | Fabrik |  | UN55A-D102 |  |  | 650 | 530 | 2354 | 2376 | 3.5 | 3.8 | 19.2 | 50.5 |  |  |  | 44.4 |  | 61.6 |  |  | 0.435 | 166
2019-04-09 | 332 | 1988577 |  | Fabrik |  | UN56A-D111 |  |  | 200 | 200 | 2351 | 2331 | 5 | 4.8 | 18 | 51.6 |  |  |  | 46.9 |  | 62.9 |  |  | 0.429 | 167.
2019-04-09 | 332 | 1988615 |  | Fabrik |  | UN51A-D110 |  |  | 180 | 170 | 2417 | 2455 | 2 |  | 18.6 | 31.6 |  |  |  | 25.1 |  | 38.5 |  |  | 0.654 | 168
2019-04-10 | 332 | 1988650 |  | Fabrik |  | UN56A-D110 |  |  | 210 | 240 | 2339 | 2307 | 5 |  | 15 | 46 |  |  |  | 47.4 |  | 56.1 |  |  | 0.434 | 170 byggeplassprøve
2019-04-10 | 332 | 1988650 |  | Fabrik |  | UN56A-D110 |  |  | 210 | 180 | 2344 | 2350 | 5 | 4.8 | 15.8 | 53.4 |  |  |  | 54.4 |  | 65.1 |  |  | 0.434 | 169
2019-04-10 | 332 | 1988650 |  | Fabrik |  | UN56A-D110 |  |  | 210 | 240 |  |  | 5 | 4.8 | 15 | [9 empty] | 0.434 | 170. fibertelling 5
2019-04-10 | 332 | 1988686 |  | Fabrik |  | UN62A-D100 |  |  | 200 | 140 | 2411 | 2451 | 5 | 3.2 | 18.1 | 60.5 |  |  |  | 61.3 |  | 73.7 |  |  | 0.399 | 171 feil synk. håvar varsler sjåfør
2019-04-11 | 332 | 1988719 |  | Fabrik |  | UN55A-D000 |  |  | 240 | 230 | 2403 | 2401 | 3.5 |  | 15 | [9 empty] | 0.449 | 172.
2019-04-11 | 332 | 1988722 |  | Fabrik |  | US57A-D101 |  |  | 240 | 230 | 2405 | 2423 | 2 |  | 19.4 | [9 empty] | 0.4 | 173.
2019-04-11 | 332 | 1988764 |  | Fabrik |  | UV57A-D200 |  |  | 240 | 260 | 2237 | 2336 | 5 |  | 22.4 | [9 empty] | 0.4 | 174.
2019-04-12 | 332 | 1988776 |  | Fabrik |  | UN22A-E000 |  |  | 220 | 230 | 2399 | 2423 | 5 | 4.2 | 17.7 | 53.6 |  |  |  | 52.6 |  | 65.3 |  |  | 0.389 | 175
2019-04-12 | 332 | 1988782 |  | Fabrik |  | UN53A-D000 |  |  | 230 | 230 | 2402 | 2500 | 3.5 |  | 18.7 | 38.1 |  |  |  | 42.1 |  | 48.9 |  |  | 0.542 | 176
2019-04-12 | 332 | 1988785 |  | Fabrik |  | UN55A-D103 |  |  | 550 | 550 |  |  | 2 | 2 | 17 | [9 empty] | 0.46 | fiberprøve
2019-04-12 | 332 | 1988785 |  | Fabrik |  | UN55A-D103 |  |  | 550 | 510 | 2420 | 2500 | 2 |  | 20.4 | 51.2 |  |  |  | 54 |  | 62.4 |  |  | 0.46 | 177
2019-04-15 | 332 | 1988830 |  | Fabrik |  | UN53A-D010 |  |  | 220 | 220 | 2395 | 2474 | 3.5 | 3.6 | 21.2 | 36.2 |  |  |  | 38 |  | 46.4 |  |  | 0.533 | 178
2019-04-16 | 332 | 1988850 |  | Fabrik |  | UN56A-D111 |  |  | 200 | 210 | 2372 | 2358 | 5 | 4.6 | 22.6 | 51.5 |  |  |  | 48.1 |  | 62.9 |  |  | 0.424 | 179
2019-04-16 | 332 | 1988862 |  | Fabrik |  | UN55A-D000 |  |  | 200 | 190 | 2420 | 2508 | 3.5 |  | 20 | 53.4 |  |  |  | 49.6 |  | 65.1 |  |  | 0.44 | 180
2019-04-23 | 332 | 1988886 |  | Fabrik |  | UN53A-D000 |  |  | 240 | 230 | 2401 | 2475 | 3.5 |  | 20.5 | 34.6 |  |  |  | 35.8 |  | 42.7 |  |  | 0.541 | 181
2019-04-23 | 332 | 1988893 |  | Fabrik |  | UN53A-D000 |  |  | 240 | 240 | 2399 | 2404 | 3.5 | 3.6 | 20.6 | 35 |  |  |  | 35.8 |  | 43.2 |  |  | 0.537 | 182
2019-04-23 | 332 | 1988903 |  | Fabrik |  | UN53A-D102 |  |  | 650 | 520 | 2369 | 2381 | 3.5 |  | 19.9 | 37.9 |  |  |  | 35.1 |  | 48.6 |  |  | 0.516 | 183
2019-04-24 | 332 | 1988912 |  | Fabrik |  | UN55A-D103 |  |  | 550 | 420 | 2425 | 2459 | 2 |  | 17.7 | 52.2 |  |  |  | 47.5 |  | 63.7 |  |  | 0.453 | 184. fukt feil på tilslag, justert
2019-04-24 | 332 | 1988912 |  | Fabrik |  | UN55A-D103 |  |  | 550 | 550 | 2425 | 2515 | 2 |  | 14.9 | 55.1 |  |  |  | 50.8 |  | 67.2 |  |  | 0.453 | 185 byggeplass
2019-04-24 | 332 | 1988912 |  | Fabrik |  | UN55A-D103 |  |  | 550 | 550 |  |  | 2 | 2 | 14.9 | [9 empty] | 0.453 | fibertelling
2019-04-24 | 332 | 1988935 |  | Fabrik |  | UA53A-D100 |  |  | 200 | 120 | 2376 | 2435 | 3.5 |  | 17.8 | 39.3 |  |  |  | 32.9 |  | 50.4 |  |  | 0.54 | 186. Økt SP 0,90-0,95, ok byggeplass
2019-04-25 | 332 | 1988955 |  | Fabrik |  | UN56A-D111 |  |  | 210 | 205 | 2379 | 2389 | 5 | 3.5 | 16.3 | 50.3 |  |  |  | 45.5 |  | 61.4 |  |  | 0.426 | 187.
2019-04-25 | 332 | 1988974 |  | Fabrik |  | UN51C-D000 |  |  | 140 | 120 | 2406 | 2400 | 3.5 |  | 19 | 29.8 |  |  |  | 23.6 |  | 35.9 |  |  | 0.616 | 188.
2019-04-26 | 332 | 1989026 |  | Fabrik |  | UN56A-D111 |  |  | 240 | 230 | 2338 | 2322 | 5 | 5.5 | 18.6 | 47.6 |  |  |  | 40.1 |  | 58 |  |  | 0.424 | 189
2019-04-26 | 332 | 1989057 |  | Fabrik |  | UN53A-D102 |  |  | 650 | 540 | 2370 | 2394 | 3.5 |  | 16.5 | 38.4 |  |  |  | 32.3 |  | 49.3 |  |  | 0.516 | 190
2019-04-29 | 332 | 1989071 |  | Fabrik |  | UN22A-E000 |  |  | 220 | 240 | 2339 | 2307 | 5 | 6.8 | 16.1 | 52 |  |  |  | 42.5 |  | 63.4 |  |  | 0.38 | 191 utb430. Tilsatt luftdemper etter
2019-04-30 | 332 | 1989153 |  | Fabrik |  | UN53A-D111 |  |  | 230 | 240 | 2417 | 2483 | 2 |  | 18.1 | 37.8 |  |  |  | 37.5 |  | 48.4 |  |  | 0.54 | 192. Kornete, kvass, SU=400
2019-04-30 | 332 | 1989155 |  | Fabrik |  | UA53A-D000 |  |  | 200 | 200 | 2404 | 2482 | 3.5 |  | 17.8 | 47.3 |  | 24.5 |  | 36.7 |  | 57.7 | 69.6 |  | 0.531 | 193. 2d og 56d. sp 0,90-0,95
2019-04-30 | 332 | 1989158 |  | Fabrik |  | US57A-D101 |  |  | 240 | 260 | 2402 | 2497 | 2 |  | 19.4 | 57.1 |  |  |  | 50.1 |  | 69.6 |  |  | 0.402 | 194
2019-04-30 | 332 | 1989164 |  | Fabrik |  | UN57A-D111 |  |  | 240 | 255 | 2386 | 2453 | 2 |  | 19.7 | 58.6 |  |  |  | 54 |  | 71.4 |  |  | 0.406 | 195
2019-05-02 | 332 | 1989217 |  | Fabrik |  | UN57A-D111 |  |  | 240 | 230 | 2388 | 2462 | 2 |  | 15.2 | 58 |  |  |  | 53.7 |  | 70.7 |  |  | 0.403 | 196. Glenium 899
2019-05-02 | 332 | 1989221 |  | Fabrik |  | UN53A-D000 |  |  | 220 | 240 | 2378 | 2358 | 3.5 | 4.8 | 13 | 35.4 |  |  |  | 32.1 |  | 43.7 |  |  | 0.534 | 197. Masterease 1020. Mengde -10% vs 899
2019-05-02 | 332 | 1989233 |  | Fabrik |  | UN55A-D000 |  |  | 200 | 210 | 2387 | 2352 | 3.5 | 5.6 | 13.2 | 42.2 |  |  |  | 37.9 |  | 54.1 |  |  | 0.447 | 198. Masterease 1020, 0,72% vs 0,80 med
2019-05-02 | 332 | 1989248 |  | Fabrik |  | UN32A-E000 |  |  | 200 | 200 | 2380 | 2361 | 4.5 | 4.9 | 10.5 | 55.4 |  |  |  | 44.5 |  | 67.6 |  |  | 0.389 | 199. Masterease 1020, 0,63% vs 0,70% 899
2019-05-03 | 332 | 1989288 |  | Fabrik |  | UN56A-D111 |  |  | 220 | 210 | 2337 | 2335 | 5 | 5.1 | 11.7 | 49.2 |  |  |  | 42.6 |  | 60 |  |  | 0.427
2019-05-03 | 332 | 1989320 |  | Fabrik |  | UN53A-D000 |  |  | 200 | 200 | 2418 | 2397 | 3.5 |  | 12.5 | 34.8 |  |  |  | 31.1 |  | 43 |  |  | 0.532 | 201. SU= 320
2019-05-03 | 332 | 1989324 |  | Fabrik |  | UN55A-D102 |  |  | 650 | 400 | 2357 | 2379 | 3.5 |  | 13.2 | 48.3 |  |  |  | 38.1 |  | 58.9 |  |  | 0.444 | 202
2019-05-06 | 332 | 1989341 |  | Fabrik |  | UN56A-D110 |  |  | 200 | 240 | 2285 | 2252 | 5 | 7 | 12.6 | 38.5 |  |  |  | 33.9 |  | 49.4 |  |  | 0.423 | 203. L 0,25-0,21
2019-05-06 | 332 | 1989353 |  | Fabrik |  | UN51A-D000 |  |  | 210 | 225 | 2448 | 2455 | 2 |  | 12 | 30.3 |  |  |  | 22.1 |  | 36.5 |  |  | 0.658 | 204. Masterease 1020
2019-05-06 | 332 | 1989363 |  | Fabrik |  | UN53A-D111 |  |  | 220 | 200 | 2388 | 2401 | 2 | 2.7 | 13 | 38.5 |  |  |  | 36.4 |  | 49.3 |  |  | 0.568 | 205. Masterease 1020
2019-05-06 | 332 | 1989381 |  | Fabrik |  | UN53A-D000 |  |  | 200 | 200 | 2414 | 2416 | 3.5 | 3.7 | 12.6 | 36.6 |  |  |  | 33.1 |  | 45.2 |  |  | 0.527 | 206. Masterease 1020,
2019-05-06 | 332 | 1989383 |  | Fabrik |  | UN55A-D102 |  |  | 650 | 585 | 2352 | 2360 | 3.5 |  | 14 | 42.8 |  |  |  | 36.6 |  | 54.8 |  |  | 0.45 | 207 Masterease 1020,
2019-05-06 | 332 | 1989384 |  | Fabrik |  | UN53A-D102 |  |  | 650 | 510 | 2317 | 2316 | 3.5 | 5.4 | 12.7 | 38 |  |  |  | 30 |  | 48.7 |  |  | 0.528 | 208 Masterease 1020, Byggeplass SU=610,
2019-05-07 | 332 | 1989403 |  | Fabrik |  | UN56A-D000 |  |  | 210 | 210 | 2355 | 2321 | 5 | 6.5 | 12.7 | 40.6 |  |  |  | 35.9 |  | 52.1 |  |  | 0.438 | 209 Masterease 1020, e 1t15min: s=235 o
2019-05-08 | 332 | 1989467 |  | Fabrik |  | UN53A-D111 |  |  | 240 | 240 | 2409 | 2396 | 2 |  | 11.9 | 35.5 |  |  |  | 32.3 |  | 43.9 |  |  | 0.546 | 210. utb.440
2019-05-08 | 332 | 1989486 |  | Fabrik |  | UN55A-D103 |  |  | 550 | 520 | 2427 | 2389 | 2 |  | 13.6 | 50.5 |  |  |  | 43.3 |  | 61.6 |  |  | 0.449 | 211. utb.520
2019-05-08 | 332 | 1989486 |  | Fabrik |  | UN55A-D103 |  |  | 550 | 600 | 2427 | 2497 | 2 |  | 13.9 | 55 |  | 32.8 |  |  |  | 67.1 |  |  | 0.449 | 212 med fiber byggeplass
2019-05-09 | 332 | 1989523 |  | Fabrik |  | UN62A-D010 |  |  | 200 | 170 | 2352 | 2329 | 5 | 5.5 | 11.8 | 58.1 |  |  |  | 51.2 |  | 70.8 |  |  | 0.393 | 213.
2019-05-09 | 332 | 1989577 |  | Fabrik |  | UN51A-D110 |  |  | 240 | 250 | 2397 | 2412 | 2 |  | 12 | 26.7 |  |  |  | 18.5 |  | 32.1 |  |  | 0.65 | 215.
2019-05-09 | 332 | 1989582 |  | Fabrik |  | UN51C-D000 |  |  | 140 | 100 | 2416 | 2512 | 3.5 |  | 11.8 | 32.6 |  |  |  | 26.4 |  | 40.2 |  |  | 0.604 | 214.
2019-05-10 | 332 | 1989604 |  | Fabrik |  | UN56A-D111 |  |  | 230 | 220 | 2322 | 2355 | 5 | 5.3 | 15.7 | 48.3 |  |  |  | 46.3 |  | 58.9 |  |  | 0.434 | 216
2019-05-10 | 332 | 1989623 |  | Fabrik |  | UN62A-D000 |  |  | 220 | 220 | 2362 | 2412 | 5 | 5.2 | 14.8 | 51.9 |  |  |  | 50.1 |  | 63.3 |  |  | 0.403 | 217
2019-05-10 | 332 | 1989639 |  | Fabrik |  | UN53A-D111 |  |  | 240 | 250 | 2418 | 2415 | 2 | 1.8 | 14.1 | 37.3 |  |  |  | 37.5 |  | 47.8 |  |  | 0.54 | Se 219. SKY 899,0,70%. målt etter stills
2019-05-10 | 332 | 1989639 |  | Fabrik |  | UN53A-D111 |  |  | 240 | 255 | 2413 | 2429 | 2 | 2 | 14.5 | 36.8 |  |  |  | 37.2 |  | 47.1 |  |  | 0.54 | 218. Sats 1. Masterease 0,63% (-10%). må
2019-05-10 | 332 | 1989652 |  | Fabrik |  | UN54A-D000 |  |  | 200 | 220 | 2381 | 2767 | 3.5 | 4.8 | 14.3 | 38.6 |  |  |  | 39.6 |  | 49.5 |  |  | 0.48 | 220
2019-05-10 | 332 | 1989663 |  | Fabrik |  | UN22A-E000 |  |  | 220 | 240 | 2347 | 2346 | 5 | 6.4 | 12.4 | 50.5 |  |  |  | 44.6 |  | 61.6 |  |  | 0.383 | 221
2019-05-13 | 332 | 1989700 |  | Fabrik |  | UN53A-D110 |  |  | 200 | 210 | 2434 | 2468 | 2 |  | 12.2 | 37.7 |  |  |  | 34.8 |  | 48.3 |  |  | 0.522 | 222 utb.320
2019-05-13 | 332 | 1989717 |  | Fabrik |  | UN62A-D000 |  |  | 200 | 220 | 2361 | 2357 | 5 | 5.6 | 13.6 | 52.3 |  |  |  | 45.1 |  | 63.8 |  |  | 0.396 | 223. utb.320
2019-05-14 | 332 | 1989728 |  | Fabrik |  | UN55A-D000 |  |  | 200 | 210 | 2418 | 2381 | 3.5 |  | 12 | 49.9 |  |  |  | 41.9 |  | 60.9 |  |  | 0.443 | 224. SU= 380
2019-05-14 | 332 | 1989741 |  | Fabrik |  | UN55A-D103 |  |  | 550 | 590 | 2426 | 2430 | 2 | 2 | 13 | 54.3 |  |  |  | 46.9 |  | 66.3 |  |  | 0.451 | 226. Fra byggeplass med fiber
2019-05-14 | 332 | 1989741 |  | Fabrik |  | UN55A-D103 |  |  | 550 | 590 |  |  | 2 | 2 | 13 | [9 empty] | 0.451 | Fibertelling
2019-05-14 | 332 | 1989746 |  | Fabrik |  | UN55A-D103 |  |  | 550 | 470 | 2430 | 2444 | 2 |  | 12.9 | 53.1 |  |  |  | 45.9 |  | 64.7 |  |  | 0.446 | 225. S= 260. Prøve u/ fiber: 35kg 4d 65/
2019-05-14 | 332 | 1989779 |  | Fabrik |  | UN61A-D102 |  |  | 650 | 410 | 2367 | 2446 | 3.5 |  | 16.1 | 58.8 |  |  |  | 51.2 |  | 71.7 |  |  | 0.403 | 227.,
2019-05-15 | 332 | 1989795 |  | Fabrik |  | UN56A-D111 |  |  | 220 | 235 | 2297 | 2290 | 5 | 6.8 | 16.7 | 45.3 |  |  |  | 39 |  | 55.3 |  |  | 0.42 | 228.
2019-05-15 | 332 | 1989833 |  | Fabrik |  | UN60A-D000 |  |  | 200 | 230 | 2374 | 2318 | 4.5 | 5.2 | 17.3 | 49.1 |  |  |  | 41.4 |  | 59.9 |  |  | 0.416 | 229.
2019-05-15 | 332 | 1989835 |  | Fabrik |  | UN60A-D000 |  |  | 200 | 230 | 2391 | 2395 | 4.5 | 4.5 | 17.3 | 49.6 |  |  |  | 41.4 |  | 60.5 |  |  | 0.412 | 230. 2m3 blandet med 5m3 Un55a-d000 da k
2019-05-15 | 332 | 1989841 |  | Fabrik |  | UN55A-D000 |  |  | 200 | 220 | 2392 | 2367 | 3.5 | 4.6 | 14.7 | 47.8 |  |  |  | 39.1 |  | 58.3 |  |  | 0.439 | 231.
2019-05-16 | 332 | 1989857 |  | Fabrik |  | UN56A-D111 |  |  | 220 | 220 | 2345 | 2343 | 5 | 4.6 | 16.6 | 49.9 |  |  |  | 40.5 |  | 60.8 |  |  | 0.421 | 232.
2019-05-16 | 332 | 1989869 |  | Fabrik |  | UA53A-D000 |  |  | 220 | 235 | 2379 | 2338 | 3.5 | 4.6 | 15 | 36.2 |  |  |  | 29.6 |  | 46.4 |  |  | 0.535 | 233.
2019-05-16 | 332 | 1989910 |  | Fabrik |  | UN56A-D111 |  |  | 220 | 240 | 2380 | 2387 | 5 | 2.9 | 18.1 | 48.6 |  |  |  | 41.2 |  | 59.3 |  |  | 0.43 | 234
2019-05-20 | 332 | 1989935 |  | Fabrik |  | UN56A-D111 |  |  | 180 | 200 | 2400 | 2434 | 5 | 3 | 18.3 | 53.1 |  |  |  | 45.3 |  | 64.8 |  |  | 0.432 | 235
2019-05-20 | 332 | 1989948 |  | Fabrik |  | UN53A-D000 |  |  | 200 | 205 | 2450 | 2460 | 3.5 | 2.9 | 17.6 | 35.7 |  |  |  | 35.1 |  | 45.8 |  |  | 0.531 | 236
2019-05-20 | 332 | 1989990 |  | Fabrik |  | UA53A-D200 |  |  | 240 | 280 | 2273 | 2029 | 5 | 4.2 | 20 | 49.2 |  | 22.4 |  | 36.6 |  | 60.1 | 67.5 |  | 0.539 | 237. 2,7,28,56d. Prøvestøp
2019-05-21 | 332 | 1990007 |  | Fabrik |  | UN57A-D000 |  |  | 220 | 200 | 2392 | 2406 | 3.5 | 4.4 | 20 | 57.2 |  |  |  | 49.2 |  | 69.8 |  |  | 0.4 | 238. ok på byggeplass
2019-05-21 | 332 | 1990033 |  | Fabrik |  | UN57A-D000 |  |  | 220 | 250 | 2432 | 2420 | 3.5 | 2.9 | 20.3 | [9 empty] | 0.397 | Ikke utstøpt
2019-05-21 | 332 | 1990054 |  | Fabrik |  | UN56A-D111 |  |  | 180 | 170 | 2376 | 2398 | 5 | 4.2 | 20.7 | 53.5 |  |  |  | 47.1 |  | 65.3 |  |  | 0.427 | 239
2019-05-21 | 332 | 1990056 |  | Fabrik |  | UN53A-D102 |  |  | 650 | 640 | 2369 | 2360 | 3.5 |  | 19.4 | 42.8 |  |  |  | 33.2 |  | 54.8 |  |  | 0.516 | 240
2019-05-22 | 332 | 1990120 |  | Fabrik |  | UN60A-D000 |  |  | 200 | 240 | 2419 | 2391 | 4.5 | 3.4 | 20.3 | 53.5 |  |  |  | 47.4 |  | 65.3 |  |  | 0.416 | 241- utb.450
2019-05-22 | 332 | 1990151 |  | Fabrik |  | UN32A-E000 |  |  | 220 | 210 | 2394 | 2430 | 4.5 | 4.4 | 18.3 | 59.1 |  |  |  | 49.2 |  | 72.1 |  |  | 0.381 | 242. SU= 340
2019-05-23 | 332 | 1990170 |  | Fabrik |  | UN61A-D000 |  |  | 240 | 230 | 2449 | 2580 | 2 |  | 19.9 | 61.9 | [5 empty] | 75.5 |  |  | 0.399 | 243.
2019-05-23 | 332 | 1990174 |  | Fabrik |  | UN53A-D20J |  |  | 230 | 235 | 2229 | 2320 | 5 |  | 20.1 | 45.4 | [5 empty] | 55.3 |  |  | 0.52 | 244.
2019-05-23 | 332 | 1990177 |  | Fabrik |  | UN60A-D110 |  |  | 220 | 250 | 2345 | 2336 | 5 | 4.6 | 20 | 50 | [5 empty] | 61 |  |  | 0.416 | 245
2019-05-24 | 332 | 1990236 |  | Fabrik |  | UN53A-D000 |  |  | 220 | 230 | 2413 | 2522 | 3.5 |  | 19.4 | 37.6 | [5 empty] | 48.2 |  |  | 0.528 | 246
2019-05-24 | 332 | 1990248 |  | Fabrik |  | UN60A-D000 |  |  | 200 | 220 | 2371 | 2345 | 5 | 5.4 | 19.7 | 49.2 | [5 empty] | 60.1 |  |  | 0.414 | 247
2019-05-24 | 332 | 1990269 |  | Fabrik |  | UN57A-D000 |  |  | 200 | 190 | 2421 | 2503 | 3.5 |  | 19.5 | 56.5 | [5 empty] | 68.8 |  |  | 0.398 | 248
2019-05-27 | 332 | 1990294 |  | Fabrik |  | UN55A-D101 |  |  | 240 | 260 | 2435 | 2457 | 2 | 1.2 | 18.8 | 52.4 | [5 empty] | 63.9 |  |  | 0.448 | 249
2019-05-27 | 332 | 1990334 |  | Fabrik |  | UN55A-D102 |  |  | 650 | 530 | 2348 | 2420 | 3.5 | 3.8 | 16.7 | 49.7 | [5 empty] | 60.6 |  |  | 0.443 | 250, robust test su=610
2019-05-28 | 332 | 1990372 |  | Fabrik |  | UN61A-D000 |  |  | 240 | 240 | 2448 | 2542 | 2 |  | 17.9 | 62.8 |  |  |  | 58.3 |  | 76.6 |  |  | 0.402 | 251
2019-05-28 | 332 | 1990390 |  | Fabrik |  | UN35A-E000 |  |  | 200 | 220 | 2390 | 2375 | 4.5 | 4.3 | 14.8 | 50.6 |  | 23.5 |  | 39 |  | 61.7 | 72 | 77.2 | 0.409 | 252. Lavvarme 2,7,28,56,90d
2019-05-28 | 332 | 1990404 |  | Fabrik |  | UN62A-D000 |  |  | 200 | 200 | 2395 | 2407 | 5 | 4.6 | 17.1 | 56.4 |  |  |  | 53.5 |  | 68.8 |  |  | 0.382 | 253
2019-05-29 | 332 | 1990423 |  | Fabrik |  | UN55A-D000 |  |  | 220 | 250 | 2447 | 2430 | 3.5 | 2.1 | 16.3 | 48.3 |  |  |  | 42 |  | 59 |  |  | 0.445 | 254
2019-05-29 | 332 | 1990444 |  | Fabrik |  | UN51A-D010 |  |  | 200 | 180 | 2444 | 2515 | 2 |  | 15 | 30.9 |  |  |  | 27.9 |  | 38.2 |  |  | 0.648 | 255
2019-05-29 | 332 | 1990459 |  | Fabrik |  | UN56A-D111 |  |  | 180 | 200 | 2360 | 2374 | 5 | 4.8 | 16.7 | 51.3 |  |  |  | 46.1 |  | 62.6 |  |  | 0.423 | 256
2019-05-31 | 332 | 1990494 |  | Fabrik |  | UN56A-D111 |  |  | 200 | 220 | 2383 | 2358 | 5 | 3.6 | 16.3 | 49.7 |  |  |  | 43.6 |  | 60.6 |  |  | 0.423 | 257
2019-06-03 | 332 | 1990531 |  | Fabrik |  | UN56A-D111 |  |  | 220 | 230 | 2368 | 2347 | 5 | 4.2 | 17.2 | 49.5 | [5 empty] | 60.4 |  |  | 0.411 | 258 utb.370
2019-06-03 | 332 | 1990536 |  | Fabrik |  | US57A-D20A |  |  | 240 | 230 | 2222 | 2191 | 4 | 6.5 | 19.2 | 53.5 | [5 empty] | 65.2 |  |  | 0.387 | 259 utb.380
2019-06-03 | 332 | 1990560 |  | Fabrik |  | UN61A-D102 |  |  | 650 | 480 | 2378 | 2380 | 3.5 | 2.8 | 19.3 | 59.2 | [5 empty] | 72.2 |  |  | 0.399 | 260
2019-06-05 | 332 | 1990578 |  | Fabrik |  | UN55A-D103 |  |  | 550 | 550 |  |  | 2 | 2 | 18 | [9 empty] | 0.441 | fibertelling
2019-06-05 | 332 | 1990581 |  | Fabrik |  | UN55A-D103 |  |  | 550 | 570 | 2429 | 2474 | 2 |  | 18.4 | 54.5 | [5 empty] | 66.5 |  |  | 0.447 | 261. Målt kl 0900 på lab su=560
2019-06-05 | 332 | 1990621 |  | Fabrik |  | UA32A-E000 |  |  | 200 | 215 | 2380 | 2375 | 4.5 | 4.4 | 16 | 50.8 |  | 24 |  |  |  | 62 | 68.7 |  | 0.385 | 262
2019-06-06 | 332 | 1990663 |  | Fabrik |  | UN61A-D000 |  |  | 240 | 230 | 2455 | 2546 | 2 |  | 19.9 | 63.1 | [5 empty] | 76.9 |  |  | 0.402 | 263
2019-06-06 | 332 | 1990686 |  | Fabrik |  | UN53A-D000 |  |  | 200 | 235 | 2431 | 2411 | 3.5 | 3 | 19.3 | 36.2 | [5 empty] | 44.7 |  |  | 0.53 | 264
2019-06-07 | 332 | 1990711 |  | Fabrik |  | UN55A-D000 |  |  | 200 | 220 | 2396 | 2381 | 3.5 | 4.4 | 20.4 | 45.2 |  |  |  | 39.8 |  | 55.2 |  |  | 0.446 | 265
2019-06-07 | 332 | 1990727 |  | Fabrik |  | UN53A-D000 |  |  | 240 | 240 | 2404 | 2473 | 3.5 |  | 20.2 | 33.6 |  |  |  | 31.2 |  | 41.5 |  |  | 0.532 | 266
2019-06-07 | 332 | 1990758 |  | Fabrik |  | UN53C-D000 |  |  | 140 | 190 | 2404 | 2430 | 3.5 |  | 20 | 34.7 |  |  |  | 32.3 |  | 42.8 |  |  | 0.526 | 267
2019-06-11 | 332 | 1990793 |  | Fabrik |  | UN56A-D111 |  |  | 220 | 220 | 2343 | 2326 | 5 | 5.2 | 18.4 | 47.5 |  |  |  | 43.3 |  | 57.9 |  |  | 0.413 | 268
2019-06-11 | 332 | 1990811 |  | Fabrik |  | UA32A-E000 |  |  | 200 | 180 | 2394 | 2411 | 4.5 | 4 | 17.6 | 50.9 |  |  |  | 40.4 |  | 62.1 | 72 |  | 0.401 | 269
2019-06-11 | 332 | 1990829 |  | Fabrik |  | UN55A-D102 |  |  | 650 | 465 | 2280 | 2405 | 3.5 | 6.5 | 18.9 | 46.1 |  |  |  | 40.8 |  | 56.3 |  |  | 0.448 | 270
2019-06-12 | 332 | 1990845 |  | Fabrik |  | UN62A-D000 |  |  | 230 | 230 | 2447 | 2449 | 5 | 1.9 | 18.1 | 52 |  |  |  | 46.3 |  | 63.4 |  |  | 0.392 | 271. tilsatt L-stoff
2019-06-12 | 332 | 1990850 |  | Fabrik |  | UN62A-D000 |  |  | 230 | 220 | 2364 | 2372 | 5 | 5.2 | 19.1 | 53.7 |  |  |  | 48.9 |  | 65.5 |  |  | 0.393 | 272
2019-06-12 | 332 | 1990879 |  | Fabrik |  | UN55A-D110 |  |  | 230 | 220 | 2338 | 2332 | 3.5 | 5.1 | 19.3 | 50.4 |  |  |  | 44.4 |  | 61.5 |  |  | 0.449 | 273
2019-06-12 | 332 | 1990888 |  | Fabrik |  | UN55A-D102 |  |  | 650 | 600 | 2298 | 19 | 3.5 | 5.7 | 19 | 47.9 |  |  |  | 41.4 |  | 58.4 |  |  | 0.452 | 274 Målt 480 fabrikk, så 545 etter ca 1t
2019-06-13 | 332 | 1990913 |  | Fabrik |  | UN53A-D000 |  |  | 240 | 210 | 2392 | 2377 | 3.5 | 4 | 18.2 | 35.4 |  |  |  | 33.4 |  | 43.7 |  |  | 0.531 | 275
2019-06-13 | 332 | 1990922 |  | Fabrik |  | UN60A-D000 |  |  | 200 | 200 | 2393 | 2369 | 5 | 4.4 | 18.9 | 51.5 |  |  |  | 43.6 |  | 62.8 |  |  | 0.423 | 276
2019-06-13 | 332 | 1990964 |  | Fabrik |  | UN53A-D102 |  |  | 650 | 480 | 2363 | 2374 |  |  | 18.4 | 35.5 |  |  |  | 30.1 |  | 45.6 |  |  | 0.528 | 280. Øker SP litt
2019-06-14 | 332 | 1990978 |  | Fabrik |  | UN55A-D103 |  |  | 550 | 600 |  |  | 2 | 1.2 | 19 | [9 empty] | 0.447 | 277. fibertelling
2019-06-14 | 332 | 1990978 |  | Fabrik |  | UN55A-D103 |  |  | 550 |  | 2428 |  | 2 | [11 empty] | 0.447 | 277. fra BP med fiber
2019-06-14 | 332 | 1990991 |  | Fabrik |  | UN55A-D103 |  |  | 550 | 580 | 2451 | 2415 | 2 | 1.2 | 20.1 | 51.6 |  |  |  | 47 |  | 62.9 |  |  | 0.443 | 278
2019-06-14 | 332 | 1991000 |  | Fabrik |  | UN32A-E000 |  |  | 180 | 220 | 2426 | 2398 | 4.5 | 3.7 | 17.7 | 54.8 |  |  |  | 44.7 |  | 66.9 |  |  | 0.38 | 279
2019-06-17 | 332 | 1991048 |  | Fabrik |  | UN53A-D111 |  |  | 230 | 250 | 2420 | 2500 | 2 |  | 20 | 37.3 |  |  |  | 38.5 |  | 47.9 |  |  | 0.531 | 281
2019-06-17 | 332 | 1991053 |  | Fabrik |  | UN61A-D000 |  |  | 230 | 230 | 2461 | 2512 | 2 |  | 20.9 | 59.6 |  |  |  | 53.3 |  | 72.7 |  |  | 0.397 | 282
2019-06-17 | 332 | 1991069 |  | Fabrik |  | UN61A-D000 |  |  | 230 | 240 | 2462 | 2504 | 2 |  | 20.5 | 58.6 |  |  |  | 51.9 |  | 71.5 |  |  | 0.396 | 283
2019-06-17 | 332 | 1991094 |  | Fabrik |  | UN61A-D010 |  |  | 230 | 230 | 2450 | 2496 | 2 |  | 20.4 | 54.1 |  |  |  | 47.9 |  | 65.9 |  |  | 0.392 | 284
2019-06-18 | 332 | 1991140 |  | Fabrik |  | UN56A-D111 |  |  | 220 | 220 | 2318 | 2329 | 5 | 5.6 | 21.5 | 50.5 |  |  |  | 45.9 |  | 61.5 |  |  | 0.435 | 285
2019-06-18 | 332 | 1991148 |  | Fabrik |  | UN55A-D111 |  |  | 240 | 230 | 2410 | 2504 | 2 |  | 21.8 | 51.5 |  |  |  | 47.7 |  | 62.9 |  |  | 0.44 | 286
2019-06-18 | 332 | 1991164 |  | Fabrik |  | UN53A-D000 |  |  | 200 | 210 | 2447 | 2446 | 3.5 | 2.7 | 20.1 | 37.8 |  |  |  | 38.2 |  | 48.4 |  |  | 0.514 | 287
2019-06-18 | 332 | 1991167 |  | Fabrik |  | UA55A-D000 |  |  | 200 | 220 | 2418 | 2479 | 3.5 |  | 20.1 | 48.8 |  | 25.8 |  | 39 |  | 59.5 | 64.4 |  | 0.426 | 288
2019-06-19 | 332 | 1991220 |  | Fabrik |  | UN61A-D010 |  |  | 230 | 250 | 2452 | 2477 | 2 |  | 20.7 | 61.4 |  |  |  | 56.2 |  | 74.9 |  |  | 0.394 | 289
2019-06-19 | 332 | 1991248 |  | Fabrik |  | UN51C-D000 |  |  | 140 | 120 | 2409 | 2520 | 3.5 |  | 20.2 | 32.3 |  |  |  | 27.4 |  | 39.9 |  |  | 0.612 | 290
2019-06-19 | 332 | 1991275 |  | Fabrik |  | UN53A-D000 |  |  | 200 | 220 | 2419 | 2478 | 3.5 |  | 21.1 | 37.5 |  |  |  | 37.1 |  | 48.1 |  |  | 0.529 | 291
2019-06-20 | 332 | 1991303 |  | Fabrik |  | UN53A-D111 |  |  | 230 | 230 | 2419 | 2493 | 2 |  | 20.3 | 38.6 |  |  |  | 39.5 |  | 49.5 |  |  | 0.534 | 292
2019-06-20 | 332 | 1991315 |  | Fabrik |  | UN54A-D000 |  |  | 240 | 245 | 2392 | 2405 | 3.5 | 3.8 | 20.6 | 38.7 |  |  |  | 39.4 |  | 49.7 | 58.2 |  | 0.482 | 293
2019-06-20 | 332 | 1991355 |  | Fabrik |  | UN53A-D102 |  |  | 650 | 620 | 2316 | 2277 | 3.5 | 5.4 | 21.3 | 38.4 |  |  |  | 33.4 |  | 49.3 |  |  | 0.531 | 294
2019-06-21 | 332 | 1991385 |  | Fabrik |  | UN61A-D010 |  |  | 220 | 235 | 2451 | 2509 | 2 |  | 21.5 | 60.3 |  |  |  | 54.3 |  | 73.5 |  |  | 0.397 | 295
2019-06-21 | 332 | 1991408 |  | Fabrik |  | UN51A-D110 |  |  | 200 | 240 | 2417 | 2459 | 2 |  | 18.4 | 29.6 |  |  |  | 23.5 |  | 35.6 |  |  | 0.637 | 296
2019-06-21 | 332 | 1991446 |  | Fabrik |  | UN53C-D000 |  |  | 140 | 150 | 2427 | 2411 | 3.5 | 3 | 19.6 | 35.9 |  |  |  | 35 |  | 46.1 |  |  | 0.502 | 297
2019-06-24 | 332 | 1991476 |  | Fabrik |  | UN62A-D000 |  |  | 220 | 230 | 2365 | 2373 | 5 | 5.2 | 18.9 | 54.6 |  |  |  | 48.3 |  | 66.6 |  |  | 0.397 | 298
2019-06-24 | 332 | 1991504 |  | Fabrik |  | UN56A-D103 |  |  | 550 | 520 | 2286 | 2282 | 5 | 6.5 | 20.2 | 49 |  |  |  | 43.7 |  | 59.7 |  |  | 0.436 | 299
2019-06-24 | 332 | 1991521 |  | Fabrik |  | UN32A-E000 |  |  | 200 | 210 | 2418 | 2431 | 4.5 | 3.7 | 17.1 | 59 |  |  |  | 46.8 |  | 72 |  |  | 0.39 | 300
2019-06-25 | 332 | 1991563 |  | Fabrik |  | UN56A-D111 |  |  | 220 | 220 | 2335 | 2301 | 5 | 5.8 | 20.7 | 47.8 |  |  |  | 42.8 |  | 58.3 |  |  | 0.433 | 301
2019-06-25 | 332 | 1991567 |  | Fabrik |  | UN62A-D110 |  |  | 240 | 210 | 2361 | 2369 | 5 | 4 | 21.3 | 59.2 |  |  |  | 53.7 |  | 72.2 |  |  | 0.391 | 302
2019-06-25 | 332 | 1991586 |  | Fabrik |  | UA53A-D100 |  |  | 200 | 220 | 2368 | 2362 | 3.5 | 4.4 | 19 | 40.8 |  | 22.5 |  | 33.3 |  | 52.4 | 61.3 |  | 0.518 | 303
2019-06-26 | 332 | 1991636 |  | Fabrik |  | UN55A-D110 |  |  | 240 | 240 | 2379 | 2439 | 3.5 |  | 19.4 | 48.7 |  |  |  | 42.8 |  | 59.4 |  |  | 0.441 | 304
2019-06-26 | 332 | 1991650 |  | Fabrik |  | UN51C-D000 |  |  | 140 | 110 | 2409 | 2519 | 3.5 |  | 18.5 | 33.1 |  |  |  | 26.9 |  | 40.9 |  |  | 0.613 | 305, så ut som S = 160 på byggeplass
2019-06-26 | 332 | 1991668 |  | Fabrik |  | UN55A-D102 |  |  | 650 | 620 | 2294 | 2257 | 3.5 | 6 | 19.6 | 45.2 |  |  |  | 38.6 |  | 55.2 |  |  | 0.447 | 306
2019-06-27 | 332 | 1991721 |  | Fabrik |  | UN54A-D000 |  |  | 200 | 210 | 2430 | 2448 | 3.5 | 2.8 | 18.8 | 42.7 |  |  |  | 43.3 |  | 54.7 |  |  | 0.489 | 307
2019-06-28 | 332 | 1991740 |  | Fabrik |  | UN53A-D111 |  |  | 240 | 250 | 2412 | 2518 | 2 |  | 18.1 | 40.1 |  |  |  | 39.7 |  | 51.5 |  |  | 0.539 | 308
2019-06-28 | 332 | 1991772 |  | Fabrik |  | UN56A-D111 |  |  | 240 | 240 | 2299 | 2306 | 5 | 6.5 | 19.1 | 48.5 |  |  |  | 42.6 |  | 59.1 |  |  | 0.424 | 309, Ekstra terninger og sylinder støpt
2019-06-28 | 332 | 1991792 |  | Fabrik |  | UN55A-D102 |  |  | 650 | 620 | 2338 | 2325 | 3.5 | 4.1 | 18.9 | 49 |  |  |  | 41.1 |  | 59.8 |  |  | 0.449 | 310
2019-07-01 | 332 | 1991810 |  | Fabrik |  | UN58A-D110 |  |  | 240 | 240 | 2322 | 2318 | 5 | 5.7 | 19.3 | 51.4 |  |  |  | 46.1 |  | 62.7 |  |  | 0.4 | 311
2019-07-01 | 332 | 1991823 |  | Fabrik |  | UN62A-D110 |  |  | 240 | 245 | 2325 | 2308 | 5 | 5.6 | 19.7 | 52.9 |  |  |  | 47.5 |  | 64.6 |  |  | 0.387 | 312
2019-07-02 | 332 | 1991887 |  | Fabrik |  | UN53A-D100 |  |  | 220 | 220 | 2419 | 2426 | 3.5 | 2.4 | 17.6 | 37.9 |  |  |  | 38.1 |  | 48.5 |  |  | 0.541 | 313, Sylinder støpt ut.
2019-07-02 | 332 | 1991893 |  | Fabrik |  | UN56A-D111 |  |  | 230 | 230 | 2351 | 2366 | 5 | 4.3 | 17.3 | 50.6 |  |  |  | 45 |  | 61.7 |  |  | 0.43 | 314
2019-07-03 | 332 | 1991934 |  | Fabrik |  | UN60A-D000 |  |  | 200 | 200 | 2428 | 2441 | 5 | 2.9 | 16.5 | 55.4 |  |  |  | 48.7 |  | 67.5 |  |  | 0.427 | 315
2019-07-03 | 332 | 1991969 |  | Fabrik |  | UN55A-D103 |  |  | 550 | 595 | 2427 | 2466 | 2 |  | 17.5 | 53.5 |  |  |  | 47 |  | 65.2 |  |  | 0.45 | 316, Su BP = 655, Su Lab2 = 605
2019-07-03 | 332 | 1991975 |  | Fabrik |  | UN55A-D103 |  |  | 550 | 550 |  |  | 2 | 2 | 20 | [9 empty] | 0.449 | fibertelling
2019-07-04 | 332 | 1992021 |  | Fabrik |  | UN55A-D103 |  |  | 550 | 595 | 2431 | 2465 | 2 |  | 17.4 | 51.8 |  |  |  | 47 |  | 63.2 |  |  | 0.444 | 317, Su BP = 670, Su Lab2 = 620
2019-07-04 | 332 | 1992025 |  | Fabrik |  | UN55A-D103 |  |  | 550 | 550 |  |  | 2 | 2 | 20 | [9 empty] | 0.448 | fibertelling
2019-07-04 | 332 | 1992051 |  | Fabrik |  | UN53A-D000 |  |  | 200 | 220 | 2422 | 2397 | 3.5 | 3.9 | 16.1 | 35.8 |  |  |  | 35.2 |  | 45.8 |  |  | 0.536 | 318
2019-07-05 | 332 | 1992101 |  | Fabrik |  | UN54A-D000 |  |  | 240 | 220 | 2403 | 2392 | 3.5 | 3.4 | 17.6 | 39.7 |  |  |  | 40.2 |  | 50.9 |  |  | 0.488 | 319
2019-07-05 | 332 | 1992130 |  | Fabrik |  | UA53A-D100 |  |  | 200 | 230 | 2339 | 2311 | 3.5 | 5.6 | 16.8 | 36.3 |  |  |  | 27.1 |  | 44.8 |  |  | 0.518 | 320, sylinder støpt ut.
2019-07-08 | 332 | 1992163 |  | Fabrik |  | UN53A-D111 |  |  | 240 | 250 | 2412 | 2492 | 2 |  | 16.7 | 36.4 |  |  |  | 36.1 |  | 46.6 |  |  | 0.544 | 321
2019-07-08 | 332 | 1992171 |  | Fabrik |  | UN55A-D000 |  |  | 220 | 250 | 2404 | 2361 | 3.5 | 3.8 | 16.5 | 47.1 |  |  |  | 40.6 |  | 57.5 |  |  | 0.452 | 322
2019-07-08 | 332 | 1992178 |  | Fabrik |  | UN54A-D000 |  |  | 200 | 240 | 2424 | 2412 | 3.5 | 3.2 | 17.4 | 39.3 |  |  |  | 39 |  | 50.4 |  |  | 0.482 | 323
2019-07-09 | 332 | 1992218 |  | Fabrik |  | UN54A-D000 |  |  | 240 | 270 | 2380 | 2303 | 3.5 | 4.4 | 18.2 | 37.6 |  |  |  | 39.1 |  | 48.2 |  |  | 0.485 | 324
2019-07-09 | 332 | 1992239 |  | Fabrik |  | UN56A-D100 |  |  | 200 | 220 | 2351 | 2352 | 5 | 5.7 | 18.3 | 49 |  |  |  | 42.9 |  | 59.8 |  |  | 0.44 | 325
2019-07-10 | 332 | 1992286 |  | Fabrik |  | UN56A-D110 |  |  | 220 | 230 | 2335 | 2358 | 5 | 5 | 18.2 | 51.3 |  |  |  | 48.2 |  | 62.5 |  |  | 0.431 | 327. Sylinder utstøpt.
2019-07-10 | 332 | 1992324 |  | Fabrik |  | UN55A-D111 |  |  | 220 | 260 | 2426 | 2446 | 2 | 1.4 | 18.9 | 53.8 |  |  |  | 50.9 |  | 65.6 |  |  | 0.448 | 328
2019-07-10 | 332 | 1992356 |  | Fabrik |  | UN53A-D000 |  |  | 200 | 240 | 2422 | 2387 | 3.5 | 4 | 18.9 | 35.9 |  |  |  | 34.2 |  | 44.3 |  |  | 0.531 | 327, utvidet synk 30, 60, 90 min
2019-07-11 | 332 | 1992378 |  | Fabrik |  | UN60A-D000 |  |  | 200 | 180 | 2427 | 2429 | 5 | 3 | 18.3 | 57.6 |  |  |  | 51.2 |  | 70.3 |  |  | 0.422 | 330
2019-07-11 | 332 | 1992392 |  | Fabrik |  | UN56A-D111 |  |  | 200 | 200 | 2339 | 2411 | 5 | 5 | 19.6 | 51.4 |  |  |  | 44.8 |  | 62.6 |  |  | 0.437 | 331
2019-07-11 | 332 | 1992415 |  | Fabrik |  | UN55A-D000 |  |  | 200 | 210 | 2395 | 2345 | 3.5 | 4.6 | 19.3 | 42.8 |  |  |  | 38.7 |  | 54.9 |  |  | 0.445 | 332, SP=0.75
2019-07-11 | 332 | 1992432 |  | Fabrik |  | UN53A-D102 |  |  | 650 | 615 | 2363 | 2411 | 3.5 |  | 18.7 | 37.6 |  |  |  | 31.7 |  | 48.2 |  |  | 0.529 | 333, Robusthet målt
2019-07-12 | 332 | 1992440 |  | Fabrik |  | UN56A-D110 |  |  | 220 | 230 | 2309 | 2299 | 5 | 6 | 19 | 45.4 |  |  |  | 40.1 |  | 55.3 |  |  | 0.432 | 334
2019-07-12 | 332 | 1992456 |  | Fabrik |  | UN56A-D000 |  |  | 200 | 230 | 2392 | 2418 | 5 | 4.7 | 18.6 | 49 |  |  |  | 42.2 |  | 59.7 |  |  | 0.441 | 335
2019-07-12 | 332 | 1992469 |  | Fabrik |  | UN32A-E000 |  |  | 200 | 190 | 2404 | 2418 | 4.5 | 4.2 | 16.9 | 57.4 |  |  |  | 47.1 |  | 70 |  |  | 0.394 | 336
2019-07-15 | 332 | 1992509 |  | Fabrik |  | UN56A-D111 |  |  | 240 | 230 | 2321 | 2339 | 5 | 5.3 | 18.6 | 49.1 |  |  |  | 42.4 |  | 59.9 |  |  | 0.435 | 337
2019-07-15 | 332 | 1992524 |  | Fabrik |  | UN53A-D102 |  |  | 650 | 620 | 2313 | 2303 | 3.5 | 5.5 | 16.9 | 36 |  |  |  | 28.1 |  | 46.1 |  |  | 0.528 | 338
2019-07-16 | 332 | 1992545 |  | Fabrik |  | UN53A-D102 |  |  | 650 | 630 | 2331 | 2268 | 3.5 | 5 | 16.3 | 36.1 |  |  |  | 27.4 |  | 46.3 |  |  | 0.52 | 339
2019-07-16 | 332 | 1992551 |  | Fabrik |  | US57A-D101 |  |  | 220 | 250 | 2417 | 2502 | 2 |  | 17.8 | 58.5 |  |  |  | 48.5 |  | 71.4 |  |  | 0.387 | 340, SP=0.68, blander holdt tilbake vann
2019-07-17 | 332 | 1992575 |  | Fabrik |  | UN60A-D000 |  |  | 200 | 240 | 2398 | 2364 | 5 | 4.2 | 17.4 | 51.7 |  |  |  | 42.3 |  | 63.1 |  |  | 0.421 | 341
2019-07-17 | 332 | 1992591 |  | Fabrik |  | UN53A-D110 |  |  | 240 | 260 | 2410 | 2576 | 2 |  | 17 | 35.6 |  |  |  | 32.1 |  | 44 |  |  | 0.543 | 342
2019-07-18 | 332 | 1992610 |  | Fabrik |  | UN32A-E000 |  |  | 200 | 230 | 2389 | 2367 | 4.5 | 4.7 | 17.3 | 50.9 |  |  |  | 41 |  | 62.1 |  |  | 0.395 | 343
2019-07-18 | 332 | 1992642 |  | Fabrik |  | UN60A-D000 |  |  | 200 | 260 | 2358 | 2366 | 5 | 5.8 | 19.2 | 47.2 |  |  |  | 38.8 |  | 57.5 |  |  | 0.42 | 344
2019-07-18 | 332 | 1992656 |  | Fabrik |  | UN51C-D000 |  |  | 140 | 100 | 2445 | 2405 | 3.5 | 1.8 | 19.5 | 29.5 |  |  |  | 23.5 |  | 36.5 |  |  | 0.625 | 345
2019-07-19 | 332 | 1992671 |  | Fabrik |  | UN56A-D110 |  |  | 190 | 250 | 2298 | 2278 | 5 | 7 | 19.9 | 39 |  |  |  | 33.2 |  | 50 |  |  | 0.426 | 346
2019-07-19 | 332 | 1992683 |  | Fabrik |  | UN55A-D000 |  |  | 240 | 240 | 2410 | 2405 | 3.5 | 3.5 | 19.7 | 41.7 |  |  |  | 34.6 |  | 53.5 |  |  | 0.448 | 347
2019-07-22 | 332 | 1992706 |  | Fabrik |  | UN62A-D000 |  |  | 200 | 240 | 2345 | 2338 | 5 | 6.5 | 19.5 | 45.2 |  |  |  | 36.9 |  | 55.1 |  |  | 0.386 | 348
2019-07-22 | 332 | 1992725 |  | Fabrik |  | UN55A-D110 |  |  | 200 | 230 | 2390 | 2426 | 3.5 | 3.3 | 19.8 | 50.4 |  |  |  | 40.6 |  | 61.5 |  |  | 0.452 | 349
2019-07-23 | 332 | 1992735 |  | Fabrik |  | UN56A-D110 |  |  | 190 | 200 | 2318 | 2335 | 5 | 6 | 20.1 | 46.2 |  |  |  | 37.8 |  | 56.3 |  |  | 0.435 | 350
2019-07-23 | 332 | 1992756 |  | Fabrik |  | UN55A-D110 |  |  | 200 | 240 | 2390 | 2390 | 3.5 | 3.5 | 20.8 | 46.3 |  |  |  | 35.2 |  | 56.5 |  |  | 0.444
2019-07-24 | 332 | 1992761 |  | Fabrik |  | UN60A-D000 |  |  | 200 | 240 | 2345 | 2340 | 5 | 6.4 | 20.7 | 45.2 |  |  |  | 35.8 |  | 55.1 |  |  | 0.419 | 352
2019-07-24 | 332 | 1992770 |  | Fabrik |  | UN32A-E110 |  |  | 200 | 150 | 2308 | 2444 | 4.5 | 7 | 21.1 | 47.2 |  |  |  | 39.2 |  | 57.6 |  |  | 0.406 | 353 ,ikke bil 863 men 841
2019-07-24 | 332 | 1992782 |  | Fabrik |  | UN32A-E110 |  |  | 200 | 200 | 2398 | 2439 | 4.5 | 3.4 | 20 | [9 empty] | 0.402 | (354) Ikke utstøpt. Målt 3,4% luft. Retu
2019-07-25 | 332 | 1992808 |  | Fabrik |  | UN53A-D000 |  |  | 220 | 250 | 2432 | 2437 | 3.5 | 2.8 | 21.6 | 33.3 |  |  |  | 30.2 |  | 41.2 |  |  | 0.524 | 355
2019-07-26 | 332 | 1992846 |  | Fabrik |  | UN53A-D110 |  |  | 200 | 230 | 2425 | 2572 | 2 |  | 21.6 | 28.9 |  |  |  | 26.2 |  | 35.7 |  |  | 0.541 | 356
2019-07-29 | 332 | 1992860 |  | Fabrik |  | UN55A-D103 |  |  | 550 | 640 | 2427 | 2582 | 2 |  | 22 | 48.1 |  |  |  | 40.6 |  | 58.7 |  |  | 0.449 | 357
2019-07-29 | 332 | 1992865 |  | Fabrik |  | UN62A-D000 |  |  | 180 | 220 | 2399 | 2490 | 5 | 4.5 | 23.1 | 49.9 |  |  |  | 40.7 |  | 60.9 |  |  | 0.391 | 358
2019-07-30 | 332 | 1992886 |  | Fabrik |  | US55B-D20A |  |  | 160 | 110 | 2237 | 2245 | 4 | 5.4 | 22.9 | 40.8 |  |  |  | 31.6 |  | 52.3 |  |  | 0.425 | 359
2019-07-31 | 332 | 1992920 |  | Fabrik |  | UN32A-E110 |  |  | 200 | 200 | 2342 | 2429 | 4.5 | 5.6 | 20 | 49.7 |  |  |  | 39.1 |  | 60.7 |  |  | 0.405 | 360
2019-08-01 | 332 | 1992956 |  | Fabrik |  | UN51A-D111 |  |  | 230 | 260 | 2413 | 2515 | 2 |  | 19.4 | 27.1 |  |  |  | 21 |  | 32.6 |  |  | 0.648 | 361
2019-08-01 | 332 | 1992960 |  | Fabrik |  | UN56A-D010 |  |  | 200 | 230 | 2394 | 2311 | 5 | 5 | 20.3 | 38.6 |  |  |  | 30.8 |  | 49.4 |  |  | 0.429 | 362
2019-08-02 | 332 | 1992996 |  | Fabrik |  | UN56A-D111 |  |  | 200 | 230 | 2335 | 2348 | 5 | 5.5 | 21.2 | 42.6 |  |  |  | 35.3 |  | 54.6 |  |  | 0.423 | 363
2019-08-02 | 332 | 1992998 |  | Fabrik |  | UA55A-D000 |  |  | 180 | 220 | 2412 | 2421 | 3.5 | 4 | 20.5 | 39.4 |  |  |  | 29.8 |  | 50.5 |  |  | 0.424 | 364
2019-08-02 | 332 | 1993036 |  | Fabrik |  | UN53A-D000 |  |  | 200 | 220 | 2400 | 2384 | 3.5 | 4.3 | 21.8 | 30.6 |  |  |  | 27.5 |  | 37.8 |  |  | 0.528 | 365
2019-08-05 | 332 | 1993049 |  | Fabrik |  | UN56A-D111 |  |  | 240 | 240 | 2302 | 2300 | 5 | 6 | 19.8 | 38.1 |  |  |  | 32.2 |  | 48.8 |  |  | 0.435 | 366
2019-08-05 | 332 | 1993054 |  | Fabrik |  | UN53A-D111 |  |  | 220 | 250 | 2422 | 2460 | 2 |  | 19.2 | 35.9 |  |  |  | 31.8 |  | 44.3 |  |  | 0.532 | 367
2019-08-05 | 332 | 1993063 |  | Fabrik |  | UN32A-E110 |  |  | 200 | 230 | 2384 | 2383 | 4.5 | 4 | 18.3 | 52.3 |  |  |  | 42.5 |  | 63.8 |  |  | 0.4 | 368
2019-08-06 | 332 | 1993096 |  | Fabrik |  | UN55A-D111 |  |  | 220 | 260 | 2417 | 2450 | 2 |  | 18.2 | 51.7 |  |  |  | 43.4 |  | 63.1 |  |  | 0.439 | 369
2019-08-06 | 332 | 1993107 |  | Fabrik |  | UN53A-D000 |  |  | 200 | 200 | 2418 | 2441 | 3.5 |  | 18.7 | 31.6 |  |  |  | 27.9 |  | 39.1 |  |  | 0.538 | 370 utb.330
2019-08-07 | 332 | 1993150 |  | Fabrik |  | UN53A-D111 |  |  | 230 | 250 | 2420 | 2477 | 2 |  | 18.8 | 35.8 |  |  |  | 31.2 |  | 44.2 |  |  | 0.53 | 371
2019-08-07 | 332 | 1993161 |  | Fabrik |  | UN57A-D000 |  |  | 180 | 240 | 2446 | 2440 | 3.5 | 3 | 19.5 | 51.8 |  |  |  | 40.4 |  | 63.1 |  |  | 0.396 | 372
2019-08-07 | 332 | 1993191 |  | Fabrik |  | UN53A-D102 |  |  | 650 | 590 | 2371 | 2353 | 3.5 |  | 20.2 | 35.6 |  |  |  | 25.1 |  | 44 |  |  | 0.515 | 373
2019-08-08 | 332 | 1993208 |  | Fabrik |  | UN56A-D111 |  |  | 180 | 200 | 2363 | 2341 | 5 | 4.6 | 20.8 | 50.9 |  |  |  | 39.9 |  | 62.1 |  |  | 0.426 | 374
2019-08-08 | 332 | 1993210 |  | Fabrik |  | UN51A-D000 |  |  | 220 | 250 | 2450 | 2490 | 2 |  | 20.2 | 28.6 |  |  |  | 20.5 |  | 34.5 |  |  | 0.644 | 375
2019-08-09 | 332 | 1993264 |  | Fabrik |  | UN32A-E110 |  |  | 200 | 200 | 2402 | 2400 | 4.5 | 3.2 | 19.7 | 55 |  |  |  | 43.3 |  | 67.1 |  |  | 0.405 | 376
2019-08-09 | 332 | 1993269 |  | Fabrik |  | UN55A-D000 |  |  | 200 | 210 | 2424 | 2450 | 3.5 |  | 19 | 42.7 |  |  |  | 37 |  | 54.7 |  |  | 0.445 | 377
2019-08-12 | 332 | 1993326 |  | Fabrik |  | UN53A-D000 |  |  | 220 | 230 | 2418 | 2460 | 3.5 |  | 20.4 | 33.3 |  |  |  | 31.4 |  | 41.1 |  |  | 0.526 | 378
2019-08-12 | 332 | 1993361 |  | Fabrik |  | UN56A-D111 |  |  | 230 | 235 | 2341 | 2346 | 5 | 4.5 | 22 | 41.3 |  |  |  | 36.6 |  | 53 |  |  | 0.437 | 379
2019-08-13 | 332 | 1993368 |  | Fabrik |  | UN60A-D000 |  |  | 200 | 210 | 2382 | 2378 | 5 | 4.8 | 21.1 | 46.8 |  |  |  | 40.4 |  | 57 |  |  | 0.423 | 380
2019-08-13 | 332 | 1993412 |  | Fabrik |  | UN53A-D110 |  |  | 180 | 190 | 2428 | 2461 | 2 |  | 20.9 | 36 |  |  |  | 33.3 |  | 44.4 |  |  | 0.553 | 381
2019-08-14 | 332 | 1993437 |  | Fabrik |  | UN56A-D111 |  |  | 220 | 220 | 1107 | 2340 | 5 | 5.5 | 21 | 45.6 |  |  |  | 40.8 |  | 55.6 |  |  | 0.43 | 382
2019-08-14 | 332 | 1993466 |  | Fabrik |  | UN61A-D110 |  |  | 140 | 130 | 2457 | 2484 | 2 |  | 21.1 | 58.2 |  |  |  | 50.8 |  | 71 |  |  | 0.401 | 383
2019-08-15 | 332 | 1993480 |  | Fabrik |  | UA55A-D000 |  |  | 210 | 230 | 2416 | 2433 | 3.5 | 3.2 | 19.1 | 46.2 |  |  |  | 37 |  | 56.3 |  |  | 0.441 | 384
2019-08-15 | 332 | 1993522 |  | Fabrik |  | UN53A-D000 |  |  | 200 | 210 | 2424 | 2474 | 3.5 |  | 20.3 | 35.7 |  |  |  | 34.1 |  | 45.7 |  |  | 0.523 | 385
2019-08-16 | 332 | 1993525 |  | Fabrik |  | UN55A-D103 |  |  | 550 | 590 |  |  | 2 | 2 | 20 | [9 empty] | 0.449 | 386 Fibertelling, ikke utstøpt
2019-08-16 | 332 | 1993525 |  | Fabrik |  | UN55A-D103 |  |  | 550 | 640 | 2427 | 2478 | 2 |  | 19.8 |  |  |  |  | 44.3 |  |  |  |  | 0.449 | 386
2019-08-16 | 332 | 1993550 |  | Fabrik |  | UN53A-D110 |  |  | 220 | 235 | 2422 | 2468 | 2 |  | 20.1 |  |  |  |  | 35.2 |  |  |  |  | 0.528 | 387
2019-08-19 | 332 | 1993583 |  | Fabrik |  | UN56A-D000 |  |  | 180 | 200 | 2404 | 2369 | 5 | 4.4 | 19.8 | 41.9 |  |  |  | 38.5 |  | 53.7 |  |  | 0.446 | 388
2019-08-19 | 332 | 1993612 |  | Fabrik |  | UN61A-D110 |  |  | 160 | 175 | 2452 | 2517 | 2 |  | 22.1 | 59.7 |  |  |  | 53.1 |  | 72.8 |  |  | 0.396 | 389
2019-08-20 | 332 | 1993639 |  | Fabrik |  | UN51A-D111 |  |  | 240 | 260 | 2412 | 2466 | 2 |  | 19.7 | 29.1 |  |  |  | 23.8 |  | 35.9 |  |  | 0.648 | 390
2019-08-20 | 332 | 1993662 |  | Fabrik |  | UN53A-D000 |  |  | 200 | 230 | 2428 | 2440 | 3.5 |  | 20.2 | 36.2 |  |  |  | 33.9 |  | 44.7 |  |  | 0.517 | 391
2019-08-21 | 332 | 1993666 |  | Fabrik |  | UN60A-D000 |  |  | 200 | 230 | 2413 | 2325 | 5 | 3.7 | 19 | 50.1 |  |  |  | 43.2 |  | 61.1 |  |  | 0.416 | 392. dagens 1.lass
2019-08-21 | 332 | 1993686 |  | Fabrik |  | UN55A-D103 |  |  | 550 | 640 | 2430 | 2415 | 2 | 1.1 | 20.5 | 53.1 |  |  |  | 47.4 |  | 64.8 |  |  | 0.443 | 393
2019-08-22 | 332 | 1993732 |  | Fabrik |  | UN56A-D111 |  |  | 220 | 230 | 2326 | 2350 | 5 | 5.4 | 19.8 |  |  |  |  | 43.5 |  |  |  |  | 0.435 | 394
2019-08-22 | 332 | 1993768 |  | Fabrik |  | UA53A-D000 |  |  | 200 | 205 | 2413 | 2428 | 3.5 |  | 19.7 |  |  |  |  | 30.8 |  |  |  |  | 0.523 | 395
2019-08-23 | 332 | 1993789 |  | Fabrik |  | UA53A-D000 |  |  | 200 | 230 | 2413 | 2369 | 3.5 |  | 19.5 | 37 |  |  |  | 29.9 |  | 47.4 |  |  | 0.521 | 396. SU= 440
2019-08-23 | 332 | 1993801 |  | Fabrik |  | UA55A-D000 |  |  | 210 | 215 | 2412 | 2431 | 3.5 |  | 20.4 | 49.7 |  |  |  | 40.5 |  | 60.6 | 67.7 |  | 0.436 | 397. SU= 355. 56 døgn
2019-08-23 | 332 | 1993839 |  | Fabrik |  | UN53A-D102 |  |  | 650 | 580 | 2363 | 2371 | 3.5 |  | 20.5 | 36.6 |  |  |  | 30.8 |  | 46.9 |  |  | 0.528 | 398. S= 270
2019-08-26 | 332 | 1993856 |  | Fabrik |  | UN53A-D111 |  |  | 240 | 260 | 2414 | 2470 | 2 |  | 19.6 |  |  |  |  | 35.4 |  |  |  |  | 0.537 | 399. SU= 555
2019-08-26 | 332 | 1993892 |  | Fabrik |  | UN31A-E110 |  |  | 200 | 190 | 2431 | 2412 | 4.5 | 3 | 19.6 |  |  |  |  | 43 |  |  |  |  | 0.398 | 400. L 0,13-0,17
2019-08-27 | 332 | 1993922 |  | Fabrik |  | UN53A-D000 |  |  | 200 | 220 | 2440 | 2523 | 3.5 |  | 21.3 |  |  |  |  | 36.3 |  |  |  |  | 0.528 | 401
2019-08-27 | 332 | 1993935 |  | Fabrik |  | UN56A-D110 |  |  | 200 | 210 | 2318 | 2323 | 5 | 5.6 | 21.1 |  |  |  |  | 38.3 |  |  |  |  | 0.446 | 402
2019-08-28 | 332 | 1993989 |  | Fabrik |  | UN56A-D111 |  |  | 200 | 200 | 2374 | 2371 | 5 | 4.6 | 22.3 | 52.4 |  |  |  | 46.3 |  | 63.9 |  |  | 0.428 | 403
2019-08-28 | 332 | 1994024 |  | Fabrik |  | UN53A-D010 |  |  | 220 | 220 | 2401 | 2485 | 3.5 |  | 23.3 | 37.2 |  |  |  | 33.7 |  | 45.9 |  |  | 0.528 | 404
2019-08-29 | 332 | 1994044 |  | Fabrik |  | UN55A-D111 |  |  | 240 | 250 | 2417 | 2453 | 2 | 1.6 | 22.5 |  |  |  |  | 43.7 |  |  |  |  | 0.444 | 405
2019-08-29 | 332 | 1994060 |  | Fabrik |  | UN53G-D111 |  |  | 200 | 220 | 2442 | 2453 | 2 | 1.5 | 22.4 |  |  |  |  | 33.5 |  |  |  |  | 0.511 | 406. test med sra
2019-08-30 | 332 | 1994083 |  | Fabrik |  | UN61A-D000 |  |  | 220 | 250 | 2448 | 2466 | 2 |  | 20.4 | 53.7 |  |  |  | 48 |  | 65.5 |  |  | 0.4 | 407
2019-08-30 | 332 | 1994110 |  | Fabrik |  | UN61A-D000 |  |  | 200 | 230 | 2480 | 2479 | 2 | 1 | 20.2 | 57.6 |  |  |  | 52.4 |  | 70.2 |  |  | 0.398 | 408
2019-09-02 | 332 | 1994161 |  | Fabrik |  | UN55A-D111 |  |  | 240 | 240 | 2405 |  | 2 |  |  | 47.2 |  | 21 |  |  |  | 57.5 |  |  | 0.45 | Test Kari
2019-09-02 | 332 | 1994162 |  | Fabrik |  | UA55A-D000 |  |  | 210 | 220 | 2409 | 2371 | 3.5 |  | 19.3 |  |  |  |  | 34.5 |  |  |  |  | 0.439 | 409
2019-09-02 | 332 | 1994168 |  | Fabrik |  | UN55A-D111 |  |  | 240 | 260 | 2431 | 2429 | 2 | 1.1 | 19.5 |  |  |  |  | 45 |  |  |  |  | 0.441 | 410. SU=530
2019-09-03 | 332 | 1994222 |  | Fabrik |  | UN56A-D000 |  |  | 180 | 200 | 2430 | 2423 | 5 | 3.4 | 18.2 | 48.5 |  |  |  | 41.9 |  | 59.2 |  |  | 0.443 | 411. SU=330. Økte opp L-stoff etter prøv
2019-09-04 | 332 | 1994270 |  | Fabrik |  | UN56A-D111 |  |  | 230 | 230 | 2371 | 2368 | 5 | 3.6 | 18.4 | [9 empty] | 0.426 | 412
2019-09-05 | 332 | 1994310 |  | Fabrik |  | UN61A-D000 |  |  | 200 | 250 | 2456 | 2469 | 2 |  | 19.6 | [9 empty] | 0.399 | 412B
2019-09-06 | 332 | 1994364 |  | Fabrik |  | UN53A-D111 |  |  | 240 | 240 | 2456 | 2425 | 2 | 1.4 | 18.4 | [9 empty] | 0.519 | 413. SU=530
2019-09-06 | 332 | 1994377 |  | Fabrik |  | UN60A-D000 |  |  | 200 | 190 | 2382 | 2455 | 5 |  | 19.2 | [9 empty] | 0.413 | 414. SU= 290
2019-09-06 | 332 | 1994403 |  | Fabrik |  | UN53A-D000 |  |  | 220 | 230 | 2421 | 2413 | 3.5 |  | 18.4 | [9 empty] | 0.524 | 415. SU=460
2019-09-09 | 332 | 1994418 |  | Fabrik |  | UN53A-D111 |  |  | 230 | 250 | 2440 | 2492 | 2 |  | 17.7 | 36.1 |  |  |  | 35.4 |  | 46.3 |  |  | 0.523 | 416. SU= 540
2019-09-10 | 332 | 1994456 |  | Fabrik |  | UN53A-D000 |  |  | 200 | 240 | 2422 | 2429 | 3.5 |  | 17.8 | 35.4 |  |  |  | 35.1 |  | 45.4 |  |  | 0.529 | 417
2019-09-10 | 332 | 1994462 |  | Fabrik |  | UN31A-E000 |  |  | 200 | 200 | 2399 | 2386 | 4.5 | 4.4 | 17.6 | 51.9 |  |  |  | 41.1 |  | 63.3 |  |  | 0.401 | 418
2019-09-10 | 332 | 1994471 |  | Fabrik |  | UN56A-D000 |  |  | 200 | 220 | 2400 | 2347 | 5 | 4.8 | 18.5 | 47.6 |  |  |  | 39.6 |  | 58 |  |  | 0.424 | 419
2019-09-11 | 332 | 1994526 |  | Fabrik |  | UN57A-D111 |  |  | 240 | 250 | 2426 | 2414 | 2 | 1.2 | 20.3 | 61.8 |  |  |  | 55.1 |  | 75.4 |  |  | 0.392 | 420 su=480 :-)
2019-09-12 | 332 | 1994591 |  | Fabrik |  | UN51A-D110 |  |  | 240 | 245 | 2406 | 2447 | 2 |  | 18.5 | 30.1 |  |  |  | 22.8 |  | 37.2 |  |  | 0.628 | 421
2019-09-12 | 332 | 1994593 |  | Fabrik |  | UN57A-D111 |  |  | 240 | 250 | 2407 | 2434 | 2 |  | 20.2 | 57.9 |  |  |  | 51.6 |  | 70.6 |  |  | 0.391 | 422. su 490
2019-09-12 | 332 | 1994625 |  | Fabrik |  | UN55A-D103 |  |  | 550 | 600 |  |  | 2 | 2 | 20 | [9 empty] | 0.421 | Fibertelling, ikke utstøpt
2019-09-13 | 332 | 1994649 |  | Fabrik |  | UN55A-D103 |  |  | 550 | 645 |  |  | 2 | 2 | 18.8 | [9 empty] | 0.435 | 423. Fiberprøve
2019-09-13 | 332 | 1994649 |  | Fabrik |  | UN55A-D103 |  |  | 550 | 645 | 2436 |  | 2 |  | 18.8 | [6 empty] | 65.8 |  |  | 0.435 | 423
2019-09-13 | 332 | 1994695 |  | Fabrik |  | UN55A-D000 |  |  | 200 | 200 | 2422 | 2426 | 3.5 |  | 17.3 | 49 |  |  |  | 44.8 |  | 59.8 |  |  | 0.449 | 424, SU 300
2019-09-13 | 332 | 1994725 |  | Fabrik |  | UN59A-D110 |  |  | 200 | 200 | 2411 | 2431 | 2 |  | 19.1 | 54.8 |  |  |  | 48.2 |  | 66.8 |  |  | 0.421 | 425, SU 300
2019-09-16 | 332 | 1994734 |  | Fabrik |  | UN55A-D110 |  |  | 180 | 200 | 2406 | 2443 | 3.5 |  | 15.7 | [9 empty] | 0.431 | 426, SU 325
2019-09-16 | 332 | 1994740 |  | Fabrik |  | UN53A-D000 |  |  | 200 | 210 | 2461 | 2455 | 3.5 |  | 16.3 | [9 empty] | 0.484 | 427
2019-09-17 | 332 | 1994776 |  | Fabrik |  | UN56A-D111 |  |  | 210 | 220 | 2352 | 2371 | 5 | 4.9 | 16.9 | [9 empty] | 0.423 | 428, SU 370
2019-09-17 | 332 | 1994808 |  | Fabrik |  | UN53A-D00V |  |  | 220 | 210 | 2391 | 2397 | 3.5 |  | 16.6 | [9 empty] | 0.524 | 429. OK flyt, litt sticky
2019-09-18 | 332 | 1994822 |  | Fabrik |  | UN55A-D103 |  |  | 550 | 560 | 2434 | 2431 | 2 |  | 18.4 | [9 empty] | 0.44 | 430. ok på byggeplass.
2019-09-18 | 332 | 1994836 |  | Fabrik |  | UN53A-D000 |  |  | 180 | 230 | 2431 | 2480 | 3.5 |  | 17.6 | 36.6 |  |  |  | 35.5 |  | 46.9 |  |  | 0.525 | 431
2019-09-18 | 332 | 1994839 |  | Fabrik |  | UN55A-D103 |  |  | 550 | 550 |  |  | 2 | 2 | 17 | [9 empty] | 0.441 | Fibertelling, ikke utstøpt
2019-09-19 | 332 | 1994880 |  | Fabrik |  | UN53A-D110 |  |  | 220 | 235 | 2429 | 2464 | 2 |  | 18 | 36.9 | [5 empty] | 47.3 |  |  | 0.517 | 432, SU 440
2019-09-19 | 332 | 1994891 |  | Fabrik |  | UN31A-E000 |  |  | 200 | 205 | 2382 | 2360 | 4.5 | 5.2 | 13.2 | 42.6 |  |  |  | 35.3 |  | 54.7 |  |  | 0.418 | 433, SU 310
2019-09-20 | 332 | 1994936 |  | Fabrik |  | UN32A-E000 |  |  | 200 | 200 | 2393 | 2366 | 4.5 | 4.8 | 13.4 | 54.5 |  |  |  | 44.5 |  | 66.5 |  |  | 0.405 | 434. L=0,17
2019-09-23 | 332 | 1994983 |  | Fabrik |  | UN56A-D110 |  |  | 220 | 190 | 2395 | 2379 | 5 | 3.5 | 16.9 | 51.7 |  |  |  | 44.6 |  | 63 |  |  | 0.446 | 435, SU 320
2019-09-24 | 332 | 1995033 |  | Fabrik |  | UN32A-E000 |  |  | 180 | 200 | 2426 | 2396 | 4.5 | 3.4 | 15.4 | 55.1 |  |  |  | 43 |  | 67.1 |  |  | 0.401 | 436, SU 310
2019-09-24 | 332 | 1995039 |  | Fabrik |  | UN32A-E000 |  |  | 180 | 180 | 2376 | 2396 | 4.5 | 5.3 | 18 | [9 empty] | 0.404 | Kun luft, ikke utstøpt
2019-09-24 | 332 | 1995054 |  | Fabrik |  | UN51A-D111 |  |  | 240 | 240 | 2407 | 2412 | 2 |  | 16 | 30.9 |  |  |  | 23.4 |  | 38.1 |  |  | 0.641 | 437, SU 440
2019-09-24 | 332 | 1995064 |  | Fabrik |  | UN32A-E000 |  |  | 200 | 200 | 2402 | 2395 | 4.5 | 4.4 | 18 | [9 empty] | 0.388 | Kun luft, ikke utstøpt
2019-09-24 | 332 | 1995073 |  | Fabrik |  | UN60A-D000 |  |  | 200 | 195 | 2387 | 2432 | 5 | 4.7 | 17.3 | 50.4 |  |  |  | 43 |  | 61.5 |  |  | 0.418 | 438, SU 350
2019-09-24 | 332 | 1995081 |  | Fabrik |  | UN32A-E000 |  |  | 200 | 205 | 2416 | 2413 | 4.5 | 3.8 | 15.8 | [9 empty] | 0.39 | Kun luft, ikke utstøpt
2019-09-24 | 332 | 1995088 |  | Fabrik |  | UN32A-E000 |  |  | 200 | 200 | 2398 |  | 4.5 | 3.3 | 15.9 | 56.1 |  |  |  | 44.4 |  | 68.4 |  |  | 0.389 | 439,SU 320
2019-09-24 | 332 | 1995103 |  | Fabrik |  | UN32A-E000 |  |  | 200 | 200 | 2390 | 2394 | 4.5 | 4.8 | 18 | [9 empty] | 0.391 | Kun luft, ikke utstøpt
2019-09-25 | 332 | 1995139 |  | Fabrik |  | UN56A-D111 |  |  | 240 | 240 | 2345 | 2336 | 5 | 4.6 | 17.1 | 41.7 |  |  |  | 36.9 |  | 53.5 |  |  | 0.433 | 440
2019-09-25 | 332 | 1995149 |  | Fabrik |  | UN57A-D111 |  |  | 230 | 240 | 2406 | 2429 | 2 |  | 19.5 | 59.1 |  |  |  | 51.3 |  | 72.1 |  |  | 0.397 | 441, SU 460
2019-09-26 | 332 | 1995189 |  | Fabrik |  | UN56A-D111 |  |  | 200 | 220 | 2342 | 2366 | 5 | 5.2 | 16.7 | 42.2 |  |  |  | 37.9 |  | 54.1 |  |  | 0.437 | 442, SU 390
2019-09-27 | 332 | 1995239 |  | Fabrik |  | UN56A-D111 |  |  | 230 | 230 | 2353 | 2350 | 5 | 4.1 | 17.5 | 45.8 |  |  |  | 38.6 |  | 55.8 |  |  | 0.441 | 443
2019-09-30 | 332 | 1995304 |  | Fabrik |  | UN56A-D111 |  |  | 200 | 220 | 2352 | 2385 | 5 | 4.8 | 16.3 | 43.1 |  |  |  | 39.8 |  | 55.2 |  |  | 0.43 | 444, SU330
2019-09-30 | 332 | 1995308 |  | Fabrik |  | UN53A-D111 |  |  | 240 | 245 | 2415 | 2448 | 2 |  | 17.6 | 35.5 |  |  |  | 34.9 |  | 45.5 |  |  | 0.537 | 445,SU 460
2019-10-01 | 332 | 1995357 |  | Fabrik |  | UN53A-D000 |  |  | 200 | 220 | 2478 | 2454 | 3.5 | 2.2 | 15.9 | 36.9 |  |  |  | 35.5 |  | 47.3 |  |  | 0.515 | 446.SU=360
2019-10-01 | 332 | 1995387 |  | Fabrik |  | UN53A-D100 |  |  | 220 | 260 | 2397 | 2411 | 3.5 |  | 18.8 | 35.1 |  |  |  | 32.1 |  | 43.3 |  |  | 0.533 | 447. Tatt ut ny fukt
2019-10-02 | 332 | 1995414 |  | Fabrik |  | US57A-D20A |  |  | 230 | 235 | 2266 | 2207 | 4 |  | 19.9 | 42.3 |  |  |  | 37.5 |  | 54.3 |  |  | 0.396 | 448.SU=445
2019-10-02 | 332 | 1995420 |  | Fabrik |  | UN57A-D111 |  |  | 230 | 240 | 2410 | 2436 | 2 |  | 19.2 | 55.3 |  |  |  | 49.4 |  | 67.5 |  |  | 0.392 | 449.SU=440
2019-10-03 | 332 | 1995481 |  | Fabrik |  | UN53A-D000 |  |  | 200 | 220 | 2451 | 2483 | 3.5 |  | 20.4 | 36.3 |  |  |  | 34.5 |  | 44.8 |  |  | 0.504 | 450, SU 390
2019-10-03 | 332 | 1995526 |  | Fabrik |  | UA53A-D000 |  |  | 210 | 220 | 2408 | 2457 | 3.5 |  | 20.5 | 38.3 |  |  |  | 30.7 |  | 49 |  |  | 0.53 | 451, SU 370
2019-10-04 | 332 | 1995549 |  | Fabrik |  | UN56A-D111 |  |  | 220 | 240 | 2339 | 2372 | 5 | 4.8 | 21.2 | 42.3 |  |  |  | 38.1 |  | 54.3 |  |  | 0.443 | 452, SU 475
2019-10-07 | 332 | 1995605 |  | Fabrik |  | UN60A-D000 |  |  | 200 | 200 | 2384 | 2401 | 5 | 4.8 | 19.7 | 51.4 |  |  |  | 44.3 |  | 62.7 |  |  | 0.418 | 453
2019-10-07 | 332 | 1995641 |  | Fabrik |  | UN53A-D102 |  |  | 650 | 550 | 2377 | 2407 | 3.5 | 3.1 |  | 38.8 |  |  |  | 33.6 |  | 49.8 |  |  | 0.521 | 454
2019-10-08 | 332 | 1995654 |  | Fabrik |  | UN55A-D000 |  |  | 160 | 160 | 2470 | 2461 | 3.5 | 2.2 | 17.8 | 51.2 |  |  |  | 44.3 |  | 62.5 |  |  | 0.447 | 455
2019-10-08 | 332 | 1995656 |  | Fabrik |  | UN51A-D204 |  |  | 40 |  | 2235 |  | 10 | [11 empty] | 0.474
2019-10-08 | 332 | 1995674 |  | Fabrik |  | UN56A-D111 |  |  | 220 | 230 | 2347 | 2345 | 5 | 4.4 | 19.4 | 48 |  |  |  | 40.4 |  | 58.6 |  |  | 0.445 | 456
2019-10-08 | 332 | 1995697 |  | Fabrik |  | UN53A-D102 |  |  | 650 | 520 | 2345 | 2357 | 3.5 | 4.4 | 21.5 | 37.9 |  |  |  | 30.6 |  | 48.6 |  |  | 0.52 | 457
2019-10-09 | 332 | 1995701 |  | Fabrik |  | UN56A-D111 |  |  | 220 | 240 | 2353 | 2334 | 5 | 4.4 | 20.2 | 48.7 |  |  |  | 40.9 |  | 59.4 |  |  | 0.436 | 458
2019-10-09 | 332 | 1995711 |  | Fabrik |  | UN32A-E000 |  |  | 200 | 210 | 2434 | 2438 | 4.5 | 3 | 17.6 | 56.1 |  |  |  | 44.1 |  | 68.4 |  |  | 0.393 | 459
2019-10-09 | 332 | 1995727 |  | Fabrik |  | UN62A-D000 |  |  | 240 | 240 | 2379 | 2357 | 5 | 4.2 | 20.7 | 53.1 |  |  |  | 47.3 |  | 64.8 |  |  | 0.403 | 460
2019-10-09 | 332 | 1995748 |  | Fabrik |  | UA53A-D000 |  |  | 200 | 230 | 2405 | 2397 | 3.5 |  | 20.3 | 39.5 |  |  |  | 32.3 |  | 50.6 |  |  | 0.54 | 461
2019-10-10 | 332 | 1995766 |  | Fabrik |  | UN56A-D111 |  |  | 240 | 250 | 2367 | 2356 | 5 | 3.3 | 18.7 | 41.9 |  |  |  | 38.8 |  | 53.7 |  |  | 0.446 | 462
2019-10-10 | 332 | 1995772 |  | Fabrik |  | UN32A-E000 |  |  | 200 |  | 2394 |  | 4.5 | [11 empty] | 0.397
2019-10-10 | 332 | 1995772 |  | Fabrik |  | UN32A-E000 |  |  | 200 | 200 | 2391 | 2417 | 4.5 | 4.6 | 16.7 | 52.6 |  |  |  | 41.4 |  | 64.1 |  |  | 0.397 | 463
2019-10-15 | 332 | 1995829 |  | Fabrik |  | UN56A-D111 |  |  | 220 | 230 | 2364 | 2409 | 5 | 4 | 17.8 | 51.2 |  |  |  | 43.7 |  | 62.4 |  |  | 0.436 | 464, SU 380
2019-10-16 | 332 | 1995843 |  | Fabrik |  | UN55A-D103 |  |  | 550 | 610 | 2433 | 2470 | 2 |  | 16 | 50.6 |  |  |  | 44.2 |  | 61.7 |  |  | 0.438 | 465, SY 260
2019-10-16 | 332 | 1995858 |  | Fabrik |  | UN60A-D000 |  |  | 200 | 230 | 2396 | 2398 | 5 | 4.4 | 20.5 | 50.4 |  |  |  | 43.4 |  | 61.4 |  |  | 0.416 | 466, SU 390
2019-10-16 | 332 | 1995885 |  | Fabrik |  | UA53A-D000 |  |  | 200 | 220 | 2419 | 2429 | 3.5 | 3.1 | 21.1 | 41.8 |  |  |  | 34.9 |  | 53.5 |  |  | 0.531 | 467. SU=340
2019-10-17 | 332 | 1995922 |  | Fabrik |  | UA53A-D100 |  |  | 240 | 250 | 2435 | 2417 | 3.5 | 1.2 | 21.1 | 38.6 |  |  |  | 28.8 |  | 49.5 |  |  | 0.542 | 468. SU=500
2019-10-18 | 332 | 1995955 |  | Fabrik |  | UN56A-D110 |  |  | 180 | 190 | 2373 | 2399 | 5 | 4 | 23.3 | 49 |  |  |  | 41.6 |  | 59.8 |  |  | 0.426 | 469.SU=320
2019-10-18 | 332 | 1995974 |  | Fabrik |  | UN53A-D000 |  |  | 200 | 200 | 2464 | 2402 | 3.5 | 2.8 | 20.4 | 36 |  |  |  | 34 |  | 44.4 |  |  | 0.519 | 470.SU=470
2019-10-18 | 332 | 1995996 |  | Fabrik |  | UN60A-D110 |  |  | 200 | 240 | 2386 | 2381 | 5 | 3.3 | 22.9 | 54.9 |  |  |  | 45.7 |  | 67 |  |  | 0.421 | 471.SU=435
2019-10-21 | 332 | 1996008 |  | Fabrik |  | UN56A-D111 |  |  | 240 | 235 | 2365 | 2366 | 5 | 3.4 | 18 | 50.7 |  |  |  | 45 |  | 61.8 |  |  | 0.446 | 472.SU=420
2019-10-21 | 332 | 1996045 |  | Fabrik |  | UA53A-D100 |  |  | 240 | 220 | 2414 | 2406 | 3.5 | 2.3 | 22.1 | 45.5 |  |  |  | 34.6 |  | 55.5 |  |  | 0.531 | 474.SU=340
2019-10-22 | 332 | 1996064 |  | Fabrik |  | UN53A-D111 |  |  | 220 | 240 | 2466 | 2466 | 2 |  | 21.5 | 36.4 |  |  |  | 33.3 |  | 45 |  |  | 0.531 | 475.SU=440
2019-10-22 | 332 | 1996074 |  | Fabrik |  | UA53A-D100 |  |  | 240 | 235 | 2426 | 2425 | 3.5 | 1.6 | 21.3 | 38.7 |  |  |  | 28.8 |  | 49.6 |  |  | 0.543 | 476.SU=480
2019-10-23 | 332 | 1996094 |  | Fabrik |  | UN60A-D000 |  |  | 200 | 205 | 2388 | 2463 | 5 | 4.3 | 21.3 | 49.6 |  |  |  | 4159 |  | 60.5 |  |  | 0.434 | 477.SU=330
2019-10-23 | 332 | 1996117 |  | Fabrik |  | UN55A-D000 |  |  | 200 | 210 | 2432 | 2506 | 3.5 | 3.7 | 21.1 | 48 |  |  |  | 4127 |  | 58.5 |  |  | 0.452 | 479.SU=240
2019-10-23 | 332 | 1996119 |  | Fabrik |  | UN32A-E000 |  |  | 200 | 210 | 2418 | 2506 | 4.5 | 3.7 | 21.2 | 55.5 |  |  |  | 4216 |  | 67.7 |  |  | 0.39 | 478.SU=235
2019-10-24 | 332 | 1996150 |  | Fabrik |  | UN53A-D000 |  |  | 160 | 220 | 2436 | 2497 | 3.5 |  | 21 |  |  |  |  | 33.2 |  |  |  |  | 0.532 | 480. SU= 460
2019-10-24 | 332 | 1996158 |  | Fabrik |  | UN55A-D101 |  |  | 220 | 250 | 2346 | 2362 | 2 | 5.2 | 22.1 |  |  |  |  | 36.3 |  |  |  |  | 0.439 | 481.SU= 485. Skal være UN56A-D101. KS fi
2019-10-25 | 332 | 1996211 |  | Fabrik |  | UN56A-D111 |  |  | 220 | 220 | 2371 | 2376 | 5 | 3.2 | 19.8 | 47.2 |  |  |  | 40.9 |  | 57.6 |  |  | 0.453 | 482.SU=410
2019-10-28 | 332 | 1996257 |  | Fabrik |  | UA55A-D000 |  |  | 220 | 235 | 2433 | 2381 | 3.5 | 2.6 | 18.7 | 46.8 |  |  |  | 37.3 |  | 57.1 |  |  | 0.437 | 483.SU=455
2019-10-28 | 332 | 1996270 |  | Fabrik |  | UN31A-E000 |  |  | 200 | 190 | 2431 | 2425 | 4.5 | 3.2 | 17.7 | 54.2 |  |  |  | 42.6 |  | 66.1 |  |  | 0.398 | 484.SU=320
2019-10-28 | 332 | 1996290 |  | Fabrik |  | UN32A-E000 |  |  | 200 | 215 | 2411 | 2388 | 4.5 | 3.8 | 17.3 | 47.2 |  |  |  | 38.1 |  | 57.6 |  |  | 0.397 | 485.SU=410
2019-10-29 | 332 | 1996318 |  | Fabrik |  | UN54A-D102 |  |  | 280 | 255 | 2432 | 2397 | 2 | 1.6 | 18.8 | [9 empty] | 0.493 | 486.SU=615
2019-10-29 | 332 | 1996334 |  | Fabrik |  | UN53A-D102 |  |  | 650 | 250 | 2405 | 2299 | 3.5 | 2.1 | 19.1 | 35.8 |  |  |  | 30.2 |  | 44.3 |  |  | 0.515 | 487.SU=595
2019-10-30 | 332 | 1996364 |  | Fabrik |  | UN56A-D111 |  |  | 220 | 230 | 2399 | 2356 | 5 | 3.3 | 19.5 | 47 |  |  |  | 41.5 |  | 57.3 |  |  | 0.43 | 490.SU=420
2019-10-30 | 332 | 1996393 |  | Fabrik |  | UN53A-D102 |  |  | 650 | 605 | 2363 | 2367 | 3.5 | 3.5 | 20.3 | 38.8 |  |  |  | 32.6 |  | 49.7 |  |  | 0.532 | 491. S=285
2019-10-30 | 332 | 1996395 |  | Fabrik |  | UN55A-D102 |  |  | 650 | 580 | 2335 | 2356 | 3.5 | 4.2 | 19.7 | 47 |  |  |  | 38.4 |  | 57.3 |  |  | 0.452 | 492. S= 250
2019-10-31 | 332 | 1996412 |  | Fabrik |  | UN55A-D102 |  |  | 650 |  | 2360 | 2379 | 3.5 | 3.2 | 19.4 | 50.8 |  |  |  | 43.7 |  | 62 |  |  | 0.448 | 494.SU=640
2019-10-31 | 332 | 1996419 |  | Fabrik |  | UN60A-D000 |  |  | 200 | 220 | 2371 | 2332 | 5 | 5.2 | 20.5 | 47.7 |  |  |  | 39.8 |  | 58.1 |  |  | 0.424 | 495.SU=430
2019-10-31 | 332 | 1996440 |  | Fabrik |  | UN53A-D102 |  |  | 650 | 540 | 2326 | 2300 | 3.5 | 5.4 | 19.8 | 35.2 |  |  |  | 29.2 |  | 45.2 |  |  | 0.521 | 496.SU=540
2019-11-01 | 332 | 1996478 |  | Fabrik |  | UN60A-D000 |  |  | 220 | 210 | 2383 | 2410 | 5 | 4.4 | 20.1 | [9 empty] | 0.426 | 497. SU= 370
2019-11-01 | 332 | 1996516 |  | Fabrik |  | UN53A-D102 |  |  | 650 | 530 | 2366 | 2372 | 3.5 |  | 19.8 | [9 empty] | 0.521 | 498
2019-11-04 | 332 | 1996522 |  | Fabrik |  | UN53A-D000 |  |  | 200 | 210 | 2435 | 2404 | 3.5 | 3.8 | 20.5 | 36.4 |  |  |  | 36.2 |  | 46.7 |  |  | 0.522 | 499
2019-11-04 | 332 | 1996527 |  | Fabrik |  | UN56A-D110 |  |  | 240 | 260 | 2397 | 2368 | 5 | 2.5 | 20.1 | 47.8 |  |  |  | 41.1 |  | 58.3 |  |  | 0.426 | 500
2019-11-04 | 332 | 1996557 |  | Fabrik |  | UN53A-D102 |  |  | 650 | 630 | 2357 | 2354 | 3.5 | 3.6 | 18.1 | 37.6 |  |  |  | 29.9 |  | 48.2 |  |  | 0.539 | 501.SU=630
2019-11-04 | 332 | 1996560 |  | Fabrik |  | UN54A-D102 |  |  | 280 |  | 2441 | 2435 | 2 | 1 | 19.1 | 50.2 |  |  |  | 42 |  | 61.3 |  |  | 0.505 | 502.SU=610
2019-11-05 | 332 | 1996572 |  | Fabrik |  | UN53A-D000 |  |  | 200 | 190 | 2421 | 2489 | 3.5 |  | 22.8 | 37.4 |  |  |  | 37.7 |  | 48 |  |  | 0.541 | 503.SU=295
2019-11-05 | 332 | 1996574 |  | Fabrik |  | UN32A-E000 |  |  | 200 | 170 | 2404 | 2381 | 4.5 | 4.2 | 15.9 | 57.9 |  |  |  | 47.7 |  | 70.6 |  |  | 0.392 | 504.SU=300
2019-11-05 | 332 | 1996587 |  | Fabrik |  | UN53A-D000 |  |  | 220 | 230 | 2477 | 2478 | 3.5 | 1.5 | 19.8 | 37.9 |  |  |  | 37.7 |  | 48.5 |  |  | 0.506 | 505.SU=575
2019-11-06 | 332 | 1996634 |  | Fabrik |  | UN53A-D100 |  |  | 240 | 245 | 2373 | 2373 | 3.5 | 4 | 20 | 33.6 |  |  |  | 32.4 |  | 41.5 |  |  | 0.539 | 506.SU=600
2019-11-06 | 332 | 1996639 |  | Fabrik |  | UN56A-D200 |  |  | 140 | 140 | 2294 | 2289 | 5 | 4.2 | 22.1 | 46.9 |  |  |  | 41.7 |  | 57.2 |  |  | 0.464 | 507.SU=250
2019-11-06 | 332 | 1996649 |  | Fabrik |  | UN60A-D000 |  |  | 200 | 190 | 2405 | 2417 | 5 | 3.8 | 20.2 | 50.6 |  |  |  | 44.3 |  | 61.7 |  |  | 0.427 | 508.SU=320
2019-11-06 | 332 | 1996661 |  | Fabrik |  | UN54A-D102 |  |  | 280 | 250 | 2439 | 2454 | 2 | 1.2 | 21.4 | 48.2 |  |  |  | 42.7 |  | 58.8 |  |  | 0.501 | 509.SU=570
2019-11-07 | 332 | 1996685 |  | Fabrik |  | UN55A-D111 |  |  | 200 | 220 | 2426 | 2426 | 2 | 2 | 24.1 | 55.7 |  |  |  | 48.8 |  | 67.9 |  |  | 0.44 | 510. SU= 400
2019-11-07 | 332 | 1996693 |  | Fabrik |  | UN56A-D200 |  |  | 140 | 140 | 2298 | 2316 | 5 | 4 | 23.2 | 54.6 |  |  |  | 47.9 |  | 66.5 |  |  | 0.463 | 511. SU= 260. L-stoff justert opp etter
2019-11-07 | 332 | 1996715 |  | Fabrik |  | UN53A-D102 |  |  | 650 | 570 | 2326 | 2335 | 3.5 | 5 | 20 | 39.1 |  |  |  | 33.1 |  | 50.1 |  |  | 0.53 | 512. S= 250
2019-11-07 | 332 | 1996716 |  | Fabrik |  | UN53C-D000 |  |  | 120 | 55 | 2421 | 2510 | 3.5 |  | 19.7 | 37.2 |  |  |  | 36.9 |  | 47.7 |  |  | 0.525 | 513. SU=185
2019-11-08 | 332 | 1996751 |  | Fabrik |  | UN53A-D000 |  |  | 200 | 235 | 2426 | 2449 | 3.5 |  | 21 | 32.3 |  |  |  | 30.5 |  | 39.9 |  |  | 0.522 | 514, SU 4156
2019-11-08 | 332 | 1996751 |  | Fabrik |  | UN53A-D000 |  |  | 200 |  | 2426 |  | 3.5 | [11 empty] | 0.522
2019-11-11 | 332 | 1996793 |  | Fabrik |  | UN55A-D103 |  |  | 550 | 520 | 2466 | 2481 | 2 | 0.7 | 18.7 | 52.2 |  |  |  | 45.3 |  | 63.6 |  |  | 0.437 | 515 med fiber
2019-11-11 | 332 | 1996801 |  | Fabrik |  | UN55A-D103 |  |  | 550 |  | 2425 |  | 2 | [11 empty] | 0.452
2019-11-11 | 332 | 1996801 |  | Fabrik |  | UN55A-D103 |  |  | 550 | 580 | 2425 | 2448 | 2 |  | 19.4 | 51.6 |  |  |  | 46.5 |  | 62.9 |  |  | 0.452 | 516 uten fiber
2019-11-11 | 332 | 1996836 |  | Fabrik |  | UN53A-D102 |  |  | 650 | 260 | 2357 | 2323 | 3.5 | 3.5 | 16 |  |  |  |  | 32.6 |  |  |  |  | 0.542 | 517.SU=610
2019-11-12 | 332 | 1996856 |  | Fabrik |  | UN56A-D111 |  |  | 200 | 185 | 2327 | 2374 | 5 | 5.6 | 19.6 | 42.4 |  |  |  | 39.3 |  | 54.4 |  |  | 0.443 | 518. SU=300
2019-11-12 | 332 | 1996858 |  | Fabrik |  | UN58A-D000 |  |  | 230 | 200 | 2367 | 2397 | 5 | 5.4 | 22.1 | 50 |  |  |  | 44.8 |  | 61 |  |  | 0.398 | 519. SU=295
2019-11-13 | 332 | 1996900 |  | Fabrik |  | UN53A-D111 |  |  | 230 | 250 | 2414 | 2475 | 2 |  | 560 | 36.2 |  |  |  | 36.7 |  | 46.5 |  |  | 0.544 | 520.SU=560
2019-11-13 | 332 | 1996907 |  | Fabrik |  | UN56A-D111 |  |  | 200 | 230 | 2318 | 2297 | 5 | 6 | 445 |  |  |  |  | 38 |  | 51.4 |  |  | 0.439 | 521.SU=445
2019-11-13 | 332 | 1996921 |  | Fabrik |  | UN32A-E000 |  |  | 200 | 180 | 2393 | 2399 | 4.5 | 4.3 | 18.3 |  |  |  |  | 41.9 |  | 64 |  |  | 0.41 | 522.SU=300
2019-11-14 | 332 | 1996949 |  | Fabrik |  | UN56A-D111 |  |  | 200 | 220 | 2356 | 2360 | 5 | 4.6 | 20.9 | 47 |  |  |  | 43 |  | 57.3 |  |  | 0.437 | 523.SU=350
2019-11-15 | 332 | 1997001 |  | Fabrik |  | UN53A-D111 |  |  | 230 | 250 | 2424 | 2509 | 2 |  | 20.4 | 36.2 |  |  |  | 36.2 |  | 46.4 |  |  | 0.523 | 524
2019-11-15 | 332 | 1997037 |  | Fabrik |  | UN53A-D102 |  |  | 650 |  | 2363 | 2351 | 3.5 |  | 21.4 | 35.3 |  |  |  | 30.6 |  | 45.2 |  |  | 0.527 | 525.SU=600
2019-11-15 | 332 | 1997040 |  | Fabrik |  | UN53A-D000 |  |  | 220 | 230 | 2416 | 2423 | 3.5 |  | 320 |  |  |  |  | 29.4 |  |  |  |  | 0.53 | 526.SU=320
2019-11-19 | 332 | 1997050 |  | Fabrik |  | UN55A-D11Q |  |  | 240 | 250 | 2412 | 2389 | 2 | 1.5 | 22.5 | 46.9 |  |  |  | 42 |  | 57.2 |  |  | 0.448 | 527.SU=525
2019-11-19 | 332 | 1997075 |  | Fabrik |  | UN53A-D102 |  |  | 650 | 260 | 2335 | 2291 | 3.5 | 4.6 | 19.3 | 36.1 |  |  |  | 30.2 |  | 46.3 |  |  | 0.53 | 528.SU=600
2019-11-20 | 332 | 1997106 |  | Fabrik |  | UN56A-D111 |  |  | 230 | 240 | 2319 | 2273 | 5 | 6 | 20.6 | 40.3 |  |  |  | 36.5 |  | 51.6 |  |  | 0.439
2019-11-21 | 332 | 1997155 |  | Fabrik |  | UN56A-D111 |  |  | 200 | 210 | 2340 | 2342 | 5 | 5 | 20.1 | 41.4 |  |  |  | 38.8 |  | 53 |  |  | 0.445 | 530, SU 330
2019-11-21 | 332 | 1997171 |  | Fabrik |  | UN32A-E000 |  |  | 200 | 215 | 2400 | 2426 | 4.5 | 4.3 | 18 | 50.3 |  |  |  | 40.1 |  | 61.4 |  |  | 0.396 | 531, SU 325
2019-11-21 | 332 | 1997186 |  | Fabrik |  | UN53A-D102 |  |  | 650 | 250 | 2352 | 2320 | 3.5 | 4 | 500 | 38.4 |  |  |  | 31.6 |  | 49.2 |  |  | 0.53 | 532.SU=500
2019-11-22 | 332 | 1997210 |  | Fabrik |  | UN53A-D111 |  |  | 220 | 240 | 2440 | 2448 | 2 |  | 19.1 | 34.7 |  |  |  | 33.4 |  | 42.9 |  |  | 0.532 | 533.SU=515
2019-11-22 | 332 | 1997239 |  | Fabrik |  | UN32A-E000 |  |  | 200 | 210 | 2426 | 2408 | 4.5 | 3.3 | 16.4 | 49.5 |  |  |  | 39.5 |  | 60.4 |  |  | 0.393 | 534.SU=350
2019-11-23 | 332 | 1997254 |  | Fabrik |  | UN56A-D111 |  |  | 190 | 210 | 2419 | 2399 | 5 | 2.1 | 19.3 | 53.7 |  |  |  | 47 |  | 65.5 |  |  | 0.437 | 535.SU=350.7 d= 10 døgn
2019-11-23 | 332 | 1997256 |  | Fabrik |  | UN56A-D111 |  |  | 190 | 225 | 2385 | 2377 | 5 | 3.6 | 20.4 | 51.7 |  |  |  | 45.7 |  | 63.1 |  |  | 0.432 | 536.SU=375. 7 d= 10 døgn
2019-11-25 | 332 | 1997263 |  | Fabrik |  | UN53A-D111 |  |  | 230 | 250 | 2449 | 2418 | 2 | 1.1 | 18.9 | 36 |  |  |  | 32.8 |  | 46.2 |  |  | 0.517 | 537.SU=510
2019-11-25 | 332 | 1997270 |  | Fabrik |  | UN56A-D111 |  |  | 220 | 220 | 2347 | 2334 | 5 | 4.6 | 20.5 | 42.4 |  |  |  | 37.5 |  | 54.4 |  |  | 0.438 | 538. SU= 380
2019-11-26 | 332 | 1997306 |  | Fabrik |  | UN53A-D000 |  |  | 180 | 210 | 2426 | 2542 | 3.5 |  | 21.1 | 37.2 |  |  |  | 34.7 |  | 47.7 |  |  | 0.537 | 539
2019-11-26 | 332 | 1997309 |  | Fabrik |  | UN32A-E000 |  |  | 200 | 200 | 2415 | 2417 | 4.5 | 3.6 | 19.6 | 52.9 |  |  |  | 41 |  | 64.5 |  |  | 0.396 | 540
2019-11-26 | 332 | 1997323 |  | Fabrik |  | UN53A-D102 |  |  | 650 | 570 | 2353 | 2313 | 3.5 | 3.8 | 19.5 | 37 |  |  |  | 30 |  | 47.5 |  |  | 0.535 | 541
2019-11-27 | 332 | 1997349 |  | Fabrik |  | UN53A-D111 |  |  | 240 | 250 | 2417 | 2420 | 2 | 1.8 | 20.6 | 39.1 |  |  |  | 36.1 |  | 50.1 |  |  | 0.539 | 542
2019-11-27 | 332 | 1997355 |  | Fabrik |  | UN56A-D111 |  |  | 230 | 230 | 2313 | 2307 | 5 | 5.6 | 21.2 | 46.3 |  |  |  | 38.9 |  | 56.5 |  |  | 0.449 | 543
2019-11-27 | 332 | 1997384 |  | Fabrik |  | UN53A-D000 |  |  | 200 | 200 | 2420 | 2481 | 3.5 |  | 21.4 | 37.5 |  |  |  | 35.4 |  | 48.1 |  |  | 0.534 | 544.SU= 300
2019-11-28 | 332 | 1997397 |  | Fabrik |  | UN60A-D000 |  |  | 200 | 200 | 2347 | 2381 | 5 | 6 | 20.2 | 50 |  |  |  | 41.6 |  | 61 |  |  | 0.43 | 545 alarmer skako
2019-11-28 | 332 | 1997404 |  | Fabrik |  | UN56A-D111 |  |  | 240 | 230 | 2312 | 2306 | 5 | 6 | 23.2 | 42.6 |  |  |  | 38.9 |  | 54.7 |  |  | 0.444 | 546. alarmer skako
2019-11-28 | 332 | 1997417 |  | Fabrik |  | UN56A-D111 |  |  | 240 | 240 | 2333 |  | 5 |  | 16.1 | [9 empty] | 0.45 | kun synk. alarmer skako
2019-11-28 | 332 | 1997428 |  | Fabrik |  | UN53A-D000 |  |  | 220 | 220 | 2417 | 2417 | 3.5 |  | 17.5 |  |  |  |  | 31.4 |  | 45.1 |  |  | 0.528 | 547. alarmer skako
2019-11-29 | 332 | 1997460 |  | Fabrik |  | UN55A-D103 |  |  | 550 | 550 | 2438 | 2454 | 2 | 1.7 | 17.6 | 52.9 |  |  |  | 45.5 |  | 64.5 |  |  | 0.444 | 548
2019-12-03 | 332 | 1997520 |  | Fabrik |  | UN53A-D110 |  |  | 200 | 240 | 2433 | 2473 | 2 |  | 18.8 | 34.1 |  |  |  | 31.5 |  | 42.1 |  |  | 0.521 | 549. SU= 460
2019-12-03 | 332 | 1997522 |  | Fabrik |  | UN56A-D000 |  |  | 200 | 220 | 2422 | 2411 | 5 | 3.4 | 17.6 | 39.2 |  |  |  | 38 |  | 50.3 |  |  | 0.445 | 550. SU=450. Økt L-stoff etter prøve:0,3
2019-12-03 | 332 | 1997526 |  | Fabrik |  | UN53A-D102 |  |  | 650 | 565 | 2365 | 2430 | 3.5 |  | 11.9 | 35.4 |  |  |  | 27.8 |  | 45.4 |  |  | 0.524 | 551. S= 260
2019-12-03 | 332 | 1997529 |  | Fabrik |  | UN55A-D102 |  |  | 650 | 680 | 2355 | 2376 | 3.5 |  | 18.4 | 40.1 |  |  |  | 35 |  | 51.5 |  |  | 0.445 | 552. S=275
2019-12-04 | 332 | 1997542 |  | Fabrik |  | UN55A-D000 |  |  | 200 | 220 | 2424 | 2428 | 3.5 |  | 16.9 | 47.8 |  |  |  | 39.3 |  | 58.3 |  |  | 0.446 | 553. SU= 350
2019-12-04 | 332 | 1997559 |  | Fabrik |  | UN53A-D102 |  |  | 650 | 470 | 2360 | 2374 | 3.5 |  | 20.1 | 38.6 |  |  |  | 31.9 |  | 49.5 |  |  | 0.533 | 554.S= 260
2019-12-05 | 332 | 1997570 |  | Fabrik |  | UN53A-D111 |  |  | 240 | 250 | 2433 | 2451 | 2 |  | 18.5 | 35.5 |  |  |  | 32.8 |  | 43.8 |  |  | 0.53 | 555.SU=595
2019-12-06 | 332 | 1997635 |  | Fabrik |  | UN53A-D102 |  |  | 650 | 510 | 2361 | 2428 | 3.5 |  | 18.3 | 37.6 |  |  |  | 32.6 |  | 48.3 |  |  | 0.532 | 556 alarm skako
2019-12-09 | 332 | 1997643 |  | Fabrik |  | UN56A-D000 |  |  | 160 | 170 | 2402 | 2410 | 5 | 4.8 | 17.3 | 41.8 |  |  |  | 36.8 |  | 53.6 |  |  | 0.444 | 557. SU= 280
2019-12-10 | 332 | 1997672 |  | Fabrik |  | UV57B-D200 |  |  | 230 | 280 | 2310 | 2274 | 5 | 2 | 20.4 | 50.9 |  |  |  | 44.4 |  | 62.1 |  |  | 0.4 | 558
2019-12-11 | 332 | 1997683 |  | Fabrik |  | UN53A-D111 |  |  | 240 | 250 | 2437 |  | 2 |  | 20 | 36.4 |  |  |  | 35.2 |  | 46.7 |  |  | 0.523 | 559. SU= 500
2019-12-11 | 332 | 1997692 |  | Fabrik |  | UN53A-D000 |  |  | 200 | 210 | 2417 | 2516 | 3.5 |  | 16.6 | 35.7 |  |  |  | 34.7 |  | 45.8 |  |  | 0.54 | 560. SU= 320
2019-12-11 | 332 | 1997699 |  | Fabrik |  | UN55A-D102 |  |  | 650 | 490 | 2352 | 2372 | 3.5 |  | 19.2 | 45.9 |  |  |  | 38.5 |  | 56 |  |  | 0.45 | 561. S=250
2019-12-12 | 332 | 1997717 |  | Fabrik |  | UN56A-D000 |  |  | 200 | 200 | 2358 | 2390 | 5 | 5.8 | 18 | 41.9 |  |  |  | 37.8 |  | 53.7 |  |  | 0.454
2019-12-13 | 332 | 1997765 |  | Fabrik |  | UA53A-D110 |  |  | 240 | 230 | 2423 | 2433 | 3.5 | 1.7 | 17.7 | 40.2 |  |  |  | 31.9 |  | 51.5 |  |  | 0.531 | 563
2019-12-16 | 332 | 1997800 |  | Fabrik |  | UN56A-D000 |  |  | 190 | 190 | 2369 | 2349 | 5 | 6.4 | 17 | 46.7 | [5 empty] | 56.9 |  |  | 0.442 | 564. utb.320
2019-12-16 | 332 | 1997804 |  | Fabrik |  | UN53A-D111 |  |  | 240 | 210 | 2413 | 2490 | 2 |  | 17.9 | 38.1 | [5 empty] | 48.9 |  |  | 0.539 | 565 utb.230
2019-12-16 | 332 | 1997821 |  | Fabrik |  | UN55A-D102 |  |  | 650 | 270 | 2335 | 2361 | 3.5 | 4.2 | 18.3 | 55 | [5 empty] | 67.1 |  |  | 0.45 | 566 utb.540
2019-12-17 | 332 | 1997829 |  | Fabrik |  | UN51A-D200 |  |  | 230 | 240 | 2333 | 2297 | 2 |  | 12 | [6 empty] | 29.2 |  |  | 0.668 | 567 utb.440
2019-12-17 | 332 | 1997850 |  | Fabrik |  | UN56A-D000 |  |  | 190 | 200 | 2292 | 2267 | 5 | 9.3 | 16 | 35.7 | [5 empty] | 44 |  |  | 0.447 | 268
2019-12-17 | 332 | 1997851 |  | Fabrik |  | UN56A-D000 |  |  | 190 | 180 | 2389 | 2352 | 5 | 5.4 | 17.6 | 39.5 | [5 empty] | 50.6 |  |  | 0.452 | 269
2019-12-18 | 332 | 1997859 |  | Fabrik |  | UN56A-D000 |  |  | 200 | 230 | 2423 | 2431 | 5 | 3.3 | 18.9 | 48.2 | [5 empty] | 58.8 |  |  | 0.448 | 570 Lav luft blander varslet
2019-12-18 | 332 | 1997877 |  | Fabrik |  | UV57B-D200 |  |  | 200 | 210 | 2226 | 2250 | 5 | 6 | 18.5 | 56.7 | [5 empty] | 69.1 |  |  | 0.404 | 571
2019-12-19 | 332 | 1997900 |  | Fabrik |  | UN53A-D111 |  |  | 240 | 240 | 2435 | 2466 | 2 |  | 18.1 | 37.1 | [5 empty] | 47.6 |  |  | 0.528 | 572 uten fiber
2019-12-19 | 332 | 1997900 |  | Fabrik |  | UN53A-D111 |  |  | 240 | 240 | 2445 | 2419 | 2 | 1.6 | 15 | 35.2 | [5 empty] | 45.1 |  |  | 0.528 | 573 på byggeplass med fiber
2019-12-19 | 332 | 1997920 |  | Fabrik |  | UN53A-D102 |  |  | 650 | 480 | 2366 | 2389 | 3.5 |  | 18.8 | 40.1 | [5 empty] | 51.4 |  |  | 0.528 | 574. Lav SU, Arnt Magne ser på resept
2020-01-03 | 332 | 1997985 |  | Fabrik |  | UN55A-D000 |  |  | 200 | 190 | 2447 | 2407 | 3.5 | 2.9 | 15.3 | 46.1 |  |  |  | 39.2 |  | 56.2 |  |  | 0.43 | 1
2020-01-03 | 332 | 1997989 |  | Fabrik |  | UN53A-D000 |  |  | 200 | 230 | 2423 | 2520 | 3.5 |  | 17.7 | 34.7 |  |  |  | 32.9 |  | 43.4 |  |  | 0.528 | 2 Blander varslet om synk
2020-01-06 | 332 | 1998001 |  | Fabrik |  | UN53A-D102 |  |  | 650 | 560 | 2367 | 2387 | 3.5 |  | 18.5 | 37 |  |  |  | 31.1 |  | 47.4 |  |  | 0.532 | 3. S= 260
2020-01-07 | 332 | 1998016 |  | Fabrik |  | UN53A-D000 |  |  | 220 | 230 | 2412 | 2385 | 3.5 | 3.5 | 17.2 | 33.7 |  |  |  | 32 |  | 41.6 |  |  | 0.538 | 4
2020-01-07 | 332 | 1998017 |  | Fabrik |  | UN53A-D102 |  |  | 650 | 580 | 2362 | 2380 |  |  | 17.3 | 35.4 |  |  |  | 28 |  | 43.7 |  |  | 0.539 | 5
2020-01-08 | 332 | 1998025 |  | Fabrik |  | UN53A-D111 |  |  | 240 | 250 | 2426 | 2441 | 2 |  | 17.7 | 35.6 |  |  |  | 34.2 |  | 45.7 |  |  | 0.543 | 6. SU= 460
2020-01-08 | 332 | 1998030 |  | Fabrik |  | UN53B-D102 |  |  | 650 | 630 | 2262 | 2246 | 3.5 | 5.7 | 20.2 | 33 |  |  |  | 26.9 |  | 40.7 |  |  | 0.54 | 7. S= 265. Forprøve med Forset 8-16
2020-01-09 | 332 | 1998048 |  | Fabrik |  | UN56A-D111 |  |  | 230 | 210 | 2318 | 2335 | 5 | 5.4 | 18.6 | 41.8 |  |  |  | 38.7 |  | 53.6 |  |  | 0.452
2020-01-09 | 332 | 1998050 |  | Fabrik |  | UN55A-D102 |  |  | 650 | 570 | 2344 | 2343 | 3.5 | 3.8 | 19.7 | 47.3 |  |  |  | 40.8 |  | 57.7 |  |  | 0.452 | 9. S= 260
2020-01-09 | 332 | 1998060 |  | Fabrik |  | UN53B-D102 |  |  | 650 | 590 | 2341 | 2335 | 3.5 | 2.5 | 19.4 | 35.7 |  |  |  | 31.4 |  | 45.7 |  |  | 0.536 | 10. S= 260. Prøve med Forset 8-16
2020-01-10 | 332 | 1998070 |  | Fabrik |  | UN53A-D111 |  |  | 240 | 250 | 2411 | 2431 | 2 |  | 16.5 | 36.4 |  |  |  | 36 |  | 46.7 |  |  | 0.541 | SU= 430
2020-01-13 | 332 | 1998095 |  | Fabrik |  | UN56A-D110 |  |  | 200 | 230 | 2353 | 2389 | 5 | 4.5 | 18 | 42.6 |  |  |  | 38.9 |  | 54.6 |  |  | 0.427 | 12. SU= 380. Prøve av hele lasset med 0,
2020-01-13 | 332 | 1998101 |  | Fabrik |  | UN56A-D110 |  |  | 200 |  | 2333 | 2334 | 5 | 5 | [10 empty] | 0.436 | 13. Kun luftprøve
2020-01-13 | 332 | 1998104 |  | Fabrik |  | UN53A-D102 |  |  | 650 | 610 | 2365 | 2362 | 3.5 |  | 17.5 | 33.2 |  |  |  | 27 |  | 41 |  |  | 0.533 | 14.S= 280
2020-01-15 | 332 | 1998117 |  | Fabrik |  | UN55A-D111 |  |  | 240 | 240 | 2406 | 2429 | 2 |  | 15.7 | 52.2 |  |  |  | 47.4 |  | 63.7 |  |  | 0.449 | 14.SU=450
2020-01-15 | 332 | 1998120 |  | Fabrik |  | UN58A-D110 |  |  | 180 | 160 | 2372 | 2398 | 5 | 4.5 | 20.9 | 56.2 |  |  |  | 50 |  | 68.6 |  |  | 0.4 | 15.SU=270
2020-01-16 | 332 | 1998151 |  | Fabrik |  | UN53A-D111 |  |  | 240 | 245 | 2433 | 2446 | 2 |  | 17.9 | 35.8 |  |  |  | 35.1 |  | 45.9 |  |  | 0.53 | 16.SU=520
2020-01-16 | 332 | 1998163 |  | Fabrik |  | UN53A-D000 |  |  | 220 | 230 | 2397 | 2353 | 3.5 | 4.2 | 19.4 | 33.4 |  |  |  | 31 |  | 41.2 |  |  | 0.535 | 17.SU=420
2020-01-17 | 332 | 1998177 |  | Fabrik |  | UN53A-D111 |  |  | 230 | 240 | 2422 | 2442 | 2 |  | 17.9 | 35.6 |  |  |  | 34.2 |  | 43.9 |  |  | 0.526 | 18.SU=480
2020-01-17 | 332 | 1998181 |  | Fabrik |  | UN56A-D111 |  |  | 200 | 210 | 2346 | 2351 | 5 | 4.9 | 18.8 | 42 |  |  |  | 37.9 |  | 53.9 |  |  | 0.44 | 19.SU=320
2020-01-20 | 332 | 1998212 |  | Fabrik |  | UN53A-D110 |  |  | 200 | 220 | 2450 | 2437 | 2 | 1.3 | 19.2 | 36.4 |  |  |  | 35.1 |  | 46.6 |  |  | 0.524 | 20
2020-01-20 | 332 | 1998215 |  | Fabrik |  | UN62A-D110 |  |  | 220 | 180 | 2361 | 2375 | 5 | 4.2 | 19.4 | 54.3 |  |  |  | 48.3 |  | 66.3 |  |  | 0.39 | 21 tørr betong. blander varslet
2020-01-20 | 332 | 1998225 |  | Fabrik |  | UN53B-D102 |  |  | 650 | 550 | 2282 | 2283 | 3.5 | 4.9 | 19.6 | 38.6 |  |  |  | 32.6 |  | 49.5 |  |  | 0.538 | 22
2020-01-20 | 332 | 1998226 |  | Fabrik |  | UN53A-D102 |  |  | 650 | 660 | 2407 | 2398 | 3.5 | 1.6 | 19.5 | 42 |  |  |  | 36.7 |  | 53.9 |  |  | 0.535 | 23
2020-01-21 | 332 | 1998245 |  | Fabrik |  | UN56A-D010 |  |  | 140 | 130 | 2394 | 2386 | 5 | 5.1 | 18.4 | 42.1 |  |  |  | 37.1 |  | 54 |  |  | 0.426 | 24. SU= 230
2020-01-21 | 332 | 1998252 |  | Fabrik |  | UN55A-D111 |  |  | 240 | 240 | 2408 |  | 2 |  | 19.3 |  |  |  |  | 44.5 |  |  |  |  | 0.445 | 25. SU= 410
2020-01-21 | 332 | 1998263 |  | Fabrik |  | UN57A-D000 |  |  | 220 | 200 | 2413 | 2413 | 3.5 | 3.7 | 20 | 53.4 |  |  |  | 47.1 |  | 65.1 |  |  | 0.401 | 26. SU= 310
2020-01-23 | 332 | 1998288 |  | Fabrik |  | UN62A-D110 |  |  | 220 | 195 | 2326 | 2308 | 5 | 5.6 | 19.4 | 48 |  |  |  | 41.7 |  | 58.6 |  |  | 0.393 | 27. SU= 335
2020-01-23 | 332 | 1998298 |  | Fabrik |  | UN56A-D110 |  |  | 200 | 220 | 2345 | 2387 | 5 | 4.8 | 17.9 | 42.5 |  |  |  | 38.2 |  | 54.5 |  |  | 0.425 | 28.SU=385.Luft malt av Knut på byggeplas
2020-01-23 | 332 | 1998312 |  | Fabrik |  | UN55B-D111 |  |  | 240 | 205 | 2363 | 2397 | 2 | 1.6 | 20.4 | 51 |  |  |  | 44.3 |  | 62.2 |  |  | 0.447 | 29.SU= 205. Forprøve med Forset 8-16
2020-01-24 | 332 | 1998321 |  | Fabrik |  | UV57A-D200 |  |  | 230 | 250 | 2289 | 2307 | 5 | 2.9 | 17.1 | 52.7 |  |  |  | 45.2 |  | 64.3 |  |  | 0.401 | 30
2020-01-24 | 332 | 1998346 |  | Fabrik |  | UN57A-D000 |  |  | 200 | 180 | 2423 | 2399 | 3.5 | 3.5 | 20.2 | 52.9 |  |  |  | 45.9 |  | 64.5 |  |  | 0.404 | 31
2020-01-28 | 332 | 1998362 |  | Fabrik |  | UN55A-D111 |  |  | 240 | 250 | 2412 | 2472 | 2 |  | 18.2 | 41 |  |  |  | 36.5 |  | 52.6 |  |  | 0.438 | 32. SU= 250
2020-01-28 | 332 | 1998377 |  | Fabrik |  | UN58A-D000 |  |  | 200 | 180 | 2401 | 2405 | 5 | 4.6 | 18.4 | 45.2 |  |  |  | 38.7 |  | 55.2 |  |  | 0.392 | 33. SU= 285
2020-01-29 | 332 | 1998396 |  | Fabrik |  | UN53A-D000 |  |  | 220 | 240 | 2447 | 2384 | 3.5 | 2.3 | 16.2 | 30.1 |  |  |  | 26.5 |  | 36.2 |  |  | 0.526 | 34
2020-01-29 | 332 | 1998419 |  | Fabrik |  | UN55A-D102 |  |  | 650 | 440 | 2359 | 2378 | 3.5 | 3.2 | 17.6 | 39.6 |  |  |  | 40.6 |  | 50.7 |  |  | 0.45 | 35 Varslet sjåfør om å sette til SP
2020-01-29 | 332 | 1998426 |  | Fabrik |  | UA53A-D000 |  |  | 220 | 230 | 2407 | 2445 | 3.5 |  | 17.6 | 39.6 |  |  |  | 32.5 |  | 50.7 |  |  | 0.538 | 36
2020-01-30 | 332 | 1998442 |  | Fabrik |  | UN56A-D000 |  |  | 200 | 190 | 2320 | 2340 | 5 | 7.4 | 18.4 | 34.4 |  |  |  | 33 |  | 44.2 |  |  | 0.449 | 37.SU=280
2020-01-30 | 332 | 1998448 |  | Fabrik |  | UN53A-D111 |  |  | 240 | 235 | 2409 | 2455 | 2 |  | 16.4 | 34.7 |  |  |  | 31.2 |  | 42.8 |  |  | 0.545 | 38.SU=485
2020-01-30 | 332 | 1998464 |  | Fabrik |  | UN53B-D102 |  |  | 650 |  | 2341 | 2306 | 3.5 | 2.3 | 22.8 | 35.7 |  |  |  | 29.7 |  | 45.7 |  |  | 0.54 | 39.SU=690
2020-01-31 | 332 | 1998472 |  | Fabrik |  | UN53A-D111 |  |  | 240 | 240 | 2413 | 2487 | 2 |  | 18.3 | 35.1 |  |  |  | 34.2 |  | 45 |  |  | 0.537 | 40
2020-02-03 | 332 | 1998526 |  | Fabrik |  | UN62A-D110 |  |  | 220 | 240 | 2337 | 2303 | 5 | 5.3 | 19.2 | 39.6 |  |  |  | 36.1 |  | 50.8 |  |  | 0.388 | 41. SU= 410
2020-02-03 | 332 | 1998530 |  | Fabrik |  | UN62A-D110 |  |  | 220 | 240 | 2372 | 2316 | 5 | 4.6 | 19 | 46.1 |  |  |  | 31.2 |  | 56.3 |  |  | 0.361 | 42. SU= 440
2020-02-03 | 332 | 1998537 |  | Fabrik |  | UN57A-D000 |  |  | 200 | 240 | 2413 | 2388 | 3.5 | 4.1 | 20.5 | 41 |  |  |  | 37.4 |  | 52.6 |  |  | 0.393 | 43.SU= 405
2020-02-04 | 332 | 1998550 |  | Fabrik |  | UN55A-D111 |  |  | 240 | 250 | 2416 | 2421 | 2 |  | 18.4 | 49.6 |  |  |  | 42.8 |  | 60.5 |  |  | 0.431 | 44.SU=460
2020-02-04 | 332 | 1998554 |  | Fabrik |  | UN55B-D111 |  |  | 200 | 260 | 2398 | 2410 | 2 | 1 | 22 | 49 |  |  |  | 42.4 |  | 59.7 |  |  | 0.432 | 45.SU=540
2020-02-04 | 332 | 1998563 |  | Fabrik |  | UN55B-D111 |  |  | 200 | 245 | 2392 | 2407 | 2 | 0.9 | 16.9 | 51 |  |  |  | 44.9 |  | 62.2 |  |  | 0.442 | 46.SU=520
2020-02-04 | 332 | 1998564 |  | Fabrik |  | UN53B-D102 |  |  | 650 | 280 | 2365 | 2374 | 3.5 | 1.4 | 14.7 | 36 |  |  |  | 32.1 |  | 46.1 |  |  | 0.536 | 47.SU=710
2020-02-05 | 332 | 1998591 |  | Fabrik |  | UN53A-D000 |  |  | 220 | 230 | 2439 | 2452 | 3.5 | 2.4 | 19.1 | 35.2 |  |  |  | 32.7 |  | 43.4 |  |  | 0.536 | 48.SU=440
2020-02-05 | 332 | 1998598 |  | Fabrik |  | UV57A-D200 |  |  | 230 | 260 | 2291 | 2319 | 5 | 3 | 20.6 | 52.9 |  |  |  | 47.2 |  | 64.5 |  |  | 0.395 | 49.SU=510
2020-02-06 | 332 | 1998611 |  | Fabrik |  | UN55B-D111 |  |  | 240 | 250 | 2356 | 2403 | 2 |  | 20.8 | 49 |  |  |  | 43.7 |  | 59.7 |  |  | 0.442 | 50.SU=500
2020-02-06 | 332 | 1998625 |  | Fabrik |  | UA53A-D000 |  |  | 220 | 220 | 2414 | 2374 | 3.5 | 3.5 | 15.6 | 37.1 |  |  |  | 29.8 |  | 47.5 |  |  | 0.524 | 51
2020-02-06 | 332 | 1998632 |  | Fabrik |  | UN55A-D102 |  |  | 650 | 280 | 2336 | 2327 | 3.5 | 4 | 20 | 46.7 |  |  |  | 38.4 |  | 57 |  |  | 0.455 | 52.SU=640
2020-02-07 | 332 | 1998642 |  | Fabrik |  | UN53A-D111 |  |  | 240 | 250 | 2428 | 2462 | 2 |  | 19.6 | 34.6 |  |  |  | 34.5 |  | 44.4 |  |  | 0.539 | 53 utb-480
2020-02-07 | 332 | 1998649 |  | Fabrik |  | UN53A-D000 |  |  | 200 | 230 | 2429 | 2440 | 3.5 |  | 18.3 | 34.8 |  |  |  | 33.2 |  | 42.9 |  |  | 0.515 | 54 utb.460
2020-02-10 | 332 | 1998665 |  | Fabrik |  | UN56A-D111 |  |  | 240 | 230 | 2311 | 2316 | 5 | 5.6 | 20.7 | 42.4 |  |  |  | 37.7 |  | 54.4 |  |  | 0.446 | 55 synk utbredelse lav,SU=410mm
2020-02-10 | 332 | 1998678 |  | Fabrik |  | UN57A-D000 |  |  | 200 | 230 | 2411 | 2361 | 3.5 | 4.5 | 18.7 | 48.3 |  |  |  | 41.9 |  | 58.9 |  |  | 0.383 | 56 bløtt blander varslet, fuktmåling
2020-02-10 | 332 | 1998683 |  | Fabrik |  | UN54A-D000 |  |  | 200 | 130 | 2432 | 2464 | 3.5 | 2.8 | 15.8 | 45.8 |  |  |  | 41.5 |  | 55.9 |  |  | 0.486 | 57 tørt blander varslet
2020-02-11 | 332 | 1998688 |  | Fabrik |  | UN56A-D110 |  |  | 220 | 220 | 2339 | 2364 | 5 | 5 | 15.1 | 50.3 |  |  |  | 44.5 |  | 61.4 |  |  | 0.416 | 58
2020-02-11 | 332 | 1998691 |  | Fabrik |  | UN53A-D111 |  |  | 220 | 250 | 2422 | 2488 | 2 |  | 19.1 | 35.2 |  |  |  | 34.9 |  | 45.1 |  |  | 0.533 | 59
2020-02-11 | 332 | 1998697 |  | Fabrik |  | UA53A-D000 |  |  | 220 | 220 | 2404 | 2490 | 3.5 |  | 14.7 | 45.4 |  |  |  | 36.3 |  | 55.4 |  |  | 0.543 | 60
2020-02-12 | 332 | 1998717 |  | Fabrik |  | UN62A-D110 |  |  | 220 | 215 | 2348 | 2346 | 5 | 4.8 | 19.6 | 50 |  |  |  | 46.3 |  | 61 |  |  | 0.39 | 61.SU=360
2020-02-12 | 332 | 1998719 |  | Fabrik |  | UN55B-D111 |  |  | 240 | 225 | 2353 | 2417 | 2 |  | 22 | 51.2 |  |  |  | 35.9 |  | 62.5 |  |  | 0.443 | 62.SU=380
2020-02-12 | 332 | 1998736 |  | Fabrik |  | UA53A-D000 |  |  | 220 | 235 | 2451 | 2442 | 3.5 | 1.6 | 18 | 42.3 |  |  |  | 48 |  | 54.2 |  |  | 0.535 | 63.SU=470
2020-02-13 | 332 | 1998745 |  | Fabrik |  | UN53A-D111 |  |  | 240 | 240 | 2412 | 2474 | 2 |  | 19.1 | 36 |  |  |  | 35.7 |  | 46.2 |  |  | 0.543 | 64.SU=500
2020-02-13 | 332 | 1998747 |  | Fabrik |  | UN56A-D111 |  |  | 240 | 240 | 2301 | 2284 | 5 | 6.1 | 20.2 | 39.6 |  |  |  | 36.8 |  | 50.7 |  |  | 0.443 | 65.SU=470
2020-02-13 | 332 | 1998783 |  | Fabrik |  | UN57A-D000 |  |  | 200 | 200 | 2423 | 2446 | 3.5 |  | 20.7 | 55.1 |  |  |  | 47.8 |  | 67.1 |  |  | 0.404 | 66.SU=330
2020-02-14 | 332 | 1998788 |  | Fabrik |  | UN54A-D000 |  |  | 200 | 220 | 2437 | 2387 | 3.5 | 2.9 | 18.1 | 39.9 |  |  |  | 38 |  | 51.2 |  |  | 0.472 | 67 utb.360
2020-02-14 | 332 | 1998797 |  | Fabrik |  | UN51A-D121 |  |  | 230 | 280 | 2408 | 2460 | 2 |  | 18.5 | 30.7 |  |  |  | 26.8 |  | 37 |  |  | 0.639 | 68 utb.650
2020-02-14 | 332 | 1998804 |  | Fabrik |  | UN56A-D110 |  |  | 200 | 210 | 2318 | 2341 | 5 | 5.8 | 17.8 | 40.6 |  |  |  | 37.4 |  | 52.1 |  |  | 0.43 | 69 utb.320
2020-02-14 | 332 | 1998822 |  | Fabrik |  | UA53A-D110 |  |  | 220 | 240 | 2431 | 2440 | 3.5 | 1.5 | 16.4 | 45.7 |  |  |  | 36.8 |  | 55.7 |  |  | 0.53 | 70
2020-02-17 | 332 | 1998832 |  | Fabrik |  | UN56A-D000 |  |  | 200 | 180 | 2424 | 2448 | 5 | 3.2 | 16.6 | 52.2 |  |  |  | 47.1 |  | 63.7 |  |  | 0.45 | 71,. tilsatt 1,6 kg luft
2020-02-17 | 332 | 1998838 |  | Fabrik |  | UN53A-D000 |  |  | 230 | 230 | 2407 | 2440 | 3.5 |  | 20.7 | 33.5 |  |  |  | 31.7 |  | 41.4 |  |  | 0.541 | 72. SU= 450
2020-02-17 | 332 | 1998854 |  | Fabrik |  | UN53A-D000 |  |  | 230 | 250 | 2404 | 2461 | 3.5 |  | 20.2 | 36.1 |  |  |  | 33.4 |  | 44.6 |  |  | 0.546 | 73. SU= 525
2020-02-18 | 332 | 1998872 |  | Fabrik |  | UN53A-D111 |  |  | 240 | 240 | 2372 | 2390 | 2 |  | 21.2 | 34.7 |  |  |  | 34.2 |  | 44.5 |  |  | 0.533 | 74 utb.480
2020-02-18 | 332 | 1998875 |  | Fabrik |  | UN53A-D000 |  |  | 230 | 250 | 2352 | 2481 | 3.5 |  | 19.2 | 34.8 |  |  |  | 34.4 |  | 44.6 |  |  | 0.529 | 75 utb.600
2020-02-19 | 332 | 1998898 |  | Fabrik |  | UN53A-D111 |  |  | 240 | 230 | 2380 | 2407 | 2 |  | 19.7 | 35.3 |  |  |  | 35.9 |  | 45.2 |  |  | 0.515 | 76 utb.400
2020-02-19 | 332 | 1998918 |  | Fabrik |  | UN53A-D000 |  |  | 230 | 250 | 2352 | 2412 | 3.5 |  | 19.5 | 33 |  |  |  | 31.7 |  | 40.8 |  |  | 0.53 | 77 utb.490
2020-02-19 | 332 | 1998930 |  | Fabrik |  | UN32A-E000 |  |  | 180 | 230 | 2412 | 2373 | 4.5 | 2 | 12.5 | 42.3 |  |  |  | 35.8 |  | 54.2 |  |  | 0.363 | 78 utb.410. Det vart tilsatt 1,5kg. med
2020-02-19 | 332 | 1998930 |  | Fabrik |  | UN32A-E000 |  |  | 180 |  | 2351 |  | 4.5 | [11 empty] | 0.363
2020-02-20 | 332 | 1998955 |  | Fabrik |  | UN53A-D111 |  |  | 230 | 240 | 2370 | 2424 | 2 |  | 20.7 | 37.1 |  |  |  | 37.2 |  | 47.6 |  |  | 0.54 | 79.SU=490
2020-02-20 | 332 | 1998960 |  | Fabrik |  | UN53A-D000 |  |  | 230 | 240 | 2389 | 2375 | 3.5 | 2 | 17.7 | 34.8 |  |  |  | 32.5 |  | 43 |  |  | 0.527 | 80.SU=570
2020-02-20 | 332 | 1998976 |  | Fabrik |  | UN55A-D102 |  |  | 650 | 260 | 2330 | 2341 | 3.5 | 2.6 | 20.1 | 48.8 |  |  |  | 42 |  | 59.6 |  |  | 0.449 | 81.SU=570
2020-02-21 | 332 | 1998987 |  | Fabrik |  | UN60A-D010 |  |  | 200 | 160 | 2297 | 2336 | 5 | 4.8 | 20.1 | 50.2 |  |  |  | 44.2 |  | 61.2 |  |  | 0.444 | 82.SU=250
2020-02-21 | 332 | 1998994 |  | Fabrik |  | UN32A-E000 |  |  | 180 | 110 | 2346 | 2359 | 4.5 | 3.8 | 18.8 | 55 |  |  |  | 46.2 |  | 67 |  |  | 0.399 | 83. SU= 230. Varslet sjåfør om å sette t
2020-02-24 | 332 | 1999019 |  | Fabrik |  | UN56A-D102 |  |  | 650 | 635 | 2300 | 2330 | 5 | 4.8 | 20.5 | 39.7 |  |  |  | 36.4 |  | 50.9 |  |  | 0.4 | 84. S=270.Tilsatt 1 ltr Amex 11 1:7 (2,6
2020-02-24 | 332 | 1999037 |  | Fabrik |  | UN55A-D102 |  |  | 650 | 640 | 2378 | 2370 | 3.5 | 1 | 22.1 | 49.5 |  |  |  | 43.5 |  | 60.4 |  |  | 0.451 | 85. S= 280
2020-02-25 | 332 | 1999048 |  | Fabrik |  | UN53A-D111 |  |  | 230 | 245 | 2385 | 2376 | 2 |  | 19.5 | 37.4 |  |  |  | 38.7 |  | 48 |  |  | 0.51 | 86. SU= 630
2020-02-25 | 332 | 1999049 |  | Fabrik |  | UA53A-D110 |  |  | 240 | 260 | 2392 | 2350 | 3.5 | 1 | 18.1 | 39 |  |  |  | 32 |  | 50 |  |  | 0.531 | 87. SU= 615
2020-02-25 | 332 | 1999060 |  | Fabrik |  | UN56A-D102 |  |  | 650 | 600 | 2239 | 2218 | 5 | 6.7 | 20.8 | 36.2 |  |  |  | 33.8 |  | 46.5 |  |  | 0.422 | 88. S= 270.Tilsatt 1 ltr L-stoff på bil.
2020-02-25 | 332 | 1999081 |  | Fabrik |  | UN55A-D102 |  |  | 650 | 650 | 2317 | 2416 | 3.5 |  | 21.3 | 42.8 |  |  |  | 38.4 |  | 54.9 |  |  | 0.452 | 89. S= 280
2020-02-26 | 332 | 1999085 |  | Fabrik |  | UN53A-D000 |  |  | 200 | 240 | 2401 | 2379 | 3.5 | 2 | 17.5 | 36.4 |  |  |  | 35.1 |  | 46.7 |  |  | 0.518 | 90.SU= 440
2020-02-26 | 332 | 1999092 |  | Fabrik |  | UN58A-D000 |  |  | 200 | 150 | 2239 | 2251 | 5 | 8.3 | 19.5 | 38.4 |  |  |  | 36.6 |  | 49.3 |  |  | 0.398 | 91. SU=250.Prøveblanding. L-stoff (1:7)t
2020-02-26 | 332 | 1999093 |  | Fabrik |  | UN58A-D000 |  |  | 200 | 145 | 2274 | 2310 | 5 | 6.9 | 18.5 | 47.9 |  |  |  | 43.3 |  | 58.4 |  |  | 0.397 | 92. SU= 250. Prøveblanding. Sammenlignin
2020-02-27 | 332 | 1999100 |  | Fabrik |  | UN51A-D200 |  |  | 230 | 250 | 2335 | 2333 | 2 |  | 17.3 | 26.7 |  |  |  | 23.2 |  | 32.2 |  |  | 0.66 | 93.SU=500
2020-02-27 | 332 | 1999101 |  | Fabrik |  | UV57C-D200 |  |  | 230 | 250 | 2237 | 2279 | 5 |  | 19.6 | 50.5 |  |  |  | 44.9 |  | 61.6 |  |  | 0.4 | 94.SU=510
2020-02-27 | 332 | 1999111 |  | Fabrik |  | UN57A-D000 |  |  | 200 | 220 | 2323 | 2321 | 3.5 | 4.8 | 23.6 | 50.2 |  |  |  | 46.1 |  | 61.2 |  |  | 0.403 | 95
2020-02-28 | 332 | 1999121 |  | Fabrik |  | UN56A-D110 |  |  | 200 | 170 | 2307 | 2329 | 5 | 4.2 | 20.1 | 48.5 |  |  |  | 45.3 |  | 59.1 |  |  | 0.441 | 96
2020-02-28 | 332 | 1999125 |  | Fabrik |  | UN54A-D000 |  |  | 220 | 220 | 2364 | 2359 | 3.5 | 2.5 | 16 | 39.4 |  |  |  | 37.4 |  | 50.5 |  |  | 0.498 | 97
2020-02-28 | 332 | 1999139 |  | Fabrik |  | UN57A-D110 |  |  | 220 | 190 | 2370 | 2422 | 2 |  | 24 | 56.2 |  |  |  | 51.7 |  | 68.5 |  |  | 0.406 | 98
2020-03-02 | 332 | 1999154 |  | Fabrik |  | UN32A-E000 |  |  | 180 | 190 | 2338 | 2457 | 4.5 | 4.2 | 18 | 51.6 |  | 27.5 |  | 41.8 |  | 62.9 | 67.3 |  | 0.399 | 99 Sjekket på byggeplass PV=4,4%,S=180.1
2020-03-02 | 332 | 1999154 |  | Fabrik |  | UN32A-E000 |  |  | 180 |  | 2331 |  | 4.5 | [11 empty] | 0.399
2020-03-02 | 332 | 1999163 |  | Fabrik |  | UN57A-D000 |  |  | 200 | 200 | 2355 | 2406 | 3.5 |  | 20.1 | 52.7 |  |  |  | 46.9 |  | 64.3 |  |  | 0.402 | 100
2020-03-02 | 332 | 1999166 |  | Fabrik |  | UN56A-D000 |  |  | 180 | 150 | 2336 | 2352 | 5 | 4.4 | 17.9 | 48.2 |  |  |  | 40.7 |  | 58.7 |  |  | 0.45 | 101 Sjåfør er bedt om å se på synk på by
2020-03-03 | 332 | 1999176 |  | Fabrik |  | UN53A-D103 |  |  | 550 | 250 | 2390 | 2411 | 2 |  | 17.4 | 40.9 |  |  |  | 35.4 |  | 51.1 |  |  | 0.544 | 102 utb.460
2020-03-03 | 332 | 1999192 |  | Fabrik |  | UV57B-D200 |  |  | 200 | 240 | 2249 | 2275 | 5 |  | 21 | 54.4 |  |  |  | 49.7 |  | 65.6 |  |  | 0.401 | 103 utb.460
2020-03-03 | 332 | 1999199 |  | Fabrik |  | UN53A-D000 |  |  | 200 | 220 | 2355 | 2416 | 3.5 |  | 16.2 | 37.5 |  |  |  | 36.1 |  | 46.9 |  |  | 0.54 | 104 utb.370
2020-03-04 | 332 | 1999221 |  | Fabrik |  | UN56A-D111 |  |  | 180 | 190 | 2307 | 2320 | 5 | 4.8 | 16.8 | 42.5 |  |  |  | 40 |  | 54.5 |  |  | 0.44 | 105
2020-03-04 | 332 | 1999223 |  | Fabrik |  | UN53A-D130 |  |  | 200 | 240 | 2315 | 2307 | 3.5 |  | 19.8 | 34.6 |  |  |  | 33.2 |  | 42.7 |  |  | 0.53 | 106. Fukt er riktig. korriger resept
2020-03-04 | 332 | 1999246 |  | Fabrik |  | UN53A-D000 |  |  | 240 | 240 | 2345 | 2419 | 3.5 |  | 17.9 | 34.4 |  |  |  | 32.2 |  | 42.5 |  |  | 0.54 | 107
2020-03-05 | 332 | 1999274 |  | Fabrik |  | UN54A-D000 |  |  | 220 | 200 | 2346 | 2401 | 3.5 |  | 18.8 | 40.4 |  |  |  | 37.9 |  | 51.8 |  |  | 0.491 | 108. SU= 345
2020-03-05 | 332 | 1999280 |  | Fabrik |  | UN57A-D000 |  |  | 220 | 230 | 2338 | 2350 | 3.5 | 4.1 | 18.5 | 49.5 |  |  |  | 44.9 |  | 60.4 |  |  | 0.398 | 109. SU= 395
2020-03-06 | 332 | 1999292 |  | Fabrik |  | UN53A-D111 |  |  | 220 | 240 | 2376 | 2439 | 2 |  | 17.2 | 36.5 |  |  |  | 35.3 |  | 45 |  |  | 0.527 | 110. SU= 450
2020-03-06 | 332 | 1999293 |  | Fabrik |  | UN53A-D000 |  |  | 200 | 210 | 2371 | 2386 | 3.5 | 3 | 17.8 | 34.8 |  |  |  | 33.5 |  | 43 |  |  | 0.53 | 111. SU= 380
2020-03-06 | 332 | 1999301 |  | Fabrik |  | UN55A-D110 |  |  | 220 | 170 | 2347 | 2365 | 3.5 | 2.7 | 20.2 | 46.8 |  |  |  | 41.4 |  | 57.1 |  |  | 0.452 | 112. SU= 280. Prøve pga klage på synk
2020-03-09 | 332 | 1999332 |  | Fabrik |  | UN60A-D000 |  |  | 220 | 190 | 2336 | 2335 | 5 | 3.6 | 17.8 | 48.4 |  |  |  | 42.8 |  | 59 |  |  | 0.428 | 113
2020-03-09 | 332 | 1999333 |  | Fabrik |  | UN53A-D110 |  |  | 220 | 230 | 2381 | 2375 | 2 | 1.6 | 19.4 | 35.6 |  |  |  | 35.1 |  | 45.6 |  |  | 0.535 | 114
2020-03-09 | 332 | 1999338 |  | Fabrik |  | UN53C-D000 |  |  | 140 | 60 | 2344 | 2434 | 3.5 |  | 21.7 | 35.2 |  |  |  | 33.9 |  | 43.4 |  |  | 0.532 | 115. Avvik synk. Arnt M setter til sp. B
2020-03-10 | 332 | 1999353 |  | Fabrik |  | UN53A-D111 |  |  | 240 | 240 | 2365 | 2434 | 2 |  | 19.8 | 36.4 |  |  |  | 36.9 |  | 46.7 |  |  | 0.54 | 116
2020-03-11 | 332 | 1999380 |  | Fabrik |  | UN57A-D110 |  |  | 200 | 210 | 2381 | 2406 | 2 |  | 20.4 | 55.7 |  |  |  | 52.8 |  | 68 |  |  | 0.398 | 117.SU=360
2020-03-11 | 332 | 1999385 |  | Fabrik |  | UN53B-D102 |  |  | 650 |  | 2334 | 2329 | 3.5 | 2.8 | 18.8 | 37.2 |  |  |  | 32.1 |  | 47.8 |  |  | 0.527 | 118.SU=620
2020-03-11 | 332 | 1999391 |  | Fabrik |  | UN53A-D121 |  |  | 200 | 240 | 2366 | 2421 | 2 |  | 19.5 | 37.8 |  |  |  | 37.6 |  | 48.4 |  |  | 0.539 | 119.SU=440
2020-03-12 | 332 | 1999421 |  | Fabrik |  | UN59A-D110 |  |  | 240 | 210 | 2353 | 2393 | 2 |  | 20.7 | 55.4 |  |  |  | 50.3 |  | 67.6 |  |  | 0.418 | 120.SU=310. 28d= 27døgn
2020-03-12 | 332 | 1999429 |  | Fabrik |  | UN53A-D111 |  |  | 240 | 260 | 2368 | 2401 | 2 |  | 18.8 | 36.1 |  |  |  | 36.2 |  | 46.3 |  |  | 0.532 | 121.SU=590. 28d= 27døgn
2020-03-13 | 332 | 1999459 |  | Fabrik |  | UN59A-D110 |  |  | 220 | 235 | 2336 | 2339 | 2 | 2.7 | 19 | 47.9 |  |  |  | 42.8 |  | 58.4 |  |  | 0.432 | 122. SU= 445. 28d= 26døgn
2020-03-13 | 332 | 1999473 |  | Fabrik |  | UN32A-E000 |  |  | 220 | 215 | 2345 | 2346 | 4.5 | 4.2 | 16.1 | 51.7 |  |  |  | 43.7 |  | 63.1 |  |  | 0.381 | 123. SU= 370. Forprøve lev. mandag. 28d=
2020-03-13 | 332 | 1999482 |  | Fabrik |  | US33A-D00A |  |  | 230 | 230 | 2257 | 2285 | 3.5 | 9.5 | 18.8 | 37.1 |  |  |  | 35.5 |  | 47.6 |  |  | 0.353 | 124. SU=440. Forprøve Midt-Norsk sprøyte
2020-03-16 | 332 | 1999483 |  | Fabrik |  | UN32A-E000 |  |  | 220 | 220 | 2335 | 2363 | 4.5 | 4.2 | 18.7 | 53 |  |  |  | 43 |  | 64.6 |  |  | 0.402 | 125. SU= 360. 28d=29døgn
2020-03-16 | 332 | 1999483 |  | Fabrik |  | UN32A-E000 |  |  | 220 |  | 2327 |  | 4.5 | [11 empty] | 0.402
2020-03-16 | 332 | 1999488 |  | Fabrik |  | UN56A-D110 |  |  | 200 | 210 | 2259 | 2276 | 5 | 6.1 | 17.9 | 42.2 |  |  |  | 38.4 |  | 54.1 |  |  | 0.444 | 126. SU= 320. 28d=29døgn
2020-03-16 | 332 | 1999496 |  | Fabrik |  | US33A-D00A |  |  | 230 | 230 | 2306 | 2275 | 3.5 | 7 | 21.2 | 52.5 |  | 32 |  | 42.8 |  | 64.1 |  |  | 0.355 | 127. SU= 480. 28d=29døgn. 90 døgn: Vekt:
2020-03-17 | 332 | 1999510 |  | Fabrik |  | UN56A-D111 |  |  | 200 | 215 | 2297 | 2325 | 5 | 5 | 22.2 | 42.1 |  |  |  | 40.2 |  | 54 |  |  | 0.439 | 128. SU= 380
2020-03-17 | 332 | 1999519 |  | Fabrik |  | UN53A-D000 |  |  | 220 | 235 | 2380 | 2407 | 3.5 |  | 22.5 | 33.1 |  |  |  | 31.1 |  | 40.8 |  |  | 0.526 | 129. SU= 470
2020-03-18 | 332 | 1999529 |  | Fabrik |  | UN56A-D111 |  |  | 180 | 190 | 2299 | 2318 | 5 | 5 | 19.2 | 45.6 |  |  |  | 42.4 |  | 55.6 |  |  | 0.444 | 130
2020-03-18 | 332 | 1999540 |  | Fabrik |  | UV57B-D200 |  |  | 240 | 260 | 2235 | 2252 | 5 |  | 21.6 | 49.8 |  |  |  | 45.4 |  | 60.7 |  |  | 0.4 | 131. SU= 520
2020-03-18 | 332 | 1999548 |  | Fabrik |  | UN53A-D000 |  |  | 220 | 230 | 2375 | 2468 | 3.5 |  | 22.1 | 35.6 |  |  |  | 35.5 |  | 45.6 |  |  | 0.533 | 132. SU= 430
2020-03-19 | 332 | 1999568 |  | Fabrik |  | UN53C-D000 |  |  | 140 | 90 | 2366 | 2390 | 3.5 | 2.6 | 18.9 | 37.2 |  |  |  | 37.9 |  | 47.7 |  |  | 0.527 | 133
2020-03-19 | 332 | 1999570 |  | Fabrik |  | UN53A-D111 |  |  | 240 | 250 | 2379 | 2438 | 2 |  | 15.8 | 37.5 |  |  |  | 35.9 |  | 48.1 |  |  | 0.543 | 134
2020-03-20 | 332 | 1999607 |  | Fabrik |  | UN53A-D000 |  |  | 220 | 250 | 2353 | 2438 | 3.5 |  | 15.3 | 36.6 |  |  |  | 35.9 |  | 46.9 |  |  | 0.529 | 135. SU= 520
2020-03-20 | 332 | 1999613 |  | Fabrik |  | UN53A-D000 |  |  | 220 | 230 | 2351 | 2441 | 3.5 |  | 18.2 | 39.1 |  |  |  | 39.7 |  | 50.1 |  |  | 0.534 | 136. SU= 425
2020-03-20 | 332 | 1999616 |  | Fabrik |  | UN53A-D000 |  |  | 200 | 220 | 2359 | 2400 | 3.5 |  | 19 | 36 |  |  |  | 36.1 |  | 46.2 |  |  | 0.535 | 137. SU= 345
2020-03-23 | 332 | 1999645 |  | Fabrik |  | UN53A-D111 |  |  | 240 | 260 | 2367 | 2442 | 2 |  | 20.3 | 36 |  |  |  | 34.3 |  | 44.5 |  |  | 0.533 | 138. SU= 585
2020-03-23 | 332 | 1999667 |  | Fabrik |  | UN53A-D000 |  |  | 220 | 220 | 2351 | 2451 | 3.5 |  | 18.9 | 36.1 |  |  |  | 36.1 |  | 46.3 |  |  | 0.533 | 139. SU= 440
2020-03-23 | 332 | 1999672 |  | Fabrik |  | UN54A-D000 |  |  | 220 | 210 | 2343 | 2394 | 3.5 |  | 20.9 | 39.3 |  |  |  | 37.2 |  | 50.4 |  |  | 0.497 | 140. SU= 345
2020-03-24 | 332 | 1999686 |  | Fabrik |  | UN53A-D111 |  |  | 240 | 270 | 2361 | 2431 | 2 |  | 22.2 | 38.4 |  |  |  | 38 |  | 49.3 |  |  | 0.542 | 141
2020-03-24 | 332 | 1999694 |  | Fabrik |  | UN56A-D110 |  |  | 220 | 210 | 2278 | 2292 | 5 | 4.9 | 23.3 | 41 |  |  |  | 37.5 |  | 52.6 |  |  | 0.45 | 142
2020-03-24 | 332 | 1999702 |  | Fabrik |  | UN61A-D110 |  |  | 240 | 240 | 2328 | 2364 | 2 | 3.4 | 22.2 | 54.5 |  |  |  | 47.8 |  | 66.4 |  |  | 0.407 | 143.
2020-03-25 | 332 | 1999724 |  | Fabrik |  | UN56A-D111 |  |  | 210 | 220 | 2302 | 2331 | 5 | 4.5 | 19.9 | 46.9 |  |  |  | 41.8 |  | 57.2 |  |  | 0.443 | 144. SU= 360
2020-03-25 | 332 | 1999725 |  | Fabrik |  | UN51A-D200 |  |  | 220 | 250 | 2337 | 2359 | 2 |  | 21.6 | 30.6 |  |  |  | 23.8 |  | 37.8 |  |  | 0.66 | 145. SU= 570
2020-03-25 | 332 | 1999728 |  | Fabrik |  | UV57A-D200 |  |  | 220 | 270 | 2245 | 2340 | 5 |  | 22 | 54.2 |  |  |  | 47.5 |  | 66.1 |  |  | 0.4 | 146. SU= 540.Varslet sjåfør om å tilsett
2020-03-26 | 332 | 1999750 |  | Fabrik |  | UN55A-D110 |  |  | 210 | 220 | 2323 | 2326 | 3.5 | 4 | 18.4 | 46.5 |  |  |  | 42.2 |  | 56.8 |  |  | 0.449 | 147.SU=360
2020-03-26 | 332 | 1999766 |  | Fabrik |  | UN53A-D111 |  |  | 220 | 240 | 2371 | 2418 | 2 |  | 19.7 | 37.2 |  |  |  | 35.4 |  | 47.7 |  |  | 0.536 | 148.SU=530
2020-03-26 | 332 | 1999774 |  | Fabrik |  | UV57A-D200 |  |  | 230 | 260 | 2284 | 2284 | 5 | 3.5 | 23.1 | 55.6 |  |  |  | 48.7 |  | 67.8 |  |  | 0.396 | 149.SU=480
2020-03-26 | 332 | 1999780 |  | Fabrik |  | UV57A-D200 |  |  | 230 | 210 | 2262 | 2278 | 5 | 4.5 | 20.1 | 54.4 |  |  |  | 48.4 |  | 66.4 |  |  | 0.393 | 150.SU=355
2020-03-27 | 332 | 1999805 |  | Fabrik |  | UV57A-D200 |  |  | 230 | 170 | 2261 | 2272 | 5 | 4.5 | 18.3 | 56.8 |  |  |  | 51.5 |  | 69.3 |  |  | 0.394 | 151. SU= 320. B.plass: synk 225, ok
2020-03-27 | 332 | 1999824 |  | Fabrik |  | UN53A-D111 |  |  | 220 | 260 | 2370 | 2438 | 2 |  | 15.7 | 36.5 |  |  |  | 36 |  | 46.8 |  |  | 0.54 | 152. SU= 510
2020-03-27 | 332 | 1999837 |  | Fabrik |  | UN53A-D000 |  |  | 220 | 250 | 2346 | 2338 | 3.5 | 3.8 | 16 | 33.9 |  |  |  | 32.2 |  | 41.9 |  |  | 0.53 | 153. SU= 530
2020-03-30 | 332 | 1999848 |  | Fabrik |  | UN32A-E000 |  |  | 220 | 240 | 2312 | 2310 | 4.5 | 5.5 | 17.4 | 50.3 |  |  |  | 41.7 |  | 61.3 |  |  | 0.387 | 154. SU= 410.Prøve av 2.sats. Tok prøve
2020-03-30 | 332 | 1999860 |  | Fabrik |  | UN56A-D111 |  |  | 240 | 240 | 2248 | 2249 | 5 | 6.4 | 15.3 | 37.5 |  |  |  | 34.4 |  | 48.1 |  |  | 0.437 | 155.SU=465.L-stoff justert ned etter prø
2020-03-31 | 332 | 1999880 |  | Fabrik |  | UN53A-D20J |  |  | 210 | 245 | 2302 | 2322 | 5 | 2.4 | 19.6 | 42.3 |  |  |  | 37.5 |  | 54.2 |  |  | 0.513 | 156. SU=500
2020-03-31 | 332 | 1999896 |  | Fabrik |  | UN53A-D000 |  |  | 240 | 250 | 2343 | 2315 | 3.5 | 3.5 | 18.2 | 34.3 |  |  |  | 33.1 |  | 44 |  |  | 0.539 | 157.SU= 550
2020-04-01 | 332 | 1999925 |  | Fabrik |  | UN56A-D000 |  |  | 180 | 200 | 2324 | 2305 | 5 | 5 | 16.4 | 40.8 |  |  |  | 36.5 |  | 52.3 |  |  | 0.445 | 158. SU= 370
2020-04-01 | 332 | 1999928 |  | Fabrik |  | UN53A-D120 |  |  | 240 | 260 | 2318 | 2340 | 3.5 |  | 19 | 34.1 |  |  |  | 33 |  | 42.2 |  |  | 0.532 | 159. SU= 545
2020-04-01 | 332 | 1999930 |  | Fabrik |  | UN54A-D000 |  |  | 240 | 230 | 2292 | 2280 | 3.5 | 5.3 | 18.7 | 37.6 |  |  |  | 34.6 |  | 48.2 |  |  | 0.499 | 160. SU= 430
2020-04-02 | 332 | 1999947 |  | Fabrik |  | UN56A-D000 |  |  | 200 | 210 | 2346 | 2354 | 5 | 3.8 | 17.2 | 48.8 | [5 empty] | 59.5 |  |  | 0.447 | 161. SU= 330. NB! Ikke utstøpt 7-døgn
2020-04-02 | 332 | 1999949 |  | Fabrik |  | UN53A-D103 |  |  | 550 | 585 | 2389 | 2403 | 2 |  | 18.8 | 39.6 | [5 empty] | 50.7 |  |  | 0.542 | 162. SU= 585.NB! Ikke utstøpt 7-døgn
2020-04-03 | 332 | 2000005 |  | Fabrik |  | UN55A-D102 |  |  | 650 | 270 | 2326 | 2324 | 3.5 | 3.2 | 18.9 | 39.6 | [5 empty] | 50.7 |  |  | 0.45 | 163.SU=620. 28d= 27døgn
2020-04-03 | 332 | 2000008 |  | Fabrik |  | UV57A-D200 |  |  | 230 | 270 | 2290 | 2270 | 5 | 3.2 | 21 | 52.1 | [5 empty] | 63.5 |  |  | 0.397 | 164.SU=525.28d= 27døgn
2020-04-03 | 332 | 2000010 |  | Fabrik |  | UV57A-D200 |  |  | 230 | 240 | 2286 | 2282 | 5 | 3.7 | 20.3 | 52.9 | [5 empty] | 64.6 |  |  | 0.385 | 165.SU=390.28d= 27døgn
2020-04-06 | 332 | 2000030 |  | Fabrik |  | UN56A-D110 |  |  | 200 | 180 | 2313 | 2328 | 5 | 4.2 | 20.4 | 40.9 | [5 empty] | 52.5 |  |  | 0.429 | 166.
2020-04-07 | 332 | 2000055 |  | Fabrik |  | UN56A-D110 |  |  | 210 | 200 | 2276 | 2336 | 5 | 5.6 | 19.1 | 46.1 |  |  |  | 43.5 |  | 56.9 |  |  | 0.429 | 167.SU=320
2020-04-07 | 332 | 2000068 |  | Fabrik |  | UN53A-D000 |  |  | 230 | 235 | 2351 | 2328 | 3.5 | 3.7 | 19.4 | 35.8 |  |  |  | 33.6 |  | 44.1 |  |  | 0.52 | 168.SU=470
2020-04-14 | 332 | 2000124 |  | Fabrik |  | UN53A-D000 |  |  | 220 | 210 | 2349 | 2421 | 3.5 |  | 20.9 | 36 |  |  |  | 36.4 |  | 46.1 |  |  | 0.539 | 169. SU= 345
2020-04-14 | 332 | 2000127 |  | Fabrik |  | UN53A-D20J |  |  | 220 | 260 | 2242 | 2333 | 5 |  | 21.9 | 37.5 |  |  |  | 33.5 |  | 48.1 |  |  | 0.504 | 170. SU= 560
2020-04-15 | 332 | 2000135 |  | Fabrik |  | UN56A-D110 |  |  | 200 | 180 | 2282 | 2324 | 5 | 5 | 20.2 | 45.9 |  |  |  | 28.2 |  | 56 |  |  | 0.452 | 171
2020-04-15 | 332 | 2000142 |  | Fabrik |  | UN62A-D110 |  |  | 240 | 230 | 2301 | 2291 | 5 | 4.4 | 20.6 | 45.3 |  |  |  | 40.2 |  | 55.3 |  |  | 0.4 | 172
2020-04-15 | 332 | 2000146 |  | Fabrik |  | UN51A-D110 |  |  | 200 | 240 | 2370 | 2385 | 2 |  | 19.7 | 28.3 |  |  |  | 22.2 |  | 34.1 |  |  | 0.633 | 173
2020-04-16 | 332 | 2000165 |  | Fabrik |  | UN53A-D000 |  |  | 230 | 250 | 2376 | 2372 | 3.5 | 2.5 | 19.3 | 36 |  |  |  | 33.8 |  | 44.4 |  |  | 0.527 | 174
2020-04-16 | 332 | 2000176 |  | Fabrik |  | UN53A-D000 |  |  | 200 | 210 | 2375 | 2388 | 3.5 | 3 | 19.4 | 35.5 |  |  |  | 33.9 |  | 43.9 |  |  | 0.521 | 175
2020-04-17 | 332 | 2000203 |  | Fabrik |  | UN54A-D000 |  |  | 240 | 230 | 2355 | 2360 | 3.5 | 2.8 | 18.9 | 39 |  |  |  | 37 |  | 50 |  |  | 0.494 | 176. SU= 375
2020-04-17 | 332 | 2000216 |  | Fabrik |  | UN32A-E000 |  |  | 200 | 160 | 2354 | 2376 | 4.5 | 3 | 16 | 52.6 |  |  |  | 44.3 |  | 64.2 |  |  | 0.418 | 177. SU=250
2020-04-20 | 332 | 2000240 |  | Fabrik |  | UN32A-E000 |  |  | 180 | 65 | 2321 | 2357 | 4.5 | 4.6 | 19.9 | 49 |  |  |  | 41.1 |  | 59.8 |  |  | 0.407 | 178.SU=210
2020-04-20 | 332 | 2000252 |  | Fabrik |  | UN51A-D111 |  |  | 200 | 190 | 2368 | 2390 | 2 |  | 20.7 | 31.3 |  |  |  | 24.4 |  | 38.7 |  |  | 0.664 | 179.SU=305
2020-04-21 | 332 | 2000293 |  | Fabrik |  | UN56A-D111 |  |  | 220 | 230 | 2257 | 2269 | 5 | 6.2 | 23 | 46.2 |  |  |  | 40.5 |  | 56.4 |  |  | 0.449 | 180.SU=420
2020-04-21 | 332 | 2000300 |  | Fabrik |  | UN56A-D110 |  |  | 230 | 220 | 2259 | 2269 | 5 | 5.7 | 20.9 | 46.4 |  |  |  | 40 |  | 56.5 |  |  | 0.446 | 181.SU=355
2020-04-21 | 332 | 2000320 |  | Fabrik |  | UN53A-D20J |  |  | 220 | 260 | 2307 | 2292 | 5 | 2.6 | 23.8 | 39.9 |  |  |  | 36.3 |  | 51.2 |  |  | 0.49 | 182.SU=515
2020-04-22 | 332 | 2000340 |  | Fabrik |  | UN56A-D111 |  |  | 220 | 220 | 2315 | 2314 | 5 | 3.8 | 19.2 | 45.6 |  |  |  | 40.9 |  | 55.6 |  |  | 0.448 | 183.SU= 385. Økt L-stoff etter prøve:0,2
2020-04-22 | 332 | 2000362 |  | Fabrik |  | UN56A-D110 |  |  | 160 | 150 | 2354 | 2349 | 5 | 2.8 | 19.9 | 48 |  |  |  | 41.6 |  | 58.6 |  |  | 0.444 | 184.SU= 265. L-stoff økt fra 0,31 til 0,
2020-04-23 | 332 | 2000387 |  | Fabrik |  | UN53A-D000 |  |  | 230 | 230 | 2364 | 2383 | 3.5 | 3 | 19.9 | 35.4 |  |  |  | 35.3 |  | 45.3 |  |  | 0.526 | 185
2020-04-23 | 332 | 2000402 |  | Fabrik |  | UN56A-D100 |  |  | 200 | 190 | 2341 | 2347 | 5 | 3.4 | 19.6 | 50.3 |  |  |  | 41.1 |  | 61.4 |  |  | 0.454 | 186
2020-04-24 | 332 | 2000429 |  | Fabrik |  | UN53A-D111 |  |  | 240 | 260 | 2379 | 2409 | 2 |  | 18.6 |  |  |  |  | 33.6 |  |  |  |  | 0.531 | 187. SU=615.7d=6døgn
2020-04-24 | 332 | 2000468 |  | Fabrik |  | UN57A-D000 |  |  | 220 | 240 | 2352 | 2426 | 3.5 |  | 18.3 | 52.7 |  |  |  | 44.3 |  | 64.3 |  |  | 0.398 | 188. SU= 450.7d=6døgn
2020-04-27 | 332 | 2000474 |  | Fabrik |  | UN32A-E000 |  |  | 220 | 140 | 2310 | 2351 | 4.5 | 5.2 | 18.8 | 48.8 |  |  |  | 39.1 |  | 59.5 |  |  | 0.403 | 189. For lite synk. Arnt M kjører ut og
2020-04-27 | 332 | 2000482 |  | Fabrik |  | UN32A-E000 |  |  | 220 | 240 | 2303 | 2320 | 4.5 | 5.6 | 19.5 | 42.2 |  |  |  | 35.5 |  | 54.1 |  |  | 0.402 | 190. Arnt M måler synk på Byggeplass til
2020-04-27 | 332 | 2000503 |  | Fabrik |  | UN53A-D000 |  |  | 240 | 230 | 2363 | 2380 | 3.5 | 3 | 18.6 | 32.5 |  |  |  | 28.8 |  | 40.1 |  |  | 0.523 | 191
2020-04-28 | 332 | 2000529 |  | Fabrik |  | UN56A-D110 |  |  | 200 | 210 | 2249 | 2263 | 5 | 6.5 | 18.1 | 36.8 |  |  |  | 32.7 |  | 47.1 |  |  | 0.444 | 192.SU=335
2020-04-28 | 332 | 2000568 |  | Fabrik |  | UN53A-D111 |  |  | 230 | 250 | 2365 | 2394 | 2 |  | 18.7 | 36.1 |  |  |  | 33.6 |  | 44.6 |  |  | 0.542 | 193.SU=590
2020-04-28 | 332 | 2000572 |  | Fabrik |  | UN53B-D102 |  |  | 650 | 280 | 2345 | 2344 | 3.5 | 2.4 | 18 | 37.5 |  |  |  | 31.8 |  | 48 |  |  | 0.533 | 194.SU=660
2020-04-29 | 332 | 2000588 |  | Fabrik |  | UN56A-D111 |  |  | 220 | 230 | 2300 | 2340 | 5 | 4.6 | 18.3 | 47.3 |  |  |  | 40.8 |  | 57.6 |  |  | 0.437 | 195.SU=405
2020-04-29 | 332 | 2000601 |  | Fabrik |  | UN53A-D000 |  |  | 220 | 240 | 2348 | 2335 | 3.5 | 3.8 | 18.4 | 33.7 |  |  |  | 31.3 |  | 41.6 |  |  | 0.523 | 196.SU=515
2020-04-30 | 332 | 2000627 |  | Fabrik |  | UN56A-D110 |  |  | 200 | 210 | 2289 | 2301 | 5 | 5 | 18.7 | 46 |  |  |  | 38.7 |  | 56.1 |  |  | 0.438 | 197. SU= 365
2020-04-30 | 332 | 2000656 |  | Fabrik |  | UN53A-D20J |  |  | 230 | 260 | 2297 | 2299 | 2.5 | 2.8 | 20.1 | 41.8 |  |  |  | 37 |  | 53.6 |  |  | 0.508 | 198. SU= 470
2020-05-04 | 332 | 2000672 |  | Fabrik |  | UN32A-E000 |  |  | 220 | 240 | 2310 | 2311 | 4.5 | 5.3 | 14.1 | 52.7 |  |  |  | 41.4 |  | 64.3 |  |  | 0.398 | 199.SU=390
2020-05-04 | 332 | 2000716 |  | Fabrik |  | UN53A-D000 |  |  | 240 | 230 | 2350 | 2397 | 3.5 |  | 12.3 | 34.6 |  |  |  | 31.7 |  | 42.7 |  |  | 0.523 | 200.SU=430
2020-05-06 | 332 | 2000741 |  | Fabrik |  | UN56A-D110 |  |  | 200 | 200 | 2320 | 2337 | 5 | 4 | 14.5 | 48.6 |  |  |  | 39.6 |  | 59.3 |  |  | 0.425 | 201
2020-05-06 | 332 | 2000752 |  | Fabrik |  | UN51A-D110 |  |  | 240 | 240 | 2353 | 2403 | 2 |  | 13.5 | 29.2 |  |  |  | 22.1 |  | 35.1 |  |  | 0.65 | 202
2020-05-06 | 332 | 2000772 |  | Fabrik |  | UN53A-D000 |  |  | 220 | 240 | 2373 | 2375 | 3.5 | 2.8 | 12.5 | 32.7 |  |  |  | 29.8 |  | 40.4 |  |  | 0.523 | 203
2020-05-07 | 332 | 2000789 |  | Fabrik |  | UN53A-D111 |  |  | 240 | 260 | 2369 | 2409 | 2 |  | 12.4 | 34.2 |  |  |  | 31.6 |  | 42.3 |  |  | 0.528 | 204. SU= 585
2020-05-07 | 332 | 2000802 |  | Fabrik |  | UN53A-D111 |  |  | 220 | 230 | 2371 | 2434 | 2 |  | 13.6 | 37.1 |  |  |  | 35.7 |  | 47.6 |  |  | 0.537 | 205. SU=405
2020-05-07 | 332 | 2000804 |  | Fabrik |  | UN56A-D111 |  |  | 220 | 260 | 2284 | 2409 |  |  | 12.4 | [9 empty] | 0.449 | Feil. Ikke prøve
2020-05-07 | 332 | 2000820 |  | Fabrik |  | UN55A-D20A |  |  | 220 | 190 | 2273 | 2309 | 4 |  | 12.5 | 52.6 |  |  |  | 42.7 |  | 64.1 |  |  | 0.435 | 206. SU=345. Lass ok byggeplass
2020-05-07 | 332 | 2000835 |  | Fabrik |  | UN62A-D000 |  |  | 240 | 190 | 2331 | 2341 | 5 | 4.1 | 14 | 53.3 |  |  |  | 45.4 |  | 65 |  |  | 0.401 | 207. SU= 300. Gul 960:5,85%
2020-05-08 | 332 | 2000849 |  | Fabrik |  | UN56A-D110 |  |  | 200 | 180 | 2281 | 2314 | 5 | 5 | 13.3 | 47.5 |  |  |  | 39.7 |  | 57.9 |  |  | 0.462 | 208.SU=290
2020-05-11 | 332 | 2000889 |  | Fabrik |  | UN32A-E000 |  |  | 220 | 190 | 2392 | 2424 | 4.5 | 1.8 | 12.7 |  |  |  |  | 46.1 |  | 67.1 |  |  | 0.404 | 209.SU=300
2020-05-11 | 332 | 2000891 |  | Fabrik |  | UN32A-E000 |  |  | 220 | 220 | 2299 | 2299 | 4.5 | 6 | 13.5 |  |  |  |  | 39.2 |  | 57.4 |  |  | 0.388 | 210.SU=380
2020-05-11 | 332 | 2000902 |  | Fabrik |  | UN53A-D000 |  |  | 220 | 250 | 2354 | 2350 | 3.5 | 3.5 | 14.7 |  |  |  |  | 30.8 |  | 40.8 |  |  | 0.528 | 211.SU=560
2020-05-11 | 332 | 2000909 |  | Fabrik |  | UN56A-D111 |  |  | 230 | 230 | 2272 | 2279 | 5 | 5.5 | 12.4 |  |  |  |  | 39.3 |  | 57.3 |  |  | 0.446 | 212.SU=370
2020-05-12 | 332 | 2000927 |  | Fabrik |  | UN56A-D110 |  |  | 200 | 180 | 2283 | 2294 | 5 | 5.2 | 10.2 | 42.7 |  |  |  | 37.4 |  | 54.7 |  |  | 0.441 | 213. SU= 335
2020-05-12 | 332 | 2000945 |  | Fabrik |  | UN53A-D000 |  |  | 200 | 210 | 2357 | 2411 | 3.5 |  | 10.9 | 35.6 |  |  |  | 33.3 |  | 43.9 |  |  | 0.535 | 214. SU= 360
2020-05-13 | 332 | 2000959 |  | Fabrik |  | UN53X-D111 |  |  | 240 | 250 | 2405 | 2424 | 2 | 0.8 | 11 | 36.5 |  | 25.6 |  | 35.2 |  | 46.8 |  |  | 0.534 | 215. SU=540. Prøve med pukk fra Verdalsk
2020-05-13 | 332 | 2000966 |  | Fabrik |  | UN53X-D000 |  |  | 220 | 225 | 2362 | 2264 | 3.5 | 3.7 | 7.9 | 30.2 |  | 17.1 |  | 26.8 |  | 36.4 |  |  | 0.537 | 216. SU=225. Prøve med pukk fra Verdalsk
2020-05-13 | 332 | 2000969 |  | Fabrik |  | UN55X-D000 |  |  | 200 | 170 | 2370 | 2407 | 3.5 | 3 | 11.1 | 49.1 |  | 30.5 |  | 44 |  | 59.9 |  |  | 0.46 | 217. SU=290. Prøve med pukk fra Verdalsk
2020-05-13 | 332 | 2000977 |  | Fabrik |  | UN22X-E000 |  |  | 200 | 180 | 2329 | 2340 | 4.5 | 4.5 | 12 | 54.3 |  | 34.3 |  | 46.9 |  | 66.3 |  |  | 0.407 | 218. SU= 310. Prøve med pukk fra Verdals
2020-05-13 | 332 | 2000981 |  | Fabrik |  | UN53X-D102 |  |  | 650 | 465 | 2318 |  | 3.5 | 4.5 | 11 | 39.8 |  | 22.1 |  | 34 |  | 51 |  |  | 0.538 | 219. S=250. Prøve med pukk fra Verdals
2020-05-15 | 332 | 2001040 |  | Fabrik |  | UN53A-D000 |  |  | 220 | 250 | 2351 | 2327 | 3.5 | 3.5 | 10.3 | 32.8 |  |  |  | 32.2 |  | 40.4 |  |  | 0.534 | 220.SU=550
2020-05-18 | 332 | 2001051 |  | Fabrik |  | UN32A-E000 |  |  | 220 | 230 | 2323 | 2329 | 4.5 | 5 | 12.6 | 50.1 |  |  |  | 39.5 |  | 61.1 |  |  | 0.388 | 221.SU=390
2020-05-18 | 332 | 2001061 |  | Fabrik |  | UN53A-D111 |  |  | 220 | 240 | 2384 | 2391 | 2 |  | 10.4 | 34.7 |  |  |  | 32.5 |  | 42.9 |  |  | 0.532 | 222.SU=500
2020-05-19 | 332 | 2001113 |  | Fabrik |  | UN61A-E000 |  |  | 180 | 150 | 2382 | 2400 | 3.5 | 3.1 | 13.4 | 50.5 |  |  |  | 38.7 |  | 61.6 |  |  | 0.4 | 223. SU= 240. Økt l-stoff etter prøve:0,
2020-05-19 | 332 | 2001126 |  | Fabrik |  | UN61A-E000 |  |  | 200 | 170 | 2393 | 2437 | 3.5 | 2.4 | 12.8 | 56.2 |  |  |  | 43.2 |  | 68.6 |  |  | 0.399 | 224. SU=260. Økt SP og L-stoff etter prø
2020-05-19 | 332 | 2001152 |  | Fabrik |  | UN53A-D100 |  |  | 200 | 190 | 2352 | 2375 | 3.5 | 3.2 | 12.9 | 38.1 |  |  |  | 35.6 |  | 48.8 |  |  | 0.537 | 225. SU=315
2020-05-20 | 332 | 2001179 |  | Fabrik |  | UN53A-D121 |  |  | 240 | 250 | 2387 | 2383 | 2 | 1.2 | 12.7 | 38.9 |  |  |  | 37.9 |  | 49.8 |  |  | 0.541 | 226.SU=450. Fibertelling
2020-05-22 | 332 | 2001215 |  | Fabrik |  | UN32A-E000 |  |  | 220 | 220 | 2320 | 2338 | 4.5 | 4.8 | 12.8 | 50.5 |  |  |  | 40.8 |  | 61.5 |  |  | 0.403 | 227. SU=345. just. L-stoff etter prøve:0
2020-05-22 | 332 | 2001222 |  | Fabrik |  | UN32A-E000 |  |  | 220 | 230 | 2315 | 2358 | 4.5 | 5 | 13.1 | 48.9 |  |  |  | 38.3 |  | 59.6 |  |  | 0.401 | 228.SU= 340. Just.L-stoff etter prøve:0,
2020-05-22 | 332 | 2001243 |  | Fabrik |  | UN32A-E000 |  |  | 220 | 210 | 2327 |  | 4.5 | 4.2 | 12.9 |  |  |  |  | 40.9 |  | 63.2 |  |  | 0.403 | 229. SU= 330
2020-05-25 | 332 | 2001271 |  | Fabrik |  | UN56A-D111 |  |  | 240 | 240 | 2288 | 2311 | 5 | 4.7 | 15.5 | 40.3 |  |  |  | 37.6 |  | 51.7 |  |  | 0.443 | 230. SU= 450
2020-05-25 | 332 | 2001277 |  | Fabrik |  | UN56A-D102 |  |  | 650 | 565 | 2251 | 2276 | 5 | 5.7 | 16 | 40.6 |  |  |  | 36 |  | 52 |  |  | 0.446 | 231. S=270
2020-05-26 | 332 | 2001329 |  | Fabrik |  | UN51A-D111 |  |  | 200 | 160 | 2376 | 2409 | 2 |  | 17 | 49.9 |  |  |  | 40.5 |  | 60.8 |  |  | 0.645 | 232.SU=280
2020-05-26 | 332 | 2001340 |  | Fabrik |  | UN51A-D000 |  |  | 240 | 230 | 2377 | 2413 | 2 |  | 15.9 | 36.2 |  |  |  | 29.6 |  | 46.4 |  |  | 0.672 | 233.SU=410
2020-05-27 | 332 | 2001382 |  | Fabrik |  | UN57A-D110 |  |  | 230 | 250 | 2372 | 2395 | 2 |  | 17.6 |  |  |  |  | 46.3 |  |  |  |  | 0.399 | 234. SU=510
2020-05-27 | 332 | 2001408 |  | Fabrik |  | UN53A-D110 |  |  | 180 | 190 | 2384 | 2406 | 2 |  | 15.6 |  |  |  |  | 33.8 |  |  |  |  | 0.535 | 235. SU= 320
2020-05-28 | 332 | 2001435 |  | Fabrik |  | UN56A-D110 |  |  | 220 | 210 | 2288 | 2302 | 5 | 4.6 | 16.3 | 45.8 |  |  |  | 38.5 |  | 55.8 |  |  | 0.444 | 236. SU= 380.Økt L-stoff etter prøve:0,3
2020-05-28 | 332 | 2001457 |  | Fabrik |  | UN56A-D110 |  |  | 200 | 215 | 2269 | 2281 | 5 | 5.8 | 14.8 | 45.9 |  |  |  | 39.1 |  | 56 |  |  | 0.439 | 237
2020-05-29 | 332 | 2001489 |  | Fabrik |  | UN53A-D110 |  |  | 200 | 240 | 2367 | 2412 | 2.5 |  | 15.6 | 35.2 |  |  |  | 35.6 |  | 43.4 |  |  | 0.536 | 238.SU= 425. Visuell synk: 200-220mm. Må
2020-05-29 | 332 | 2001496 |  | Fabrik |  | UN51A-D111 |  |  | 240 | 220 | 2361 | 2385 | 2 |  | 14.7 | 33.3 |  |  |  | 26.6 |  | 41.1 |  |  | 0.646 | 239.SU=420. Siste sats ble blandet bløte
2020-06-02 | 332 | 2001522 |  | Fabrik |  | UN51C-D000 |  |  | 140 | 70 | 2355 | 2450 | 3.5 |  | 18.2 | 31.2 |  |  |  | 25.5 |  | 38.5 |  |  | 0.611 | 240. Håvar var ut på byggplass og juster
2020-06-02 | 332 | 2001523 |  | Fabrik |  | UN53A-D000 |  |  | 190 | 230 | 2356 | 2422 | 3.5 |  | 17.9 | 34.5 |  |  |  | 31.9 |  | 42.6 |  |  | 0.525 | 241
2020-06-03 | 332 | 2001565 |  | Fabrik |  | UN53A-D20J |  |  | 230 | 230 | 2292 | 2314 | 2.5 |  | 19.7 | 40.7 |  |  |  | 35.4 |  | 52.2 |  |  | 0.527 | 242
2020-06-03 | 332 | 2001589 |  | Fabrik |  | UN53A-D000 |  |  | 200 | 240 | 2355 | 2355 | 3.5 | 3.6 | 17.3 | 32.4 |  |  |  | 29.5 |  | 40 |  |  | 0.514 | 243. SU= 520
2020-06-04 | 332 | 2001602 |  | Fabrik |  | UN61A-E000 |  |  | 200 | 165 | 2357 | 2366 | 3.5 | 3.9 | 15.9 | 54.1 |  |  |  | 43.1 |  | 66 |  |  | 0.397 | 244. SU=280. Nøddrift. Prøve fra FS 2001
2020-06-04 | 332 | 2001608 |  | Fabrik |  | UN61A-E000 |  |  | 200 | 200 | 2371 | 2415 | 3.5 |  | 15.7 | 50.9 |  |  |  | 39.4 |  | 62.1 |  |  | 0.391 | 245. SU= 320
2020-06-04 | 332 | 2001625 |  | Fabrik |  | UN53A-D000 |  |  | 220 | 230 | 2378 | 2382 | 3.5 | 2.4 | 17.1 | 33.9 |  |  |  | 31.6 |  | 41.8 |  |  | 0.516 | 246.SU= 455.Just L-stoff: 0,21-0,24%
2020-06-05 | 332 | 2001661 |  | Fabrik |  | UN61A-E000 |  |  | 220 | 220 | 2379 | 2402 | 3.5 | 2.7 | 17.2 | 55.6 |  |  |  | 43.7 |  | 67.9 |  |  | 0.402 | 247
2020-06-05 | 332 | 2001683 |  | Fabrik |  | UN56A-D111 |  |  | 180 | 200 | 2309 | 2336 | 5 | 4.8 | 18.7 | 48.6 |  |  |  | 43.3 |  | 59.3 |  |  | 0.437 | 248
2020-06-08 | 332 | 2001736 |  | Fabrik |  | UN53A-D120 |  |  | 220 | 240 | 2321 | 2379 | 3.5 |  | 16.9 | 36.3 |  |  |  | 33.1 |  | 44.8 |  |  | 0.538 | 249
2020-06-08 | 332 | 2001741 |  | Fabrik |  | UN51A-D000 |  |  | 180 | 160 | 2402 | 2476 | 2 |  | 15.7 | 30.3 |  |  |  | 23.8 |  | 37.4 |  |  | 0.657 | 250
2020-06-09 | 332 | 2001765 |  | Fabrik |  | UN53A-D120 |  |  | 220 | 250 | 2327 | 2309 | 3.5 |  | 17.3 | 34.4 |  |  |  | 33.1 |  | 42.5 |  |  | 0.527 | 251
2020-06-09 | 332 | 2001784 |  | Fabrik |  | UN53A-D000 |  |  | 220 | 230 | 2332 | 2332 | 3.5 | 4.2 | 17.2 | 33 |  |  |  | 30.5 |  | 40.7 |  |  | 0.524 | 252
2020-06-10 | 332 | 2001824 |  | Fabrik |  | UN61A-E000 |  |  | 180 | 100 | 2376 | 2400 | 3.5 | 3.3 | 17.3 | 53.9 |  |  |  | 43.4 |  | 65.8 |  |  | 0.404 | 253. Sjåfør bedt om å ha i vann, feil fu
2020-06-10 | 332 | 2001852 |  | Fabrik |  | UN51C-D000 |  |  | 140 | 120 | 2365 | 2421 | 3.5 |  | 18.3 | 32.3 |  |  |  | 26.8 |  | 39.9 |  |  | 0.589 | 254
2020-06-10 | 332 | 2001857 |  | Byggeplads |  | UN53A-D000 |  |  | 240 | 255 | 2338 | 2399 | 3.5 |  | 19.4 | 33.2 |  |  |  | 1215.2 |  | 41 |  |  | 0.532 | 255. Kunde fornøyd.
2020-06-11 | 332 | 2001876 |  | Fabrik |  | UN32A-E000 |  |  | 220 | 170 | 2337 | 2372 | 4.5 | 4.2 | 18.3 | 51.2 |  |  |  | 42.9 |  | 62.4 |  |  | 0.397 | 256
2020-06-11 | 332 | 2001888 |  | Fabrik |  | UN53A-D111 |  |  | 240 | 250 | 2366 | 2445 | 2 |  | 19.1 | 35.8 |  |  |  | 35.2 |  | 45.9 |  |  | 0.537 | 257
2020-06-12 | 332 | 2001939 |  | Fabrik |  | UN61A-E000 |  |  | 220 | 230 | 2366 | 2386 | 3.5 |  | 18.2 | 51.5 |  |  |  | 40.8 |  | 62.8 |  |  | 0.39 | 258
2020-06-12 | 332 | 2001944 |  | Fabrik |  | UN61A-E000 |  |  | 220 | 230 | 2363 | 2310 | 3.5 |  | 19.6 | 49.6 |  |  |  | 39.2 |  | 60.4 |  |  | 0.395 | 259 fra byggeplass
2020-06-15 | 332 | 2002001 |  | Fabrik |  | UN53A-D111 |  |  | 240 | 260 | 2391 | 2392 | 2 | 0.9 | 20.8 | 37.1 |  |  |  | 36.9 |  | 47.6 |  |  | 0.539 | 260. SU= 535
2020-06-15 | 332 | 2002022 |  | Fabrik |  | UN53A-D000 |  |  | 230 | 220 | 2375 | 2392 | 3.5 | 2.4 | 20.3 | 34.1 |  |  |  | 32.8 |  | 42.1 |  |  | 0.518 | 261. SU= 440. Økt L-stoff etter prøve: 0
2020-06-15 | 332 | 2002028 |  | Fabrik |  | UN55A-D20A |  |  | 220 | 220 | 2268 | 2288 | 4 | 4 | 21.8 | 46.8 |  |  |  | 39.9 |  | 57 |  |  | 0.44 | 262. SU=395
2020-06-16 | 332 | 2002049 |  | Fabrik |  | UN57A-D119 |  |  | 230 | 190 | 2315 | 2354 | 2 |  | 19.9 | 53.5 |  |  |  | 45.7 |  | 65.3 |  |  | 0.414 | 263. SU= 295. Sjåfør varslet om å tilset
2020-06-16 | 332 | 2002068 |  | Fabrik |  | UN56A-D110 |  |  | 200 | 210 | 2296 | 2317 | 5 | 5 | 20.5 | 42.2 |  |  |  | 38.7 |  | 54.1 |  |  | 0.426 | 264. SU= 355
2020-06-16 | 332 | 2002084 |  | Fabrik |  | UN53B-D102 |  |  | 650 | 630 | 2321 | 2380 | 3.5 | 3.6 | 22 | 35.1 |  |  |  | 30.5 |  | 45.1 |  |  | 0.524 | 265. S= 270
2020-06-17 | 332 | 2002101 |  | Fabrik |  | UN55A-D20A |  |  | 220 | 220 | 2271 | 2273 | 4 | 4.8 | 26.7 | 45.1 |  |  |  | 38.1 |  | 55 |  |  | 0.436 | 266. SU=430
2020-06-17 | 332 | 2002122 |  | Fabrik |  | UN55A-D000 |  |  | 200 | 180 | 2370 | 2365 | 3.5 | 3 | 23.4 | 45.2 |  |  |  | 37.4 |  | 55.2 |  |  | 0.445 | 267. SU=280
2020-06-18 | 332 | 2002158 |  | Fabrik |  | UN61A-E000 |  |  | 200 | 220 | 2342 | 2333 | 3.5 | 4.4 | 20 | 47.9 |  |  |  | 37.1 |  | 58.4 |  |  | 0.402 | 268
2020-06-18 | 332 | 2002174 |  | Fabrik |  | UN51A-D110 |  |  | 220 | 230 | 2357 | 2359 | 2 |  | 21.8 | 26.6 |  |  |  | 20.4 |  | 32 |  |  | 0.647 | 269
2020-06-19 | 332 | 2002195 |  | Fabrik |  | UN56A-D110 |  |  | 240 | 260 | 2259 | 2269 | 5 | 5.8 | 21.5 | 38.2 |  |  |  | 36.4 |  | 48.9 |  |  | 0.435 | 270
2020-06-19 | 332 | 2002238 |  | Fabrik |  | UN53A-D000 |  |  | 160 | 200 | 2373 | 2433 | 3.5 |  | 23.2 | 32.9 |  |  |  | 31.8 |  | 40.6 |  |  | 0.518 | 271
2020-06-22 | 332 | 2002245 |  | Fabrik |  | UN53A-D111 |  |  | 230 | 250 | 2376 | 2428 | 2 |  | 22.9 | 35.7 |  |  |  | 35.2 |  | 44 |  |  | 0.523 | 272
2020-06-22 | 332 | 2002276 |  | Fabrik |  | UN53A-D000 |  |  | 200 | 220 | 2359 | 2396 | 3.5 |  | 22.2 | 31.1 |  |  |  | 29.6 |  | 38.4 |  |  | 0.513 | 273
2020-06-23 | 332 | 2002302 |  | Fabrik |  | UN56A-D111 |  |  | 220 | 230 | 2262 | 2274 | 5 | 6.4 | 22.6 | 46.2 |  |  |  | 42.1 |  | 56.3 |  |  | 0.428 | 274. su = 400
2020-06-24 | 332 | 2002354 |  | Fabrik |  | UN55A-D120 |  |  | 200 | 165 | 2384 | 2422 | 2 |  | 22.8 | 50 |  |  |  | 44.6 |  | 61 |  |  | 0.445 | 275.
2020-06-24 | 332 | 2002370 |  | Fabrik |  | UN53A-D000 |  |  | 200 | 220 | 2376 | 2397 | 3.5 |  | 21.8 | 31.3 |  |  |  | 29.4 |  | 37.7 |  |  | 0.512 | 276.
2020-06-25 | 332 | 2002417 |  | Fabrik |  | UN61A-E000 |  |  | 200 | 240 | 2331 | 2303 | 3.5 | 5.2 | 22.2 | 47.9 |  |  |  | 36.7 |  | 58.4 |  |  | 0.388 | 277.SU=480
2020-06-25 | 332 | 2002445 |  | Fabrik |  | UN56A-D110 |  |  | 240 | 240 | 2300 | 2278 | 5 | 5 | 22.4 | 42.4 |  |  |  | 38 |  | 54.4 |  |  | 0.428 | 278, SU= 490
2020-06-25 | 332 | 2002445 |  | Fabrik |  | UN56A-D110 |  |  | 240 |  | 2300 |  | 5 | [11 empty] | 0.428
2020-06-25 | 332 | 2002445 |  | Fabrik |  | UN56A-D110 |  |  | 240 |  | 2300 |  | 5 | [11 empty] | 0.428
2020-06-26 | 332 | 2002498 |  | Fabrik |  | UN56A-D110 |  |  | 160 | 190 | 2275 | 2272 | 5 | 6.4 | 23 | 50.5 |  |  |  | 43.4 |  | 61.6 |  |  | 0.431
2020-06-26 | 332 | 2002513 |  | Fabrik |  | UN56A-D111 |  |  | 240 | 240 | 2281 | 2319 | 5 | 4.7 | 21.3 | 46.7 |  |  |  | 41.6 |  | 57 |  |  | 0.455 | 280, SU= 420
2020-06-29 | 332 | 2002541 |  | Fabrik |  | UN32A-E000 |  |  | 220 | 220 | 2335 | 2369 | 4.5 | 4.5 | 21.2 | 48.9 |  | 26 |  | 38.5 |  | 59.6 |  |  | 0.388 | 281
2020-06-30 | 332 | 2002598 |  | Fabrik |  | UN53A-D111 |  |  | 220 | 260 | 2408 | 2417 | 2 | 0.8 | 22.1 | 36.1 |  |  |  | 37 |  | 46.2 |  |  | 0.522 | 282 su=600
2020-06-30 | 332 | 2002605 |  | Fabrik |  | UN53C-D000 |  |  | 140 | 190 | 2352 | 2333 | 3.5 | 3.3 | 21.7 | 34.2 |  |  |  | 32.6 |  | 42.2 |  |  | 0.52 | 283 Su=290
2020-06-30 | 332 | 2002616 |  | Fabrik |  | UN56A-D000 |  |  | 200 | 240 | 2313 | 2320 | 5 | 5.6 | 20.7 | 43.1 |  |  |  | 39.1 |  | 55.3 |  |  | 0.428 | 284 Su=375
2020-06-30 | 332 | 2002637 |  | Fabrik |  | UN53A-D000 |  |  | 240 | 250 | 2343 | 2352 | 3.5 | 3.6 | 20.6 | 31.4 |  |  |  | 30.2 |  | 38.8 |  |  | 0.517 | 285. SU= 530
2020-07-01 | 332 | 2002675 |  | Fabrik |  | UN56A-D110 |  |  | 240 | 280 | 2301 | 2279 | 5 | 4 | 20.6 | [9 empty] | 0.437 | 286, Su: 620, ikke støpt terninger
2020-07-01 | 332 | 2002695 |  | Fabrik |  | UN51A-D120 |  |  | 200 | 220 | 2360 | 2452 | 2 | 2 | 18.4 | 26.5 |  |  |  | 23.4 |  | 31.9 |  |  | 0.688 | 287,su=360
2020-07-02 | 332 | 2002748 |  | Fabrik |  | UN55B-D111 |  |  | 230 | 230 | 2365 | 2376 | 2 | 1.8 | 19.7 | 49.2 |  |  |  | 44.9 |  | 60 |  |  | 0.432 | 288, Su=435
2020-07-02 | 332 | 2002773 |  | Fabrik |  | UN53A-D20J |  |  | 220 | 240 | 2304 | 2383 | 2.5 |  | 20.1 | 36.5 |  |  |  | 31.6 |  | 46.8 |  |  | 0.514 | 289 su=380
2020-07-03 | 332 | 2002798 |  | Fabrik |  | UN55A-D20A |  |  | 220 | 230 | 2234 | 2234 | 4 | 6.7 | 20.9 | 42.5 |  |  |  | 38.9 |  | 54.5 |  |  | 0.43 | 291 M/fiber, Su= 430
2020-07-03 | 332 | 2002798 |  | Fabrik |  | UN55A-D20A |  |  | 220 | 235 | 2291 | 2279 | 4 | 4.3 | 21.2 | 48.9 |  |  |  | 40.7 |  | 59.6 |  |  | 0.43 | 290 U fiber, su= 435
2020-07-06 | 332 | 2002839 |  | Fabrik |  | UN32A-E000 |  |  | 220 | 210 | 2366 | 2382 | 4.5 | 3.5 | 17.5 | 51.3 |  |  |  | 41.9 |  | 62.6 |  |  | 0.38 | 292, SU= 295
2020-07-06 | 332 | 2002839 |  | Fabrik |  | UN32A-E000 |  |  | 220 | 210 | 2366 | 2382 | 4.5 | 3.5 | 17.5 | [9 empty] | 0.38 | 292, SU= 295
2020-07-06 | 332 | 2002846 |  | Fabrik |  | UN32A-E000 |  |  | 220 | 240 | 2364 | 2371 | 4.5 | 3.3 | 17.3 | 51.8 |  |  |  | 42.6 |  | 63.2 |  |  | 0.391 | 293, Su= 440
2020-07-06 | 332 | 2002853 |  | Fabrik |  | UN56A-D110 |  |  | 220 | 250 | 2273 | 2269 | 5 | 5.8 | 19.5 | 45.9 |  |  |  | 39.9 |  | 55.9 |  |  | 0.422 | 294, Su= 420
2020-07-07 | 332 | 2002902 |  | Fabrik |  | UN61A-D000 |  |  | 220 | 240 | 2395 | 2427 | 2 | 1.8 | 20 | 53.6 |  |  |  | 48 |  | 65.4 |  |  | 0.399 | 295, su= 410
2020-07-08 | 332 | 2002970 |  | Fabrik |  | UN55B-D111 |  |  | 240 | 260 | 2351 | 2433 | 2 |  | 19.1 | 48.6 |  |  |  | 43.7 |  | 59.3 |  |  | 0.442 | 296, SU= 470
2020-07-08 | 332 | 2002974 |  | Fabrik |  | UN53A-D111 |  |  | 230 | 250 | 2372 | 2453 | 2 |  | 17.9 | 35 |  |  |  | 33.2 |  | 43.2 |  |  | 0.53 | 297, SU= 570
2020-07-09 | 332 | 2003012 |  | Fabrik |  | UN56A-D000 |  |  | 200 | 230 | 2348 | 2342 | 5 | 3.6 | 18.5 | 47.7 |  |  |  | 40.4 |  | 58.1 |  |  | 0.453 | 298, su= 360
2020-07-09 | 332 | 2003040 |  | Fabrik |  | UN53A-D000 |  |  | 240 | 250 | 2346 | 2333 | 3.5 | 3.5 | 20 | 31.3 |  |  |  | 29.1 |  | 38.6 |  |  | 0.515 | 299, SU=540
2020-07-10 | 332 | 2003059 |  | Fabrik |  | UN56A-D111 |  |  | 220 | 240 | 2292 | 2285 | 5 | 5 | 19.7 | 40.4 |  |  |  | 37.5 |  | 51.7 |  |  | 0.434 | 300, SU= 530
2020-07-10 | 332 | 2003070 |  | Fabrik |  | UN51A-D111 |  |  | 240 | 250 | 2363 | 2459 | 2 |  | 18.6 | 30.2 |  |  |  | 23.5 |  | 37.3 |  |  | 0.647 | 301, SU= 520
2020-07-10 | 332 | 2003076 |  | Fabrik |  | UN62A-D000 |  |  | 200 | 240 | 2336 | 2311 | 5 | 4 | 20.9 | 50.5 |  |  |  | 44.6 |  | 61.6 |  |  | 0.4 | 302, su= 380
2020-07-13 | 332 | 2003103 |  | Fabrik |  | UN56A-D111 |  |  | 220 | 260 | 2304 | 2268 | 5 | 4.2 | 19.6 | 42.1 |  |  |  | 37.8 |  | 53.9 |  |  | 0.446 | 303, su=570
2020-07-14 | 332 | 2003124 |  | Fabrik |  | UN53A-D111 |  |  | 240 | 260 | 2370 | 2432 | 2 |  | 19.6 | 36.1 |  |  |  | 34.9 |  | 44.5 |  |  | 0.529 | 304, su=580
2020-07-14 | 332 | 2003144 |  | Fabrik |  | UN55B-D111 |  |  | 220 | 240 | 2354 | 2441 | 2 |  | 21 | 47.5 |  |  |  | 42.5 |  | 58 |  |  | 0.448 | 305, su=560
2020-07-15 | 332 | 2003175 |  | Fabrik |  | UN53B-D102 |  |  | 650 | 280 | 2312 | 2320 | 3.5 | 4 | 19.7 | 36.1 |  |  |  | 31.2 |  | 44.6 |  |  | 0.524 | 306, su=600
2020-07-15 | 332 | 2003177 |  | Fabrik |  | UN56A-D000 |  |  | 200 | 240 | 2303 | 2320 | 5 | 5.6 | 19.7 | 39.4 |  |  |  | 34.2 |  | 50.6 |  |  | 0.443 | 307, su=430
2020-07-15 | 332 | 2003181 |  | Fabrik |  | UN53A-D000 |  |  | 220 | 260 | 2347 | 2324 | 3.5 | 3.4 | 20.5 | 30.7 |  |  |  | 28 |  | 37 |  |  | 0.531 | 308,su=600
2020-07-16 | 332 | 2003193 |  | Fabrik |  | UN32A-E110 |  |  | 180 | 200 | 2373 | 2389 | 4.5 | 2.6 | 19.6 | 52.2 |  |  |  | 42.7 |  | 63.7 |  |  | 0.399 | 309, Su= 310, tilsatt 0,75 L stoff(amex
2020-07-16 | 332 | 2003213 |  | Fabrik |  | UN62A-D000 |  |  | 200 | 220 | 2336 | 2349 | 5 | 4 | 22.9 | 50.1 |  |  |  | 45.2 |  | 61.1 |  |  | 0.404 | 310, su= 350
2020-07-17 | 332 | 2003229 |  | Fabrik |  | UN59A-D110 |  |  | 230 | 270 | 2369 | 2364 | 2 | 1.7 | 21.7 | 45.8 |  |  |  | 41.3 |  | 55.8 |  |  | 0.436 | 311,su=600
2020-07-17 | 332 | 2003236 |  | Fabrik |  | UN53A-D111 |  |  | 230 | 270 | 2366 | 2464 | 2 |  | 22.3 | 36.3 |  |  |  | 35 |  | 44.8 |  |  | 0.54 | 312, su= 590
2020-07-17 | 332 | 2003250 |  | Fabrik |  | UN53A-D000 |  |  | 220 | 250 | 2330 | 2349 | 3.5 | 4.1 | 21.2 | 35.2 |  |  |  | 33.1 |  | 43.5 |  |  | 0.533 | 313, su=520
2020-07-20 | 332 | 2003263 |  | Fabrik |  | UN56A-D110 |  |  | 220 | 260 | 2295 | 2309 | 5 | 5 | 21.2 | 41.4 |  |  |  | 38.1 |  | 53 |  |  | 0.418 | 314, su= 520
2020-07-21 | 332 | 2003280 |  | Fabrik |  | UN53A-D111 |  |  | 240 | 250 | 2379 | 2447 | 2 |  | 20.2 | 36.3 |  |  |  | 34.4 |  | 44.9 |  |  | 0.509 | 315, SU= 580
2020-07-21 | 332 | 2003287 |  | Fabrik |  | UN53A-D000 |  |  | 220 | 250 | 2351 | 2378 | 3.5 | 3.5 | 20.2 | 35 |  |  |  | 34.2 |  | 43.2 |  |  | 0.517 | 316,su=530
2020-07-21 | 332 | 2003294 |  | Fabrik |  | UN62A-D000 |  |  | 200 | 240 | 2337 | 2371 | 5 | 4 | 20.9 | 48.8 |  |  |  | 43.1 |  | 59.6 |  |  | 0.398 | 317,su=410
2020-07-22 | 332 | 2003303 |  | Fabrik |  | UN56A-D000 |  |  | 200 | 240 | 2335 | 2366 | 5 | 4.4 | 18.8 | 44.9 |  |  |  | 37.1 |  | 54.8 |  |  | 0.438 | 318, su=410
2020-07-23 | 332 | 2003333 |  | Fabrik |  | US55B-D20A |  |  | 180 | 160 | 2273 | 2259 | 4 | 3.8 | 19.5 | 46.1 |  |  |  | 37 |  | 56.2 |  |  | 0.427 | 319,SU=270
2020-07-24 | 332 | 2003350 |  | Fabrik |  | UN60A-D000 |  |  | 200 | 230 | 2331 | 2360 | 5 | 4.1 | 19.1 | 42.4 |  |  |  | 39.5 |  | 54.4 |  |  | 0.435 | 320, Su=380
2020-07-27 | 332 | 2003369 |  | Fabrik |  | UN51C-D000 |  |  | 140 | 90 | 2393 | 2369 | 3.5 | 2.2 | 18.6 | 32.6 |  |  |  | 26 |  | 40.2 |  |  | 0.596 | 321, su=190
2020-07-28 | 332 | 2003384 |  | Fabrik |  | UN56A-D111 |  |  | 240 | 260 | 2313 | 2306 | 5 | 4.1 | 19.9 | 42.9 |  |  |  | 37.9 |  | 54.9 |  |  | 0.426 | 322,su=570
2020-07-28 | 332 | 2003385 |  | Fabrik |  | UN53A-D110 |  |  | 200 | 270 | 2380 | 2431 | 2.5 |  | 19.6 | 35.9 |  |  |  | 33.2 |  | 44.3 |  |  | 0.511 | 323,su=560
2020-07-29 | 332 | 2003400 |  | Fabrik |  | UN53A-D000 |  |  | 200 | 250 | 2372 | 2383 | 3.5 | 2.8 | 19.7 | 35.7 |  |  |  | 34.2 |  | 44.1 |  |  | 0.521 | 324, SU =550
2020-07-29 | 332 | 2003401 |  | Fabrik |  | US55B-D20A |  |  | 180 | 100 | 2286 | 2270 | 4 | 3.2 | 21.8 | 42 |  |  |  | 37.1 |  | 53.8 |  |  | 0.424 | 325,su=210, synk og luft ok på byggeplas
2020-07-30 | 332 | 2003430 |  | Fabrik |  | UN62A-D000 |  |  | 200 | 230 | 2332 | 2343 | 5 | 4.3 | 20.3 | 48.2 |  |  |  | 42.5 |  | 58.8 |  |  | 0.394 | 326,su=400
2020-07-31 | 332 | 2003441 |  | Fabrik |  | UN53A-D000 |  |  | 220 | 260 | 2348 | 2436 | 3.5 |  | 19.5 | 36 |  |  |  | 36.1 |  | 46.2 |  |  | 0.521 | 327,su=580
2020-08-03 | 332 | 2003470 |  | Fabrik |  | UN55A-D110 |  |  | 200 | 220 | 2344 | 2395 | 3.5 |  | 20.4 | 45.9 |  |  |  | 40.7 |  | 56 |  |  | 0.436 | 328, su= 460
2020-08-03 | 332 | 2003476 |  | Fabrik |  | UN51C-D000 |  |  | 140 | 30 | 2369 | 2423 | 3.5 | 2.6 | 20.3 | 33.2 |  |  |  | 28.2 |  | 41 |  |  | 0.63 | 329, SU= 200
2020-08-03 | 332 | 2003495 |  | Fabrik |  | UN62A-D000 |  |  | 200 | 200 | 2325 | 2338 | 5 | 4.5 | 21.2 | 51.3 |  |  |  | 47.4 |  | 62.5 |  |  | 0.398 | 330, su=310
2020-08-04 | 332 | 2003508 |  | Fabrik |  | UN56A-D111 |  |  | 220 | 250 | 2285 | 2300 | 5 | 5.3 | 21.3 | 46.6 |  |  |  | 41.3 |  | 56.8 |  |  | 0.434 | 331, su=450
2020-08-05 | 332 | 2003543 |  | Fabrik |  | UN53A-D110 |  |  | 220 | 250 | 2379 | 2424 | 2.5 |  | 20.4 | 35.3 |  |  |  | 33.5 |  | 43.6 |  |  | 0.526 | 332, su=600. uttatt en prøve til på bygg
2020-08-05 | 332 | 2003551 |  | Fabrik |  | UN56A-D110 |  |  | 160 | 200 | 2323 | 2338 | 5 | 4.4 | 22 | 49 |  |  |  | 44.6 |  | 59.7 |  |  | 0.432 | 333, su=310
2020-08-05 | 332 | 2003562 |  | Fabrik |  | UN53A-D000 |  |  | 240 | 270 | 2363 | 2351 | 3.5 | 2.7 | 21 | 35 |  |  |  | 34.2 |  | 43.2 |  |  | 0.521 | 334,su=560
2020-08-06 | 332 | 2003587 |  | Fabrik |  | UN32A-E000 |  |  | 200 | 200 | 2367 | 2361 | 4.5 | 3.2 | 19.2 | 53.6 |  |  |  | 42.9 |  | 65.4 |  |  | 0.388 | 335,su=280
2020-08-06 | 332 | 2003601 |  | Fabrik |  | UN53A-D200 |  |  | 230 | 270 | 2239 |  | 5 |  | 22.3 | 35.2 |  |  |  | 31.4 |  | 45.2 |  |  | 0.55 | 336, su=580
2020-08-07 | 332 | 2003632 |  | Fabrik |  | UN62A-D118 |  |  | 210 | 230 | 2306 | 2317 | 5 | 3.4 | 23.1 | 52.4 |  |  |  | 46.1 |  | 63.9 |  |  | 0.388 | 337,SU=390
2020-08-07 | 332 | 2003634 |  | Fabrik |  | UN32A-E000 |  |  | 200 |  | 2324 | 2330 | 4.5 | 5 | 20.4 | [9 empty] | 0.387 | ingen synk tatt,derfor ingen terninger u
2020-08-07 | 332 | 2003638 |  | Fabrik |  | UN32A-E000 |  |  | 200 | 200 | 2321 | 2365 | 4.5 | 5 | 20.1 | 50.2 |  |  |  | 39.4 |  | 61.2 |  |  | 0.391 | 338, su=270
2020-08-07 | 332 | 2003641 |  | Fabrik |  | US55B-D20A |  |  | 180 | 70 | 2279 | 2278 | 4 | 2.9 | 23.4 | 40.2 |  |  |  | 38.4 |  | 51.5 |  |  | 0.442 | 339,su=180
2020-08-10 | 332 | 2003678 |  | Fabrik |  | UN56A-D111 |  |  | 210 | 240 | 2293 | 2302 | 5 | 5 | 20.1 |  |  |  |  | 38.3 |  |  |  |  | 0.44 | 340
2020-08-10 | 332 | 2003695 |  | Fabrik |  | UN57A-D000 |  |  | 200 | 230 | 2364 | 2380 | 3.5 | 3.3 | 22.4 |  |  |  |  | 47.7 |  |  |  |  | 0.396 | 341
2020-08-11 | 332 | 2003721 |  | Fabrik |  | UN56A-D111 |  |  | 220 | 230 | 2288 | 2281 | 5 | 5.2 | 21.7 |  |  |  |  | 37.2 |  |  |  |  | 0.432 | 342
2020-08-12 | 332 | 2003783 |  | Fabrik |  | UN53B-D102 |  |  | 650 | 275 | 2313 | 2332 | 3.5 | 4 | 21.9 | 36.7 |  |  |  | 33.3 |  | 47.1 |  |  | 0.52 | 343.SU=660
2020-08-12 | 332 | 2003787 |  | Fabrik |  | UN56A-D110 |  |  | 200 | 240 | 2302 | 2249 | 5 | 5.4 | 22.4 | 42.9 |  |  |  | 39.8 |  | 55 |  |  | 0.421 | 344.SU=520
2020-08-13 | 332 | 2003831 |  | Fabrik |  | UN53A-D000 |  |  | 220 | 225 | 2349 | 2391 | 3.5 |  | 21.2 | 34.3 |  |  |  | 31.5 |  | 42.4 |  |  | 0.52 | 345.
2020-08-14 | 332 | 2003855 |  | Fabrik |  | UN55A-D000 |  |  | 220 | 170 | 2359 | 2347 | 3.5 | 3.2 | 21.3 | 49 |  |  |  | 42.2 |  | 59.7 |  |  | 0.445 | 346
2020-08-17 | 332 | 2003888 |  | Fabrik |  | UN53A-D111 |  |  | 240 | 250 | 2373 | 2429 | 2 |  | 20.1 | 37.8 |  |  |  | 37 |  | 48.5 |  |  | 0.522 | 347.SU=610
2020-08-17 | 332 | 2003895 |  | Fabrik |  | UN54A-D000 |  |  | 200 | 200 | 2353 | 2347 | 3.5 | 3.7 | 20.8 | 41.5 |  |  |  | 36.8 |  | 53.2 |  |  | 0.476 | 348.SU=330
2020-08-17 | 332 | 2003904 |  | Fabrik |  | UN55A-D000 |  |  | 200 | 190 | 2356 | 2333 | 3.5 | 3.5 | 22 | 46.1 |  |  |  | 38.2 |  | 56.3 |  |  | 0.448 | 349.SU=295
2020-08-18 | 332 | 2003929 |  | Fabrik |  | UN53A-D000 |  |  | 200 | 210 | 2391 | 2422 | 3.5 | 2 | 20.7 | 35.2 |  |  |  | 20.7 |  | 43.4 |  |  | 0.524 | 350
2020-08-18 | 332 | 2003960 |  | Fabrik |  | UN54A-D000 |  |  | 220 | 210 | 2343 | 2354 | 3.5 | 3.9 | 22 | 41.7 |  |  |  | 41.6 |  | 53.4 |  |  | 0.475 | 351
2020-08-20 | 332 | 2004042 |  | Fabrik |  | UN53A-D000 |  |  | 220 | 240 | 2351 | 2349 | 3.5 | 3 | 22.5 | 35.9 |  |  |  | 34.3 |  | 46 |  |  | 0.519 | 352.SU=540
2020-08-20 | 332 | 2004052 |  | Fabrik |  | UN56A-D111 |  |  | 180 | 200 | 2317 | 2324 | 5 | 4.5 | 23.9 | 53.8 |  |  |  | 48.2 |  | 65.6 |  |  | 0.435 | 353.SU=345
2020-08-20 | 332 | 2004083 |  | Fabrik |  | UN61A-D000 |  |  | 220 | 220 | 2381 | 2428 | 2 |  | 23 | 56.9 |  |  |  | 51.2 |  | 69.4 |  |  | 0.416 | 354.SU=420
2020-08-21 | 332 | 2004111 |  | Fabrik |  | UN56A-D110 |  |  | 240 | 250 | 2316 | 2337 | 5 | 3.4 | 22.8 | 48.3 |  |  |  | 42.2 |  | 58.9 |  |  | 0.435 | 355
2020-08-21 | 332 | 2004137 |  | Fabrik |  | UN53A-D000 |  |  | 200 | 220 | 2365 | 2357 | 3.5 | 3.2 | 22.9 | 35.3 |  |  |  | 33.5 |  | 43.6 |  |  | 0.516 | 356
2020-08-24 | 332 | 2004178 |  | Fabrik |  | UN57A-D000 |  |  | 200 | 240 | 2376 | 2370 | 3.5 | 2.8 | 21.3 | 54.4 |  |  |  | 50.2 |  | 66.3 |  |  | 0.397 | 357. SU= 455
2020-08-24 | 332 | 2004193 |  | Fabrik |  | UN53C-D000 |  |  | 140 | 120 | 2349 | 2422 | 3.5 |  | 19.5 | 32.1 |  |  |  | 33.5 |  | 39.7 |  |  | 0.521 | 358. SU= 225
2020-08-24 | 332 | 2004212 |  | Fabrik |  | UN34A-E000 |  |  | 200 | 230 | 2371 | 2364 | 4.5 | 2.8 | 17.2 | 34.7 |  | 17.5 |  | 27.3 |  | 42.9 | 57.8 | 62.3 | 0.419 | 359. SU=380. Forprøve UN34A-E000
2020-08-26 | 332 | 2004222 |  | Fabrik |  | UN53A-D204 |  |  | 40 | 220 | 2393 | 2349 | 10 | 3.4 | 16.1 | 38.8 |  |  |  | 28.5 |  | 49.7 |  |  | 0.419 | 360.SU=380
2020-08-26 | 332 | 2004253 |  | Fabrik |  | UN57A-D000 |  |  | 200 | 240 | 2389 | 2410 | 3.5 | 2.6 | 19.2 | 56.3 |  |  |  | 50.7 |  | 68.6 |  |  | 0.403 | 361
2020-08-26 | 332 | 2004254 |  | Fabrik |  | UN61A-D000 |  |  | 220 | 230 | 2394 | 2439 | 2 |  | 19.9 | 57.6 |  |  |  | 49.7 |  | 70.3 |  |  | 0.411 | 362
2020-08-27 | 332 | 2004272 |  | Fabrik |  | UN34A-E110 |  |  | 200 | 220 | 2317 | 2320 | 4.5 | 4.8 | 16.5 | 30.5 |  |  |  | 23.7 |  | 37.7 |  |  | 0.444 | 363
2020-08-27 | 332 | 2004296 |  | Fabrik |  | UN34A-E110 |  |  | 200 |  | 2324 |  | 4.5 | [9 empty] | 51.6 | 57.2 | 0.444 | 364. 56D.90D
2020-08-27 | 332 | 2004296 |  | Fabrik |  | UN34A-E110 |  |  | 200 | 195 | 2331 | 2315 | 4.5 | 4.2 | 18.6 | 34.3 |  |  |  | 2200 |  | 42.4 |  |  | 0.444 | 364
2020-08-28 | 332 | 2004321 |  | Fabrik |  | UN32A-E100 |  |  | 240 | 210 | 2395 | 2397 | 4.5 | 1.8 | 16.3 | 50.8 |  |  |  | 40 |  | 62 |  |  | 0.404 | 365. SU= 345.Varslet sjåfør om å tilsett
2020-08-31 | 332 | 2004373 |  | Fabrik |  | UN56A-D111 |  |  | 230 | 230 | 2307 | 2300 | 5 | 4.5 | 17.8 | 39.6 |  |  |  | 35.4 |  | 50.8 |  |  | 0.437 | 366. SU= 435
2020-08-31 | 332 | 2004387 |  | Fabrik |  | UN53A-D000 |  |  | 200 | 240 | 2391 | 2357 | 3.5 | 2.5 | 16.7 | 35.8 |  |  |  | 33.3 |  | 44.2 |  |  | 0.522 | 367. SU= 465. Økt L-stoff etter prøve:0,
2020-09-01 | 332 | 2004426 |  | Fabrik |  | UN61A-D000 |  |  | 240 | 230 | 2392 | 2438 | 2 |  | 18.5 | 59.1 |  |  |  | 51.5 |  | 72.1 |  |  | 0.405 | 367.SU=430
2020-09-01 | 332 | 2004437 |  | Fabrik |  | UN61A-D000 |  |  | 240 | 240 | 2395 | 2399 | 2 |  | 18.8 | 58.5 |  |  |  | 51.4 |  | 71.3 |  |  | 0.399 | 368.SU=450
2020-09-01 | 332 | 2004475 |  | Fabrik |  | UN57A-D000 |  |  | 220 | 235 | 2347 | 2324 | 3.5 | 4.2 | 20.4 | 52.1 |  |  |  | 245.4 |  | 63.6 |  |  | 0.4 | 369.SU=485
2020-09-04 | 332 | 2004489 |  | Fabrik |  | UN32A-E000 |  |  | 200 | 190 | 2371 | 2365 | 4.5 | 3.4 | 19 | 52.6 |  |  |  | 42.4 |  | 64.2 |  |  | 0.394 | 370.SU=345
2020-09-04 | 332 | 2004491 |  | Fabrik |  | UN32A-E000 |  |  | 200 | 205 | 2360 | 2332 | 4.5 | 3.8 | 18.6 | 51.6 |  |  |  | 42.4 |  | 63 |  |  | 0.396 | 371.SU=390
2020-09-04 | 332 | 2004518 |  | Fabrik |  | UN57A-D119 |  |  | 230 | 200 | 2335 | 2337 | 2 |  | 22 | 54.6 |  |  |  | 49.1 |  | 66.6 |  |  | 0.398
2020-09-04 | 332 | 2004526 |  | Fabrik |  | UN57A-D119 |  |  | 230 | 215 | 2331 |  | 2 |  | 22 | 52.1 |  |  |  | 46 |  | 63.5 |  |  | 0.402 | 373.SU=345
2020-09-07 | 332 | 2004531 |  | Fabrik |  | UN62A-D118 |  |  | 210 | 200 | 2314 | 2307 | 5 | 3.2 | 19.3 | 52.7 |  |  |  | 47.4 |  | 64.3 |  |  | 0.389 | 374. SU= 360. Økt L-stoff etter prøve: 0
2020-09-07 | 332 | 2004544 |  | Fabrik |  | UN56A-D000 |  |  | 200 | 190 | 2304 | 2298 | 5 | 6.2 | 18 | 40.5 |  |  |  | 36.9 |  | 52 |  |  | 0.437 | 375.
2020-09-08 | 332 | 2004588 |  | Fabrik |  | UN51A-D000 |  |  | 220 | 205 | 2397 | 2438 | 2 |  | 18.3 | 30.7 |  |  |  | 24.5 |  | 38 |  |  | 0.661 | 376
2020-09-09 | 332 | 2004610 |  | Fabrik |  | UN54A-D000 |  |  | 240 | 240 | 2356 | 2341 | 3.5 | 3.4 | 19 | 39.4 |  |  |  | 37.3 |  | 50.6 |  |  | 0.489 | 377
2020-09-09 | 332 | 2004615 |  | Fabrik |  | UN34A-E000 |  |  | 200 | 220 | 2319 | 2339 | 4.5 | 4.8 | 16.3 | 37.8 |  |  |  | 27.4 |  | 48.4 |  |  | 0.441 | 378
2020-09-10 | 332 | 2004678 |  | Fabrik |  | UN34A-E110 |  |  | 200 | 210 | 2301 | 2299 | 4.5 | 5.4 | 16.3 | 34.9 |  |  |  | 22.7 |  | 42.5 |  |  | 0.449 | 379
2020-09-10 | 332 | 2004683 |  | Fabrik |  | UL58A-E000 |  |  | 200 | 210 | 2320 | 2318 | 5 | 5.4 | 16 | 36.5 |  |  |  | 25.8 |  | 46.8 |  |  | 0.4 | 380
2020-09-11 | 332 | 2004735 |  | Fabrik |  | UN53A-D111 |  |  | 210 | 245 | 2386 | 2455 | 2 |  | 17.7 | 37.5 |  |  |  | 37 |  | 48.1 |  |  | 0.528 | 381
2020-09-11 | 332 | 2004740 |  | Fabrik |  | UN62A-D118 |  |  | 210 | 190 | 2278 | 2299 | 5 | 4.7 | 20.2 | 53 |  |  |  | 45.7 |  | 64.7 |  |  | 0.389 | 382.SU=310
2020-09-14 | 332 | 2004771 |  | Fabrik |  | UN32A-E000 |  |  | 200 | 200 | 2354 | 2364 | 4.5 | 4 | 16.3 | 47.5 |  |  |  | 38 |  | 58 |  |  | 0.398 | 383.SU=310
2020-09-14 | 332 | 2004774 |  | Fabrik |  | UN32A-E000 |  |  | 200 |  | 2340 |  | 3.4 | 3.4 | [10 empty] | 0.402 | 383B
2020-09-14 | 332 | 2004781 |  | Fabrik |  | UN32A-E110 |  |  | 220 | 230 | 2313 | 2313 | 4.5 | 5.2 | 15.1 | 47.8 |  |  |  | 35 |  | 58.2 |  |  | 0.401 | 384.SU=380
2020-09-15 | 332 | 2004814 |  | Fabrik |  | UN53A-D000 |  |  | 200 | 210 | 2345 | 2361 | 3.5 | 4.4 | 17.6 | 33.8 |  |  |  | 31.4 |  | 41.7 |  |  | 0.52 | 385.SU=375
2020-09-15 | 332 | 2004847 |  | Fabrik |  | UN53A-D000 |  |  | 200 | 230 | 2359 | 2322 | 3.5 | 3.8 | 17.9 | 36 |  |  |  | 33.5 |  | 44.5 |  |  | 0.519 | 386.SU=440
2020-09-16 | 332 | 2004868 |  | Fabrik |  | UN34A-E000 |  |  | 200 | 200 | 2366 | 2388 | 4.5 | 3.2 | 14.1 | 39.3 |  |  |  | 28 |  | 50.3 |  |  | 0.428 | 387.SU=345
2020-09-16 | 332 | 2004889 |  | Fabrik |  | UN53A-D100 |  |  | 200 | 230 | 2349 | 2321 | 3.5 | 3.9 | 16.2 | 36.2 |  |  |  | 32.4 |  | 44.7 |  |  | 0.525 | 388.SU=420
2020-09-16 | 332 | 2004891 |  | Fabrik |  | UN53A-D120 |  |  | 200 | 250 | 2348 | 2340 | 3.5 | 3.4 | 16.3 | 35.8 |  |  |  | 34.1 |  | 45.9 |  |  | 0.525 | 389.SU=520
2020-09-16 | 332 | 2004900 |  | Fabrik |  | UN32A-E110 |  |  | 200 | 180 | 2339 | 2360 | 4.5 | 4.1 | 17.7 | 54.8 |  |  |  | 43 |  | 66.8 |  |  | 0.404 | 390.SU=305
2020-09-17 | 332 | 2004934 |  | Fabrik |  | UN57A-D000 |  |  | 200 | 240 | 2348 | 2310 | 3.5 | 4.6 | 18 | 49 |  |  |  | 41.7 |  | 59.7 |  |  | 0.39 | 391.SU=530
2020-09-17 | 332 | 2004970 |  | Fabrik |  | UN62A-D118 |  |  | 210 | 180 | 2301 | 2309 | 5 | 4 | 18.7 | 57.3 |  |  |  | 49.6 |  | 69.9 |  |  | 0.38 | 392.SU=280
2020-09-18 | 332 | 2004981 |  | Fabrik |  | UN55A-D010 |  |  | 200 | 200 | 2362 | 2342 | 3.5 | 3.2 | 17.3 | 47.6 |  |  |  | 40.8 |  | 58 |  |  | 0.454 | 393.SU=340
2020-09-18 | 332 | 2004991 |  | Fabrik |  | UL58A-E000 |  |  | 200 | 210 | 2333 | 2326 | 5 | 4.8 | 16.3 | 40.5 |  | 22.7 |  | 29.9 |  | 51.9 |  |  | 0.401 | 394.SU=370
2020-09-21 | 332 | 2004994 |  | Fabrik |  | UL58A-E000 |  |  | 200 | 150 | 2414 | 2443 | 5 | 1.5 | 16.3 | 49.5 |  |  |  | 34.9 |  | 60.4 |  |  | 0.4 | 395.SU=260 Luft målt på byggeplass 5,6%
2020-09-25 | 332 | 2005002 |  | Fabrik |  | UN62A-D110 |  |  | 200 | 200 | 2306 | 2305 | 5 | 4.8 | 17.8 | 54.8 |  |  |  | 48.3 |  | 66.8 |  |  | 0.391 | 396.SU=345
2020-09-25 | 332 | 2005032 |  | Fabrik |  | UN53A-D000 |  |  | 220 | 230 | 2358 | 2346 | 3.5 | 3.8 | 16.3 | 36.6 |  |  |  | 37 |  | 47 |  |  | 0.508 | 397.SU=430
2020-09-28 | 332 | 2005049 |  | Fabrik |  | UN55B-D111 |  |  | 220 | 230 | 2370 | 2415 | 2 |  | 16.9 |  |  |  |  | 47.4 |  |  |  |  | 0.433 | 398
2020-09-28 | 332 | 2005057 |  | Fabrik |  | UN32A-E110 |  |  | 220 | 200 | 2353 | 2358 | 4.5 | 3.8 | 15.8 | 51.7 |  |  |  | 41 |  | 63.1 |  |  | 0.401 | 399
2020-09-29 | 332 | 2005104 |  | Fabrik |  | UN53A-D000 |  |  | 200 | 235 | 2364 | 2336 | 3.5 | 3.5 | 18.3 | 35.5 |  |  |  | 34.8 |  | 45.5 |  |  | 0.525 | 400.SU=470
2020-09-29 | 332 | 2005116 |  | Fabrik |  | UL58A-E000 |  |  | 200 | 220 | 2338 | 2324 | 5 | 4.7 | 15.9 | 42 |  |  |  | 30.7 |  | 53.8 |  |  | 0.401 | 401.SU=370
2020-09-29 | 332 | 2005133 |  | Fabrik |  | UN53A-D200 |  |  | 200 | 200 | 2245 | 2334 | 5 |  | 19.1 | 36.9 |  |  |  | 32.4 |  | 47.3 |  |  | 0.545 | 402.SU=320
2020-09-30 | 332 | 2005173 |  | Fabrik |  | UN55B-D111 |  |  | 240 | 230 | 2360 | 2424 | 2 |  | 18.9 | 52.9 |  |  |  | 47 |  | 64.5 |  |  | 0.439 | 403
2020-10-01 | 332 | 2005223 |  | Fabrik |  | UN55B-D111 |  |  | 240 | 240 | 2364 | 2408 | 2 |  | 18.9 | 50.5 |  |  |  | 46.3 |  | 61.5 |  |  | 0.433 | 404.SU=470
2020-10-01 | 332 | 2005231 |  | Fabrik |  | UN55A-D000 |  |  | 220 | 220 | 2359 | 2381 | 3.5 |  | 17.7 | 50.1 |  |  |  | 43.1 |  | 61.1 |  |  | 0.454 | 405.SU=340
2020-10-01 | 332 | 2005266 |  | Fabrik |  | UN53A-D111 |  |  | 230 | 250 | 2383 | 2430 | 2 |  | 18.7 | 35.8 |  |  |  | 35.3 |  | 45.9 |  |  | 0.524 | 406.SU=560
2020-10-02 | 332 | 2005283 |  | Fabrik |  | UN56A-D111 |  |  | 220 | 225 | 2350 | 2370 | 5 | 2.6 | 18.9 | 52.1 |  |  |  | 44.8 |  | 63.6 |  |  | 0.443 | 407. SU=290
2020-10-02 | 332 | 2005299 |  | Fabrik |  | UN55B-D111 |  |  | 200 | 210 | 2384 | 2411 | 2 |  | 18.5 | 52.9 |  |  |  | 50.4 |  | 64.5 |  |  | 0.419 | 408. SU= 340
2020-10-05 | 332 | 2005331 |  | Fabrik |  | UN55B-D111 |  |  | 230 | 240 | 2368 | 2413 | 2 |  | 18.1 | 53.1 |  |  |  | 46.1 |  | 64.7 |  |  | 0.431 | 409. SU= 450
2020-10-05 | 332 | 2005353 |  | Fabrik |  | UL58A-E000 |  |  | 200 | 200 | 2329 | 2314 | 5 | 4.8 | 16 | 40.5 |  |  |  | 29 |  | 51.9 |  |  | 0.406 | 410. SU=360
2020-10-06 | 332 | 2005373 |  | Fabrik |  | UN62A-D118 |  |  | 210 | 150 | 2305 | 2307 | 5 | 3.8 | 18.5 | 52.4 |  |  |  | 46.3 |  | 63.9 |  |  | 0.383 | 411. SU= 300
2020-10-06 | 332 | 2005376 |  | Fabrik |  | UN62A-D118 |  |  | 210 | 195 | 2306 | 2303 | 5 | 3.4 | 19.2 | 52.7 |  |  |  | 46.8 |  | 64.3 |  |  | 0.395 | 412. SU= 375
2020-10-06 | 332 | 2005381 |  | Fabrik |  | UN34A-E000 |  |  | 200 | 210 | 2352 | 2367 | 4.5 | 3.7 | 14.1 | 37.9 |  |  |  | 27.3 |  | 48.6 |  |  | 0.433 | 413. SU= 340
2020-10-06 | 332 | 2005408 |  | Fabrik |  | UN31A-E000 |  |  | 240 | 190 | 2353 | 2395 | 4.5 | 4 | 16.5 | 48 |  |  |  | 38.6 |  | 58.5 |  |  | 0.406 | 414. SU= 320. Sjåfør varslet om å tilset
2020-10-07 | 332 | 2005435 |  | Fabrik |  | UN34A-E000 |  |  | 200 | 170 | 2373 | 2379 | 4.5 | 3 | 15 | 38.2 |  |  |  | 27.6 |  | 49 |  |  | 0.423 | 415
2020-10-07 | 332 | 2005440 |  | Fabrik |  | UN55A-D000 |  |  | 220 | 230 | 2368 | 2338 | 3.5 | 3.1 | 17.8 | 45.6 |  |  |  | 39.3 |  | 55.6 |  |  | 0.454 | 416
2020-10-07 | 332 | 2005466 |  | Fabrik |  | UN53A-D20J |  |  | 230 | 240 | 2324 | 2365 | 2.5 |  | 18.4 | 38.5 |  |  |  | 35.8 |  | 49.3 |  |  | 0.516 | 417. Prøvd å satt inn 15% 0-4 pga pølseb
2020-10-08 | 332 | 2005496 |  | Fabrik |  | UN62A-D118 |  |  | 210 | 205 | 2289 | 2287 | 5 | 4.4 | 18.4 | 54.6 |  |  |  | 46.9 |  | 66.6 |  |  | 0.384 | 418. SU=380
2020-10-08 | 332 | 2005500 |  | Fabrik |  | UN34A-E000 |  |  | 200 |  | 2340 |  | 4.5 |  |  | 37 |  |  |  | 26.5 |  | 47.5 |  |  | 0.417 | 419. SU=320. Forprøve Søbstad-Stavsjøen
2020-10-08 | 332 | 2005521 |  | Fabrik |  | UN34A-E000 |  |  | 200 | 230 | 2333 | 2333 | 4.5 | 4.6 | 15.2 | 36.2 |  |  |  | 23.4 |  | 44.7 |  |  | 0.427 | 420.SU=445.Mixet i 5 min på bil før prøv
2020-10-09 | 332 | 2005562 |  | Fabrik |  | UL58A-E000 |  |  | 200 | 230 | 2336 | 2322 | 5 | 4.7 | 16.5 | 42.2 |  |  |  | 31.7 |  | 54.1 |  |  | 0.399 | 421.SU=440
2020-10-09 | 332 | 2005564 |  | Fabrik |  | UN32A-E000 |  |  | 220 | 230 | 2383 | 2349 | 4.5 | 3 | 17.9 | 52.2 |  |  |  | 44.8 |  | 63.7 |  |  | 0.39 | 422.SU=380
2020-10-09 | 332 | 2005565 |  | Fabrik |  | US55B-D20A |  |  | 200 | 135 | 2267 | 2253 | 4 | 3 | 18.3 | 47.4 |  |  |  | 39.7 |  | 57.8 |  |  | 0.427 | 423.SU=260
2020-10-12 | 332 | 2005613 |  | Fabrik |  | UN56A-D111 |  |  | 200 | 250 | 2297 | 2267 | 5 | 5.4 | 17.6 | 42.3 |  |  |  | 38.4 |  | 54.2 |  |  | 0.43 | 424.SU=460
2020-10-12 | 332 | 2005625 |  | Fabrik |  | US55B-D20A |  |  | 180 | 80 | 2260 | 2276 | 4 | 3.8 | 19.4 | 53.6 |  |  |  | 45.4 |  | 65.3 |  |  | 0.424 | 425.SU=220
2020-10-12 | 332 | 2005639 |  | Fabrik |  | UN57A-D110 |  |  | 200 | 180 | 2383 | 2417 | 2 |  | 17.3 | 59.1 |  |  |  | 53.5 |  | 72.1 |  |  | 0.408 | 426.SU=295
2020-10-12 | 332 | 2005653 |  | Fabrik |  | UN31A-E000 |  |  | 220 | 235 | 2374 | 2362 | 4.5 | 3.4 | 15.4 | 54.2 |  |  |  | 44.4 |  | 66.2 |  |  | 0.396 | 427.SU=405
2020-10-13 | 332 | 2005660 |  | Fabrik |  | UN56A-D111 |  |  | 200 | 220 | 2318 | 2323 | 5 | 4.4 | 14.9 | 47.3 |  |  |  | 40.4 |  | 57.7 |  |  | 0.44 | 428
2020-10-13 | 332 | 2005693 |  | Fabrik |  | UN62A-D118 |  |  | 210 | 230 | 2261 | 2258 | 5 | 5.4 | 16.3 | 52.2 |  |  |  | 43.9 |  | 63.6 |  |  | 0.392 | 429
2020-10-14 | 332 | 2005717 |  | Fabrik |  | UN55A-D000 |  |  | 220 | 220 | 2362 | 2355 | 3.5 | 3.5 | 16.2 | 46.7 |  |  |  | 38 |  | 56.9 |  |  | 0.449 | 430.SU=330
2020-10-14 | 332 | 2005743 |  | Fabrik |  | UN53A-D200 |  |  | 200 | 200 | 2248 | 2335 | 5 |  | 18.2 | 39 |  |  |  | 34.7 |  | 49.9 |  |  | 0.535 | 431.SU=300
2020-10-14 | 332 | 2005755 |  | Fabrik |  | UN55A-D000 |  |  | 200 | 195 | 2378 | 2376 | 3.5 | 3 | 16.2 | 47.3 |  |  |  | 38.7 |  | 57.7 |  |  | 0.452 | 432.SU=295
2020-10-15 | 332 | 2005766 |  | Fabrik |  | UN55B-D111 |  |  | 220 | 230 | 2371 | 2426 | 2 |  | 16.9 | 50.1 |  |  |  | 44 |  | 61.1 |  |  | 0.432 | 433.SU=490
2020-10-15 | 332 | 2005808 |  | Fabrik |  | UN53A-D000 |  |  | 220 | 240 | 2342 | 2312 | 3.5 | 4.2 | 15.2 | 34.2 |  |  |  | 32.4 |  | 42.2 |  |  | 0.524 | 434.SU=460
2020-10-16 | 332 | 2005830 |  | Fabrik |  | UN56A-D111 |  |  | 200 | 240 | 2291 | 2267 | 5 | 5.6 | 16.2 | 42 |  |  |  | 38 |  | 53.8 |  |  | 0.433 | 435.SU=465
2020-10-16 | 332 | 2005834 |  | Fabrik |  | UV57A-D200 |  |  | 240 | 240 | 2272 | 2284 | 5 | 3.8 | 17 | 56 |  |  |  | 50.5 |  | 68.4 |  |  | 0.389 | 436.SU=420
2020-10-19 | 332 | 2005857 |  | Fabrik |  | UN55A-D000 |  |  | 220 | 190 | 2360 | 2413 | 3.5 |  | 15.8 | 45.5 |  |  |  | 38.2 |  | 55.5 |  |  | 0.446 | 437
2020-10-19 | 332 | 2005877 |  | Fabrik |  | UN31A-E000 |  |  | 220 | 220 | 2312 | 2282 | 4.5 | 5.8 | 13.2 | 41 |  |  |  | 34.4 |  | 52.6 |  |  | 0.4 | 438
2020-10-19 | 332 | 2005891 |  | Fabrik |  | UN53A-D110 |  |  | 220 | 210 | 2373 |  | 2.5 |  | 14.5 | 34 |  |  |  | 32.2 |  | 41.9 |  |  | 0.524 | 439
2020-10-20 | 332 | 2005905 |  | Fabrik |  | UV57A-D200 |  |  | 240 | 240 | 2260 | 2281 | 5 | 4.2 | 23.1 | 57.4 |  |  |  | 50.2 |  | 70 |  |  | 0.394 | 440.SU=400
2020-10-20 | 332 | 2005909 |  | Fabrik |  | UN57A-D000 |  |  | 180 | 240 | 2352 | 2330 | 3.5 | 4.6 | 21.8 | 48.9 |  |  |  | 44.6 |  | 59.7 |  |  | 0.398 | 441.SU=410
2020-10-20 | 332 | 2005925 |  | Fabrik |  | UL58A-E000 |  |  | 180 | 200 | 2313 | 2328 | 5 | 5.6 | 16.9 | 36.1 |  |  |  | 25.3 |  | 46.3 |  |  | 0.4 | 442.SU=385
2020-10-21 | 332 | 2005952 |  | Fabrik |  | UN53A-D111 |  |  | 230 | 250 | 2379 | 2448 | 2 |  | 19.9 | 36.1 |  |  |  | 34 |  | 44.6 |  |  | 0.531 | 443
2020-10-21 | 332 | 2005956 |  | Fabrik |  | US55B-D20A |  |  | 200 | 140 | 2266 | 2280 | 4 | 2.9 | 18.8 | 45.3 |  |  |  | 39.1 |  | 55.3 |  |  | 0.432 | 444
2020-10-22 | 332 | 2005977 |  | Fabrik |  | UN34A-E000 |  |  | 200 | 230 | 2373 | 2402 | 4.5 | 3 | 15.6 | 39.5 |  |  |  | 30.2 |  | 50.6 |  |  | 0.425 | 445.SU=410
2020-10-22 | 332 | 2005995 |  | Fabrik |  | UN34A-E000 |  |  | 200 | 210 | 2324 | 2339 | 4.5 | 4.7 | 11.9 | 37.5 |  | 24.8 |  | 28.2 |  | 48 | 56.6 | 63 | 0.439 | 446.SU=400
2020-10-22 | 332 | 2005995 |  | Fabrik |  | UN34A-E000 |  |  | 200 |  | 2329 |  | 4.5 |  |  |  |  | 20 |  |  |  | 40 |  |  | 0.439
2020-10-22 | 332 | 2006004 |  | Fabrik |  | UN53A-D000 |  |  | 240 | 245 | 2360 |  | 3.5 |  | 19.9 | 32.8 |  |  |  | 31.2 |  | 40.5 |  |  | 0.518 | 447.SU=525
2020-10-23 | 332 | 2006015 |  | Fabrik |  | UN53A-D000 |  |  | 200 | 220 | 2372 | 2340 | 3.5 | 3.7 | 18.6 | 34.8 |  |  |  | 32.8 |  | 43 |  |  | 0.517 | 448.SU=380
2020-10-23 | 332 | 2006036 |  | Fabrik |  | US55B-D20A |  |  | 200 | 140 | 2238 | 2295 | 4 |  | 21.9 | 46.1 |  |  |  | 37.9 |  | 56.2 |  |  | 0.443 | 449.SU=280
2020-10-26 | 332 | 2006048 |  | Fabrik |  | UL58A-E000 |  |  | 200 | 230 | 2340 | 2328 | 5 | 4.4 | 18 | 40 |  |  |  | 28.6 |  | 51.3 |  |  | 0.405 | 450
2020-10-26 | 332 | 2006054 |  | Fabrik |  | UN56A-D111 |  |  | 160 | 180 | 2322 | 2329 | 5 | 5.4 | 19.3 | 41.7 |  |  |  | 38 |  | 53.4 |  |  | 0.419 | 451
2020-10-26 | 332 | 2006090 |  | Fabrik |  | UN31A-E000 |  |  | 220 | 210 | 2322 | 2313 | 4.5 | 5.6 | 19.8 | 45.5 |  |  |  | 37.2 |  | 55.5 |  |  | 0.393 | 452. SU=400
2020-10-27 | 332 | 2006111 |  | Fabrik |  | UN56A-D100 |  |  | 180 | 130 | 2353 | 2399 | 5 | 3.9 | 21.4 | 47.8 |  |  |  | 41.4 |  | 58.3 |  |  | 0.436 | 453, Sjåfør skulle vurdere lasset og til
2020-10-27 | 332 | 2006116 |  | Fabrik |  | UN53A-D111 |  |  | 200 |  |  |  | 2 | 2 | [10 empty] | 0.512 | Fiber. 11-2020
2020-10-28 | 332 | 2006148 |  | Fabrik |  | UN53A-D111 |  |  | 240 | 250 | 2380 | 2452 | 2 |  | 21.2 | 36.6 |  |  |  | 36.9 |  | 47 |  |  | 0.536 | 454.
2020-10-28 | 332 | 2006163 |  | Fabrik |  | UN53A-D000 |  |  | 240 | 235 | 2320 | 2308 | 3.5 | 5 | 20.8 | 33.3 |  |  |  | 32.8 |  | 41.1 |  |  | 0.52 | 455.
2020-10-30 | 332 | 2006205 |  | Fabrik |  | UN34A-E000 |  |  | 200 | 200 | 2370 | 2372 | 4.5 | 3.3 | 13.4 | 36.6 |  |  |  | 25.9 |  | 47 |  |  | 0.417 | 456.
2020-10-30 | 332 | 2006221 |  | Fabrik |  | UV57A-D200 |  |  | 240 | 220 | 2286 | 2290 | 5 | 3.4 | 18.5 | 54 |  |  |  | 48.4 |  | 65.9 |  |  | 0.387 | 457.SU=400
2020-10-30 | 332 | 2006226 |  | Fabrik |  | UN34A-E000 |  |  | 200 | 205 | 2350 | 2332 | 4.5 | 3.8 | 18.5 | 39.3 |  |  |  | 31 |  | 50.3 |  |  | 0.433 | 458.SU=335
2020-11-02 | 332 | 2006252 |  | Fabrik |  | UN62A-D118 |  |  | 210 | 210 | 2316 | 2341 | 5 | 2.9 | 21.4 | 54 |  |  |  | 51 |  | 65.9 |  |  | 0.398 | 459, Kjørt til byggeplass. kunde fått be
2020-11-02 | 332 | 2006256 |  | Fabrik |  | UN62A-D118 |  |  | 210 |  | 2262 |  | 5 | 5.6 | [10 empty] | 0.402 | Kun Luft. Prøve av hele lasset. ingen re
2020-11-02 | 332 | 2006262 |  | Fabrik |  | UN62A-D118 |  |  | 210 | 195 | 2285 | 2309 | 5 | 4.2 | 21.6 | 49.4 |  |  |  | 46.5 |  | 60.2 |  |  | 0.399 | 460. SU=350
2020-11-02 | 332 | 2006287 |  | Fabrik |  | UL58A-E000 |  |  | 180 | 175 | 2303 | 2305 | 5 | 6 | 15.1 | 34.4 |  |  |  | 25.6 |  | 42.5 | 49.3 |  | 0.401 | 461. SU=270.
2020-11-03 | 332 | 2006306 |  | Fabrik |  | UN34A-E000 |  |  | 200 |  | 2334 |  | 4.5 | [11 empty] | 0.431
2020-11-03 | 332 | 2006311 |  | Fabrik |  | UN34A-E000 |  |  | 200 | 190 | 2317 | 2304 | 4.5 | 5 | 15.6 | 35.4 |  |  |  | 26 |  | 45.4 |  |  | 0.44 | 462.
2020-11-03 | 332 | 2006311 |  | Fabrik |  | UN34A-E000 |  |  | 200 |  | 2328 |  | 4.5 | [11 empty] | 0.44
2020-11-03 | 332 | 2006315 |  | Fabrik |  | UN34A-E000 |  |  | 200 | 200 | 2317 | 2285 | 4.5 | 5 | 15 | 49.1 |  |  |  | 47.6 |  | 59.8 |  |  | 0.439 | 463.SU=430
2020-11-03 | 332 | 2006336 |  | Fabrik |  | UN34A-E110 |  |  | 200 | 185 | 2314 | 2317 | 4.5 | 4.2 | 13.3 | 35.1 |  | 14.9 |  | 24.9 |  | 45.1 | 53.2 | 57.2 | 0.458 | 464.SU=290
2020-11-04 | 332 | 2006377 |  | Fabrik |  | UN53A-D111 |  |  | 240 | 250 | 2389 | 2445 | 2 |  | 19.4 | 37.4 |  |  |  | 38.1 |  | 47.9 |  |  | 0.535 | 465.
2020-11-04 | 332 | 2006384 |  | Fabrik |  | UN62A-D118 |  |  | 210 | 190 | 2269 | 2289 | 5 | 4.9 | 20.2 | 50.9 |  |  |  | 45.7 |  | 62 |  |  | 0.397 | 466.SU=300
2020-11-04 | 332 | 2006397 |  | Fabrik |  | UN31A-E000 |  |  | 220 | 200 | 2354 | 2364 | 4.5 | 4 | 16.4 | 51.6 |  |  |  | 40.7 |  | 62.9 |  |  | 0.41 | 467.
2020-11-05 | 332 | 2006426 |  | Fabrik |  | UN56A-D100 |  |  | 160 | 160 | 2313 | 2295 | 5 | 5 | 20.2 | 39.9 |  |  |  | 36 |  | 51.1 |  |  | 0.453 | 468.SU=260
2020-11-06 | 332 | 2006463 |  | Fabrik |  | UN53A-D110 |  |  | 180 | 210 | 2382 | 2415 | 2.5 |  | 20.9 | 34.7 |  |  |  | 34.2 |  | 42.8 |  |  | 0.532 | 469
2020-11-06 | 332 | 2006495 |  | Fabrik |  | UN53A-D000 |  |  | 220 | 240 | 2312 | 2280 | 3.5 | 5.5 | 21.2 | 32.6 |  |  |  | 31.2 |  | 40.2 |  |  | 0.506 | 470.
2020-11-09 | 332 | 2006513 |  | Fabrik |  | UN34A-E000 |  |  | 200 | 180 | 2335 | 2344 | 4.5 | 4.3 | 15.1 | 36.8 |  | 17.3 |  | 27.2 |  | 47.2 | 55.5 |  | 0.437 | 471.SU=280
2020-11-09 | 332 | 2006524 |  | Fabrik |  | UN56A-D111 |  |  | 230 | 250 | 2299 | 2274 | 5 | 4.8 | 21.2 | 46.2 |  |  |  | 41.2 |  | 56.3 |  |  | 0.435 | 472.SU=465
2020-11-09 | 332 | 2006526 |  | Fabrik |  | UL58A-E000 |  |  | 200 | 200 | 2312 | 2292 | 5 | 5.6 | 15.3 |  |  |  |  | 28.9 |  |  |  |  | 0.403 | 473.SU=290
2020-11-10 | 332 | 2006585 |  | Fabrik |  | UN53A-D20J |  |  | 230 | 240 | 2322 | 2351 | 2.5 |  | 20.2 | 41 |  |  |  | 37.3 |  | 52.6 |  |  | 0.534 | 474.SU=440
2020-11-10 | 332 | 2006611 |  | Fabrik |  | UL58A-E000 |  |  | 200 | 200 | 2318 | 2291 | 5 | 5.4 | 17.5 | 40.9 |  |  |  | 1483.7 |  | 52.4 |  |  | 0.399 | 475.SU=290
2020-11-11 | 332 | 2006623 |  | Fabrik |  | UN55A-D000 |  |  | 220 | 170 | 2370 | 2379 | 3.5 | 2.8 | 18.8 | 46.1 |  |  |  | 40.7 |  | 56.2 |  |  | 0.449 | 476
2020-11-11 | 332 | 2006628 |  | Fabrik |  | UN56A-D111 |  |  | 220 | 220 | 2290 | 2299 | 5 | 5.3 | 19.7 | 45.3 |  |  |  | 40.2 |  | 55.3 |  |  | 0.436 | 477
2020-11-11 | 332 | 2006651 |  | Fabrik |  | UN31A-E000 |  |  | 220 | 220 | 2338 | 2354 | 4.5 | 4.8 | 18.3 | 48.4 |  |  |  | 36.9 |  | 59 |  |  | 0.4 | 478
2020-11-12 | 332 | 2006663 |  | Fabrik |  | UN51C-D000 |  |  | 160 | 90 | 2378 | 2386 | 3.5 | 2.5 | 19.1 | 34 |  |  |  | 28.9 |  | 42 |  |  | 0.619 | 479.SU=230
2020-11-12 | 332 | 2006672 |  | Fabrik |  | UN56A-D100 |  |  | 160 | 160 | 2327 | 2321 | 5 | 4.9 | 21 | 42.6 |  |  |  | 36.9 |  | 54.6 |  |  | 0.455 | 480.SU=270
2020-11-13 | 332 | 2006703 |  | Fabrik |  | UL58A-E000 |  |  | 200 | 210 | 2325 | 2336 | 5 | 5.4 | 12.1 | 41.4 |  |  |  | 29.9 |  | 53 |  |  | 0.406 | 481.SU=340
2020-11-13 | 332 | 2006717 |  | Fabrik |  | UN53A-D111 |  |  | 220 | 240 | 2380 | 2447 | 2 |  | 19.5 | 37.3 |  |  |  | 37.5 |  | 47.8 |  |  | 0.522 | 482.SU=500
2020-11-14 | 332 | 2006741 |  | Fabrik |  | UN32A-E110 |  |  | 200 | 205 | 2357 | 2370 | 4.5 | 3.2 | 19.6 | 51.9 |  |  |  | 45.1 |  | 63.3 |  |  | 0.406 | 483. SU=380, kontroll av masseforhold
2020-11-14 | 332 | 2006746 |  | Fabrik |  | UN32A-E000 |  |  | 200 | 180 | 2378 | 2384 | 4.5 | 3.2 | 17.6 | 53.6 |  |  |  | 46.5 |  | 65.4 |  |  | 0.391 | 484, su=250mm.
2020-11-14 | 332 | 2006750 |  | Fabrik |  | UN32A-E000 |  |  | 200 |  | 2346 |  | 4.5 | 4.6 | [10 empty] | 0.39 | kun luft
2020-11-15 | 332 | 2006756 |  | Fabrik |  | UN32A-E000 |  |  | 200 |  | 2346 |  | 4.5 | 4.6 | 4.6 | [9 empty] | 0.39 | Kun luft
2020-11-15 | 332 | 2006762 |  | Fabrik |  | UN32A-E000 |  |  | 200 |  | 2344 |  | 4.5 | 4.4 | [10 empty] | 0.393 | Kun luft
2020-11-15 | 332 | 2006768 |  | Fabrik |  | UN32A-E110 |  |  | 200 |  | 2330 |  | 4.5 | 4.2 | [10 empty] | 0.407 | Kun luft
2020-11-16 | 332 | 2006771 |  | Fabrik |  | UN55B-D111 |  |  | 220 | 240 | 2368 | 2453 | 2 |  | 19.7 | 53.5 |  |  |  | 50 |  | 65.3 |  |  | 0.436 | 485
2020-11-16 | 332 | 2006800 |  | Fabrik |  | UN31A-E000 |  |  | 220 | 220 | 2360 | 2393 | 4.5 | 4 | 19.3 | 48.1 |  |  |  | 38.9 |  | 58.7 |  |  | 0.396 | 486
2020-11-17 | 332 | 2006814 |  | Fabrik |  | UN34A-E000 |  |  | 220 | 210 | 2340 | 2383 | 4.5 | 3.8 | 13.5 | 37.4 |  |  |  | 26.8 |  | 48 |  |  | 0.439 | 487, Økt med amex 0,29 % på bil
2020-11-17 | 332 | 2006840 |  | Fabrik |  | UN61A-D000 |  |  | 240 | 240 | 2324 | 2313 | 3 | 4.8 | 16.3 | 52.3 |  |  |  | 46.9 |  | 63.8 |  |  | 0.402 | 488.SU=410
2020-11-17 | 332 | 2006849 |  | Fabrik |  | UA53A-D000 |  |  | 200 | 200 | 2378 | 2368 | 3.5 | 3.2 | 18.6 | 41.4 |  |  |  | 33.7 |  | 53.1 |  |  | 0.505 | 489.SU=280
2020-11-17 | 332 | 2006858 |  | Fabrik |  | UN31A-E000 |  |  | 220 | 230 | 2354 | 2343 | 4.5 | 4.3 | 17.9 | 52.5 |  |  |  | 41.5 |  | 64.1 |  |  | 0.392 | 490.SU=340
2020-11-18 | 332 | 2006871 |  | Fabrik |  | UN53A-D111 |  |  | 230 | 230 | 2375 | 2453 | 2 |  | 17.8 | 36 |  |  |  | 34.2 |  | 44.5 |  |  | 0.53 | 491.
2020-11-18 | 332 | 2006905 |  | Fabrik |  | UN56A-D000 |  |  | 200 | 230 | 2348 | 2316 | 5 | 4.5 | 18.4 | 40.8 |  |  |  | 34.8 |  | 52.3 |  |  | 0.435 | 492
2020-11-19 | 332 | 2006920 |  | Fabrik |  | UN53A-D000 |  |  | 220 | 250 | 2356 | 2300 | 3.5 | 3.5 | 15.7 | 32.3 |  |  |  | 30.4 |  | 39.9 |  |  | 0.524 | 493.SU=550
2020-11-19 | 332 | 2006933 |  | Fabrik |  | UN56A-D110 |  |  | 180 | 190 | 2310 | 2288 | 5 | 5.3 | 20.2 | 48 |  |  |  | 42.2 |  | 58.6 |  |  | 0.411 | 494.SU=300
2020-11-20 | 332 | 2006963 |  | Fabrik |  | UN55A-D000 |  |  | 220 | 250 | 2344 | 2297 | 3.5 | 3.5 | 18.4 | 42.9 |  |  |  | 39.4 |  | 54.9 |  |  | 0.439 | 495.SU=490
2020-11-20 | 332 | 2006987 |  | Fabrik |  | UN56A-D111 |  |  | 220 | 240 | 2278 | 2253 | 5 | 5.3 | 21.4 | 41.9 |  |  |  | 38 |  | 53.7 |  |  | 0.428 | 496.SU=460
2020-11-20 | 332 | 2006989 |  | Fabrik |  | UL58A-E000 |  |  | 200 | 210 | 2328 | 2332 | 5 | 4.8 | 9.4 | 41.6 |  |  |  | 31.2 |  | 53.3 | 61.1 | 65.8 | 0.408 | 497.SU=350
2020-11-24 | 332 | 2007016 |  | Fabrik |  | UN55A-D20A |  |  | 220 | 180 | 2307 | 2316 | 4 | 3.3 | 25.4 | 52.9 |  |  |  | 39.7 |  | 64.5 |  |  | 0.43 | 498
2020-11-24 | 332 | 2007031 |  | Fabrik |  | UN56A-D111 |  |  | 200 | 220 | 2301 | 2301 | 5 | 5.1 | 19.5 | 47.2 |  |  |  | 40.7 |  | 57.6 |  |  | 0.426 | 499
2020-11-25 | 332 | 2007069 |  | Fabrik |  | UN56A-D120 |  |  | 180 | 210 | 2288 | 2265 | 5 | 5.8 | 20.3 | 40 |  |  |  | 36.7 |  | 51.2 |  |  | 0.427 | 500.SU=335
2020-11-26 | 332 | 2007099 |  | Fabrik |  | UN56A-D111 |  |  | 200 |  |  |  | 5 | 5 | [10 empty] | 0.432 | 12-20. Fibertelling
2020-11-26 | 332 | 2007107 |  | Fabrik |  | UN56A-D110 |  |  | 200 | 230 | 2285 | 2279 | 5 | 5.9 | 20.9 | 42.1 |  |  |  | 38.7 |  | 53.9 |  |  | 0.415 | 501.SU=380
2020-11-27 | 332 | 2007143 |  | Fabrik |  | UN56A-D111 |  |  | 230 | 260 | 2250 | 2234 | 5 | 7 | 21.1 | 38.2 |  |  |  | 36.8 |  | 49 |  |  | 0.442 | 502
2020-11-27 | 332 | 2007155 |  | Fabrik |  | UN32A-E00B |  |  | 200 | 180 | 2331 | 2349 | 4.5 | 3.6 | 15 | 56.8 |  |  |  | 46.6 |  | 69.3 |  |  | 0.387 | 503 Luft målt 20 min. tromling 4,5%
2020-11-27 | 332 | 2007162 |  | Fabrik |  | UN32A-E00B |  |  | 200 | 180 | 2318 | 2332 | 4.5 | 4.6 | 16.9 |  |  |  |  | 44 |  | 64.2 |  |  | 0.371 | 504
2020-11-30 | 332 | 2007189 |  | Fabrik |  | UL58A-E000 |  |  | 200 | 200 | 2297 | 2305 | 5 | 6.2 | 13.1 | 35.3 |  |  |  | 24 |  | 45.3 |  |  | 0.403 | 505.Målt byggeplass kunde 3,7%. Tatt med
2020-11-30 | 332 | 2007195 |  | Fabrik |  | UN56A-D111 |  |  | 220 | 230 | 2260 | 2276 | 5 | 6.5 | 212 | 52.2 |  |  |  | 39.6 |  | 63.7 |  |  | 0.437 | 506
2020-11-30 | 332 | 2007198 |  | Fabrik |  | UL58A-E000 |  |  | 200 |  | 2324 | 2326 | 5 | 5.1 | [10 empty] | 0.403 | kun luft.
2020-11-30 | 332 | 2007208 |  | Fabrik |  | UN32A-E000 |  |  | 200 |  | 2350 |  | 4.5 | [11 empty] | 0.384
2020-11-30 | 332 | 2007208 |  | Fabrik |  | UN32A-E000 |  |  | 200 | 230 | 2341 | 2355 | 4.5 | 4.8 | 17.3 | 45.7 |  |  |  | 39.6 |  | 55.7 |  |  | 0.384 | 507
2020-12-01 | 332 | 2007229 |  | Fabrik |  | UN32A-E110 |  |  | 200 | 230 | 2317 | 2356 | 4.5 | 4.8 | 19.8 | 50.7 |  |  |  | 39.3 |  | 61.8 |  |  | 0.406 | 508
2020-12-01 | 332 | 2007245 |  | Fabrik |  | UN32A-E000 |  |  | 200 | 220 | 2338 | 2364 | 4.5 | 4.8 | 18.8 | 49.3 |  |  |  | 38.6 |  | 60.1 |  |  | 0.392 | 509
2020-12-01 | 332 | 2007253 |  | Fabrik |  | UN32A-E000 |  |  | 200 |  | 2358 | 2343 | 4.5 | 4 | 18.8 | [9 empty] | 0.39 | Kun Luft
2020-12-01 | 332 | 2007263 |  | Fabrik |  | UN32A-E000 |  |  | 200 |  | 2359 | 2355 | 4.5 | 4.2 | 19.6 | [9 empty] | 0.381 | Kun Luft
2020-12-01 | 332 | 2007270 |  | Fabrik |  | UN32A-E000 |  |  | 200 |  | 2343 | 2328 | 4.5 | 4.6 | 18.9 | [9 empty] | 0.391 | Kun Luft
2020-12-01 | 332 | 2007276 |  | Fabrik |  | UN32A-E000 |  |  | 200 | 240 | 2326 | 2287 | 4.5 | 5.3 | 18.5 | 51.2 |  |  |  | 38.9 |  | 62.5 |  |  | 0.39 | 510, Jan justere fukt
2020-12-01 | 332 | 2007284 |  | Fabrik |  | UN32A-E000 |  |  | 200 |  | 2348 | 2335 | 4.5 | 4.4 | [10 empty] | 0.391 | Kun luft
2020-12-01 | 332 | 2007296 |  | Fabrik |  | UN32A-E000 |  |  | 200 | 225 | 2350 | 2359 | 4.5 | 4.2 | 18.3 | 53.9 |  |  |  | 43.7 |  | 65.7 |  |  | 0.395 | 511.SU=380
2020-12-01 | 332 | 2007309 |  | Fabrik |  | UN32A-E000 |  |  | 200 | 220 | 2346 | 2369 | 4.5 | 4.3 | 19.5 | 54 |  |  |  | 42.9 |  | 65.8 |  |  | 0.398 | 512.SU=350
2020-12-02 | 332 | 2007329 |  | Fabrik |  | UN53A-D111 |  |  | 200 | 240 | 2392 | 2434 | 2 |  | 22.3 | 38.4 |  |  |  | 39.2 |  | 49.2 |  |  | 0.527 | 513. SU=440
2020-12-02 | 332 | 2007339 |  | Fabrik |  | UN55A-D000 |  |  | 240 | 230 | 2355 | 2402 | 3.5 |  | 19.5 | 49.2 |  |  |  | 42.2 |  | 60.1 |  |  | 0.454 | 514
2020-12-03 | 332 | 2007363 |  | Fabrik |  | UN55A-D000 |  |  | 180 | 200 | 2373 | 2407 | 3.5 |  | 20.7 | 50.5 |  |  |  | 43.1 |  | 61.5 |  |  | 0.452 | 515
2020-12-03 | 332 | 2007390 |  | Fabrik |  | UN56A-D111 |  |  | 240 | 250 | 2283 | 2285 | 5 | 5.4 | 21.6 | 49.9 |  |  |  | 43.4 |  | 60.8 |  |  | 0.433 | 516.SU=500
2020-12-04 | 332 | 2007405 |  | Fabrik |  | UN53A-D103 |  |  | 550 | 610 | 2375 | 2425 | 2 |  | 20.6 | 41.5 |  |  |  | 34.7 |  | 53.2 |  |  | 0.533 | 517
2020-12-04 | 332 | 2007407 |  | Fabrik |  | UN53A-D111 |  |  | 240 |  | 2377 |  | 2 | [11 empty] | 0.525
2020-12-04 | 332 | 2007408 |  | Fabrik |  | UN53A-D111 |  |  | 220 |  | 2390 |  | 2 | [11 empty] | 0.514
2020-12-04 | 332 | 2007434 |  | Fabrik |  | UN55A-D110 |  |  | 220 | 220 | 2342 | 2352 | 3.5 | 3.5 | 21.5 | 48.4 |  |  |  | 43.3 |  | 59 |  |  | 0.445 | 518.
2020-12-07 | 332 | 2007465 |  | Fabrik |  | UN32A-E110 |  |  | 220 |  | 2331 |  | 4.5 | [11 empty] | 0.4
2020-12-07 | 332 | 2007465 |  | Fabrik |  | UN32A-E110 |  |  | 220 | 235 | 2331 | 2352 | 4.5 | 4.6 | 19.2 | 53.6 |  |  |  | 43 |  | 65.4 |  |  | 0.4 | 519.
2020-12-07 | 332 | 2007486 |  | Fabrik |  | UN53A-D110 |  |  | 200 | 220 | 2380 | 2380 | 2.5 |  | 21.5 | 35.3 |  |  |  | 34 |  | 43.5 |  |  | 0.527 | 520.
2020-12-08 | 332 | 2007504 |  | Fabrik |  | UN62A-D110 |  |  | 200 | 210 | 2286 | 2288 | 5 | 5.6 | 21 | 55.4 |  |  |  | 49.5 |  | 67.5 |  |  | 0.377 | 521.SU=340
2020-12-08 | 332 | 2007530 |  | Fabrik |  | UN53A-D000 |  |  | 220 | 240 | 2361 | 2356 | 3.5 | 3.5 | 18.8 | 36.5 |  |  |  | 34.9 |  | 46.8 |  |  | 0.515 | 522.SU=500
2020-12-09 | 332 | 2007553 |  | Fabrik |  | UN55A-D000 |  |  | 240 | 240 | 2339 | 2344 | 3.5 | 4 | 19.2 | 47.2 |  |  |  | 41.5 |  | 57.6 |  |  | 0.452 | 523
2020-12-09 | 332 | 2007584 |  | Fabrik |  | UN55A-D102 |  |  | 650 | 625 | 2365 | 2359 | 3.5 | 2 | 19.1 | 48.2 |  |  |  | 42.2 |  | 58.8 |  |  | 0.449 | 524
2020-12-10 | 332 | 2007606 |  | Fabrik |  | UN56A-D111 |  |  | 230 | 240 | 2296 | 2305 | 5 | 5 | 18.8 | 47 |  |  |  | 43 |  | 57.3 |  |  | 0.438 | 525.SU=500
2020-12-10 | 332 | 2007617 |  | Fabrik |  | UN53A-D000 |  |  | 200 | 220 | 2352 | 2358 | 3.5 | 4 | 17.8 | 36.8 |  |  |  | 36.4 |  | 47.2 |  |  | 0.526 | 526.SU=360
2020-12-10 | 332 | 2007638 |  | Fabrik |  | UN34A-E000 |  |  | 220 | 230 | 2304 | 2420 | 4.5 | 5.3 | 9.3 | 35.6 |  |  |  | 24.2 |  | 44 |  |  | 0.439 | 527.SU=390
2020-12-11 | 332 | 2007652 |  | Fabrik |  | UN56A-D111 |  |  | 200 | 240 | 2309 | 2319 | 5 | 4.6 | 17.8 | 47.3 |  |  |  | 41.5 |  | 57.7 |  |  | 0.445 | 528.SU=440
2020-12-11 | 332 | 2007687 |  | Fabrik |  | UN53A-D111 |  |  | 240 | 270 | 2376 | 2430 | 2 |  | 19.1 | 36.6 |  |  |  | 37.2 |  | 47 |  |  | 0.532 | 529.SU=645
2020-12-14 | 332 | 2007699 |  | Fabrik |  | UL58A-E000 |  |  | 200 | 210 | 2336 | 2352 | 5 | 4.7 | 14.1 | 41.3 |  |  |  | 28.9 |  | 52.9 |  |  | 0.401 | 530. Fuktattest
2020-12-14 | 332 | 2007708 |  | Fabrik |  | UN53A-D000 |  |  | 200 | 250 | 2338 | 2329 | 3.5 | 4.7 | 17.6 | 32.3 |  |  |  | 30 |  | 39.9 |  |  | 0.519 | 531.Arnt Magne og blander varslet om avv
2020-12-14 | 332 | 2007734 |  | Fabrik |  | UN62A-D110 |  |  | 200 | 220 | 2303 | 2319 | 5 | 4.9 | 19 | 54.5 |  |  |  | 47.9 |  | 66.4 |  |  | 0.39 | 532
2020-12-15 | 332 | 2007752 |  | Fabrik |  | UV57A-D200 |  |  | 240 | 240 | 2278 | 2300 | 5 | 3.7 | 19.4 | 57.2 |  |  |  | 52.2 |  | 69.8 |  |  | 0.39 | 533. fukt attest
2020-12-15 | 332 | 2007760 |  | Fabrik |  | UN56A-D110 |  |  | 220 | 240 | 2283 | 2248 | 5 | 6.2 | 20.1 | 42.2 |  |  |  | 38.2 |  | 54.1 |  |  | 0.434 | 534
2020-12-15 | 332 | 2007768 |  | Fabrik |  | UN56A-D110 |  |  | 220 |  |  |  | 5 | 5 | [10 empty] | 0.436 | Fiber. 13-2020
2020-12-16 | 332 | 2007811 |  | Fabrik |  | UN55A-D000 |  |  | 220 | 230 | 2381 | 2348 | 3.5 | 2.8 | 18.3 | 42.8 |  |  |  | 38.1 |  | 54.9 |  |  | 0.448 | 535. SU=440
2020-12-16 | 332 | 2007823 |  | Fabrik |  | UN56A-D111 |  |  | 220 | 240 | 2284 | 2285 | 5 | 5.8 | 19.6 | 49 |  |  |  | 42.3 |  | 59.7 |  |  | 0.426 | 536. SU=430
2020-12-17 | 332 | 2007857 |  | Fabrik |  | UN57A-D100 |  |  | 240 | 240 | 2377 | 2426 | 2 |  | 18.9 | 52.9 |  |  |  | 45.2 |  | 64.5 |  |  | 0.4 | 537.SU=470
2020-12-17 | 332 | 2007869 |  | Fabrik |  | UN53A-D200 |  |  | 200 | 230 | 2244 | 2343 | 5 |  | 22.2 | 40.6 |  |  |  | 35.1 |  | 52.1 |  |  | 0.543 | 538.SU=400
2020-12-17 | 332 | 2007893 |  | Fabrik |  | UN32A-E00B |  |  | 200 | 205 | 2342 | 2368 | 4.5 | 3.8 | 21.2 | 53.9 |  |  |  | 43.4 |  | 65.7 |  |  | 0.365 | 539. SU=330
2020-12-18 | 332 | 2007900 |  | Fabrik |  | UL58A-E000 |  |  | 200 | 215 | 2332 | 2323 | 5 | 4.9 | 14.7 | 42 | [5 empty] | 53.9 |  |  | 0.399 | 540.SU=395
2020-12-18 | 332 | 2007902 |  | Fabrik |  | UN53A-D100 |  |  | 240 | 255 | 2320 | 2312 | 3.5 | 3.9 | 19.9 | 33.4 | [5 empty] | 41.2 |  |  | 0.533 | 541.SU=575
2020-12-18 | 332 | 2007933 |  | Fabrik |  | UN56A-D111 |  |  | 220 | 235 | 2302 | 2318 | 5 | 4.9 | 22.1 | 49 | [5 empty] | 59.7 |  |  | 0.432 | 542.SU=410
2020-12-21 | 332 | 2007968 |  | Fabrik |  | UN56A-D000 |  |  | 180 | 210 | 2318 | 2313 | 5 | 5.6 | 23.1 | 42.3 | [5 empty] | 54.2 |  |  | 0.431 | 543.
2020-12-22 | 332 | 2007994 |  | Fabrik |  | UN56A-D111 |  |  | 200 | 220 | 2276 | 2258 | 5 | 6.3 | 23 | 45.9 | [5 empty] | 56 |  |  | 0.438 | 544.SU=395
2021-01-05 | 332 | 2008020 |  | Fabrik |  | UN55A-D000 |  |  | 180 | 180 | 2397 | 2422 | 3.5 | 2.8 | 20.3 | 52.5 |  |  |  | 46.6 |  | 64.1 |  |  | 0.444 | 1
2021-01-05 | 332 | 2008028 |  | Fabrik |  | UN56A-D111 |  |  | 240 | 235 | 2299 | 2316 | 5 | 4.6 | 18.3 | 46.9 |  |  |  | 41.3 |  | 57.2 |  |  | 0.44 | 2
2021-01-06 | 332 | 2008050 |  | Fabrik |  | UN55A-D000 |  |  | 220 | 230 | 2438 | 2460 | 3.5 | 2.8 | 18.5 | 48.8 |  |  |  | 43.3 |  | 59.5 |  |  | 0.451 | 3. SU= 500
2021-01-06 | 332 | 2008052 |  | Fabrik |  | UV57C-D200 |  |  | 230 | 260 | 2291 | 2288 | 5 | 2.8 | 18.8 | 55.1 |  |  |  | 49 |  | 67.2 |  |  | 0.398 | 4. SU= 560
2021-01-06 | 332 | 2008058 |  | Fabrik |  | UN56A-D111 |  |  | 220 | 240 | 2329 | 2337 | 5 | 5.3 | 21.8 | 50.3 |  |  |  | 44.8 |  | 61.4 |  |  | 0.431 | 5. SU= 425
2021-01-07 | 332 | 2008084 |  | Fabrik |  | UN57A-D000 |  |  | 220 | 245 | 2444 | 2441 | 3.5 | 2.5 | 22 | 57.6 |  |  |  | 55.7 |  | 70.2 |  |  | 0.397 | 6.SU=510
2021-01-08 | 332 | 2008098 |  | Fabrik |  | UN53A-D111 |  |  | 240 | 265 | 2423 | 2485 | 2 |  | 23.3 | 37.7 |  |  |  | 37.5 |  | 48.3 |  |  | 0.527 | 7
2021-01-08 | 332 | 2008111 |  | Fabrik |  | UN32A-E000 |  |  | 220 | 220 | 2411 | 2462 | 4.5 | 4.4 | 17.9 | 51.8 |  |  |  | 45.1 |  | 63.2 |  |  | 0.391 | 8. Steinrik. Arnt M varslet
2021-01-08 | 332 | 2008121 |  | Fabrik |  | UN53A-D010 |  |  | 210 | 230 | 2408 | 2489 | 3.5 |  | 12.6 | 36.4 |  |  |  | 36.1 |  | 44.9 |  |  | 0.536 | 9
2021-01-11 | 332 | 2008132 |  | Fabrik |  | UN55A-D000 |  |  | 240 | 260 | 2426 | 2379 | 3.5 | 3 | 17.3 | 48.7 |  |  |  | 38 |  | 59.4 |  |  | 0.449 | 10. 7døgn var feilmerket, trykt 15.01
2021-01-11 | 332 | 2008142 |  | Fabrik |  | UN31A-E100 |  |  | 240 | 180 | 2419 | 2433 | 4.5 | 3.4 | 20 | 55.2 |  |  |  | 37.4 |  | 67.3 |  |  | 0.404 | 11. 7døgn Feilmerket trykt 15.01
2021-01-11 | 332 | 2008145 |  | Fabrik |  | UL32A-D000 |  |  | 220 | 225 | 2412 | 2440 | 4.5 | 3.2 | 11.9 | 53.7 |  |  |  | 43.5 |  | 65.5 |  |  | 0.402 | 12. SU=420
2021-01-11 | 332 | 2008145 |  | Fabrik |  | UL32A-D000 |  |  | 220 |  | 2391 |  | 4.5 | [11 empty] | 0.402 | 12. 56døgns
2021-01-11 | 332 | 2008149 |  | Fabrik |  | UN53A-D100 |  |  | 220 | 240 | 2401 | 2481 | 3.5 |  | 22.3 | 35.9 |  |  |  | 35.7 |  | 46 |  |  | 0.537 | 13
2021-01-12 | 332 | 2008161 |  | Fabrik |  | UN55A-D000 |  |  | 230 | 240 | 2408 | 2426 | 3.5 |  | 11.3 | 41.8 |  |  |  | 37.7 |  | 53.5 |  |  | 0.448 | 14
2021-01-12 | 332 | 2008176 |  | Fabrik |  | UL58A-E000 |  |  | 200 | 200 | 2387 | 2413 | 5 | 5.2 | 14.4 | 41.2 |  |  |  | 29.5 |  | 52.8 |  |  | 0.406 | 15
2021-01-12 | 332 | 2008178 |  | Fabrik |  | UN53A-D010 |  |  | 210 | 230 | 2411 | 2478 | 3.5 |  | 16.7 | 36.5 |  |  |  | 35.9 |  | 46.8 |  |  | 0.533 | 16
2021-01-13 | 332 | 2008195 |  | Fabrik |  | UL58A-E000 |  |  | 200 | 220 | 2410 | 2435 | 5 | 3.9 | 15 | 48.9 |  |  |  | 33.2 |  | 59.6 |  |  | 0.402 | 17. SU= 360. Tilsatt 1 ltr. L-stoff på b
2021-01-13 | 332 | 2008198 |  | Fabrik |  | UL32A-D000 |  |  | 220 | 170 | 2403 | 2408 | 4.5 | 4.2 | 15.7 | 56.3 |  | 32.4 |  | 46.9 |  | 68.7 |  |  | 0.405 | 18. SU= 265. Forprøve. Lass ble dumpet
2021-01-13 | 332 | 2008205 |  | Fabrik |  | UN53A-D100 |  |  | 220 | 230 | 2398 |  | 3.5 |  | 18.5 | 39.3 |  |  |  | 38.9 |  | 50.4 |  |  | 0.542 | 19. SU= 430
2021-01-15 | 332 | 2008240 |  | Fabrik |  | UN55A-D000 |  |  | 200 | 220 | 2487 | 2489 | 3.5 | 1.5 | 26 | 54.6 |  |  |  | 50 |  | 66.6 |  |  | 0.459 | 20.SU=435
2021-01-18 | 332 | 2008257 |  | Fabrik |  | UN55A-D000 |  |  | 240 | 250 | 2412 | 2457 | 3.5 |  | 15.1 | 49.8 |  |  |  | 42.9 |  | 60.7 |  |  | 0.45 | 21
2021-01-18 | 332 | 2008262 |  | Fabrik |  | UL32A-D000 |  |  | 220 | 215 | 2386 | 2422 | 4.5 | 5 | 20.9 | 56.5 |  | 33.8 |  | 48.2 |  | 68.9 | 76.6 |  | 0.407 | 22. SU= 380. Forprøve Skanska
2021-01-18 | 332 | 2008266 |  | Fabrik |  | UN53A-D020 |  |  | 210 | 200 | 2381 | 2429 | 3.5 | 3.3 | 18.6 | 37.1 |  |  |  | 37.6 |  | 47.6 |  |  | 0.56 | 23. SU= 330
2021-01-19 | 332 | 2008294 |  | Fabrik |  | UN62A-D000 |  |  | 200 | 215 | 2396 | 2428 | 5 | 4 | 17.6 | 61.6 |  |  |  | 53.5 |  | 75.1 |  |  | 0.401 | 24. SU=390 Kontroll av lass.
2021-01-19 | 332 | 2008300 |  | Fabrik |  | UL58A-E000 |  |  | 200 | 220 | 2394 | 2402 | 5 | 4.5 | 15.9 | 41.6 |  |  |  | 29.8 |  | 53.4 |  |  | 0.429 | 25.
2021-01-20 | 332 | 2008325 |  | Fabrik |  | UN55A-D000 |  |  | 240 | 240 | 2453 | 2484 | 3.5 | 2.3 | 17.7 | 52.7 |  |  |  | 48 |  | 64.2 |  |  | 0.453 | 26. SU= 520. L-stoff økt etter prøve: 0,
2021-01-20 | 332 | 2008337 |  | Fabrik |  | UL32A-D000 |  |  | 200 | 215 | 2361 | 2421 | 4.5 | 5.4 | 19 | 56.9 |  | 35.1 |  | 47.9 |  | 69.4 | 74.1 | 77.4 | 0.401 | 27. SU= 370. Prøvestøp Skanska.
2021-01-21 | 332 | 2008367 |  | Fabrik |  | UN34A-E000 |  |  | 200 | 240 | 2395 | 2456 | 4.5 | 4.3 | 13.7 | 42.7 |  |  |  | 30.9 |  | 54.8 | 63.8 |  | 0.447 | 28.SU=500 Luft malt til 1,5%, tilsatt 4
2021-01-21 | 332 | 2008371 |  | Fabrik |  | UN34A-E000 |  |  | 200 | 235 | 2371 | 2370 | 4.5 | 5.3 | 12.6 | 35.4 |  |  |  | 24.8 |  | 45.4 | 53.4 |  | 0.447 | 29.SU=555
2021-01-22 | 332 | 2008403 |  | Fabrik |  | UL58A-E000 |  |  | 200 | 235 | 2408 | 2454 | 5 | 4.2 | 17.1 | 47.1 |  |  |  | 34.6 |  | 57.5 |  |  | 0.407 | 30. Målt L= 4,8% på BP
2021-01-25 | 332 | 2008452 |  | Fabrik |  | UN55A-D000 |  |  | 240 | 250 | 2391 | 2394 | 3.5 | 4.9 | 18.4 | 42.7 |  |  |  | 38.4 |  | 54.7 |  |  | 0.451 | 31.
2021-01-25 | 332 | 2008459 |  | Fabrik |  | UN56A-D111 |  |  | 240 | 250 | 2289 | 2275 | 5 | 7 | 20.1 | 42 |  |  |  | 38.4 |  | 53.9 |  |  | 0.439 | 32.
2021-01-25 | 332 | 2008470 |  | Fabrik |  | UN53X-D000 |  |  | 200 | 215 | 2449 | 2509 | 2 |  | 17.5 | 74.1 |  |  |  | 61.2 |  | 90.4 |  |  | 0.371 | 33. SU=390. NTNU-prøvestøp C75
2021-01-25 | 332 | 2008477 |  | Fabrik |  | UL32A-D000 |  |  | 220 | 225 | 2359 | 2354 | 4.5 | 5.9 | 17.7 | 49.6 |  |  |  | 42.1 |  | 60.5 | 68.4 |  | 0.4 | 34. SU=460. Kontroll av V/C-tall
2021-01-26 | 332 | 2008487 |  | Fabrik |  | UN32A-E100 |  |  | 220 | 190 | 2410 | 2427 | 4.5 | 3.8 | 21.1 | 57.9 |  |  |  | 46.8 |  | 70.6 |  |  | 0.398 | 35.SU=290
2021-01-27 | 332 | 2008527 |  | Fabrik |  | UN53A-D100 |  |  | 220 | 240 | 2384 | 2384 | 3.5 | 4 | 19.8 | 33.5 |  |  |  | 31.6 |  | 41.3 |  |  | 0.525 | 36. SU= 430
2021-01-28 | 332 | 2008539 |  | Fabrik |  | UN32A-E100 |  |  | 220 | 180 | 2397 | 2415 | 4.5 | 4.2 | 19.8 | 54.9 |  |  |  | 44.6 |  | 66.9 |  |  | 0.403 | 37.
2021-01-28 | 332 | 2008544 |  | Fabrik |  | UN55A-D000 |  |  | 180 | 200 | 2478 | 2484 | 3.5 | 2.5 | 20.9 | 54.4 |  |  |  | 47.4 |  | 66.4 |  |  | 0.435 | 38.
2021-01-28 | 332 | 2008565 |  | Fabrik |  | UN55A-D102 |  |  | 650 | 470 | 2382 | 2523 | 3.5 |  | 21.3 | 52.8 |  |  |  | 45.5 |  | 64.4 |  |  | 0.454 | 39.
2021-01-29 | 332 | 2008575 |  | Fabrik |  | UL58A-E000 |  |  | 200 | 230 | 2328 | 2305 | 5 | 7.5 | 15.7 | 45.5 |  | 21 |  | 32.5 |  | 55.5 |  | 69.6 | 0.399 | 40.SU=430 Luft på byggeplass=6,0%
2021-01-29 | 332 | 2008586 |  | Fabrik |  | UN53A-D100 |  |  | 220 | 240 | 2410 | 2385 | 3.5 | 3.1 | 19.2 | 34.9 |  |  |  | 33.8 |  | 43.1 |  |  | 0.541 | 41.SU=550
2021-02-01 | 332 | 2008620 |  | Fabrik |  | UL58A-E000 |  |  | 200 | 240 | 2378 | 2369 | 5 | 5.5 | 15 | 46.7 |  |  |  | 26.1 |  | 56.9 |  |  | 0.38 | 42. 7 dager ble trykt 05.02, ikke 08.02
2021-02-01 | 332 | 2008637 |  | Fabrik |  | UN53A-D010 |  |  | 220 | 230 | 2396 | 2377 | 3.5 | 3.9 | 19.7 | 36.1 |  |  |  | 34.2 |  | 44.5 |  |  | 0.535 | 43
2021-02-01 | 332 | 2008653 |  | Fabrik |  | UN56A-D111 |  |  | 240 | 250 | 2363 | 2350 | 5 | 3.9 | 23 | 46.7 |  |  |  | 40.4 |  | 56.9 |  |  | 0.443 | 44
2021-02-01 | 332 | 2008671 |  | Fabrik |  | UL58A-E000 |  |  | 200 | 205 | 2402 | 2469 | 5 | 4.5 | 10 | 47 |  |  |  | 30.5 |  | 57.3 |  |  | 0.402 | 45. SU= 390. Just.L-stoff:0,4-0,43% ep
2021-02-02 | 332 | 2008681 |  | Fabrik |  | UN53A-D000 |  |  | 240 | 250 | 2452 | 2463 | 3.5 | 1.9 | 22.7 | 36.1 |  |  |  | 36 |  | 46.3 |  |  | 0.541 | 46.SU=535
2021-02-03 | 332 | 2008713 |  | Fabrik |  | UN53A-D102 |  |  | 650 | 630 | 2373 | 2426 | 3.5 |  | 29.9 | 42.7 |  |  |  | 37.8 |  | 54.7 |  |  | 0.529 | 47 Kald ute -20, Temp høy, blander varsl
2021-02-04 | 332 | 2008746 |  | Fabrik |  | UN53A-D000 |  |  | 220 | 230 | 2427 |  | 3.5 |  | 19.6 | 36.6 |  |  |  | 37.2 |  | 46.9 |  |  | 0.538 | 48.SU=400
2021-02-05 | 332 | 2008753 |  | Fabrik |  | UN57A-D000 |  |  | 220 | 230 | 2427 | 2467 | 3.5 |  | 17.7 | 55.2 |  |  |  | 48.8 |  | 67.3 |  |  | 0.401 | 49.SU=470
2021-02-08 | 332 | 2008779 |  | Fabrik |  | UN55A-D000 |  |  | 230 | 220 | 2426 | 2438 | 3.5 | 2.9 | 14.1 | 50.9 |  |  |  | 42.1 |  | 62.1 |  |  | 0.449 | 50
2021-02-08 | 332 | 2008799 |  | Fabrik |  | UN56A-D111 |  |  | 240 | 260 | 2423 | 2412 | 5 | 1.7 | 19.8 | 53.2 |  |  |  | 45.5 |  | 64.9 |  |  | 0.434 | 51 Tilsatt 8 liter l=stoff
2021-02-08 | 332 | 2008803 |  | Fabrik |  | UN55A-D102 |  |  | 650 | 630 | 2386 | 2450 | 3.5 |  | 19.2 | 51.8 |  |  |  | 43.4 |  | 63.1 |  |  | 0.448 | 52
2021-02-08 | 332 | 2008805 |  | Fabrik |  | UN56A-D111 |  |  | 240 |  | 2440 | 2440 | 1.8 | 1.8 | [10 empty] | 0.439 | kun luft. Tilsatt 4 liter på bil
2021-02-09 | 332 | 2008811 |  | Fabrik |  | UL58A-E000 |  |  | 200 | 215 | 2326 | 2334 | 5 | 4.7 | 18 | 39.2 |  |  |  | 27.4 |  | 50.3 | 65.2 |  | 0.399 | 53.SU=425. Målt luft til 7,5% på fabrikk
2021-02-10 | 332 | 2008844 |  | Fabrik |  | UN32A-E000 |  |  | 200 | 220 | 2400 | 2407 | 4.5 | 5 | 20.4 | 51.1 |  |  |  | 41.4 |  | 62.3 |  |  | 0.385 | 54.
2021-02-10 | 332 | 2008847 |  | Fabrik |  | UN62A-D000 |  |  | 200 | 220 | 2322 | 2313 | 5 | 7.4 | 26 | 44.1 |  |  |  | 42.9 |  | 53.7 |  |  | 0.386 | 55.
2021-02-11 | 332 | 2008893 |  | Fabrik |  | UN61A-D110 |  |  | 230 | 240 | 2439 | 2472 | 2 |  | 13.9 | 58.9 |  |  |  | 52.6 |  | 71.9 |  |  | 0.401 | 56.SU=440
2021-02-12 | 332 | 2008911 |  | Fabrik |  | UN53A-D111 |  |  | 240 | 275 | 2421 | 2477 | 2 |  | 18.8 | 35.5 |  |  |  | 36.1 |  | 45.5 |  |  | 0.518 | 57
2021-02-12 | 332 | 2008929 |  | Fabrik |  | UN53A-D000 |  |  | 220 | 230 | 2423 | 2516 | 3.5 |  | 25 | 35.3 |  |  |  | 35.9 |  | 45.3 |  |  | 0.535 | 58
2021-02-15 | 332 | 2008940 |  | Fabrik |  | UL58A-E000 |  |  | 200 | 200 | 2388 |  | 5 | 4.8 | 16.2 | 46.8 |  |  |  | 30.8 |  | 57.1 | 66.2 |  | 0.404 | 59
2021-02-15 | 332 | 2008955 |  | Fabrik |  | UN61A-D110 |  |  | 220 | 230 | 2425 | 2483 | 2 |  | 20.6 | 59.5 |  |  |  | 53.8 |  | 72.6 |  |  | 0.399 | 60
2021-02-16 | 332 | 2008987 |  | Fabrik |  | UN55A-D000 |  |  | 180 | 200 | 2437 | 2461 | 3.5 |  | 23 |  |  |  |  | 44.7 |  | 63 |  |  | 0.439 | 61
2021-02-16 | 332 | 2009016 |  | Fabrik |  | UN56A-D111 |  |  | 240 | 250 | 2340 | 2374 | 5 | 5.2 | 21.3 | 49.7 |  |  |  | 42.8 |  | 60.6 |  |  | 0.437 | 62
2021-02-17 | 332 | 2009042 |  | Fabrik |  | UN53A-D000 |  |  | 200 | 250 | 2433 | 2464 | 3.5 |  | 21.8 | 36.1 |  |  |  | 34.6 |  | 44.5 |  |  | 0.524 | 63.SU=550
2021-02-18 | 332 | 2009066 |  | Fabrik |  | UL58A-E000 |  |  | 200 | 180 | 2399 | 2425 | 5 | 4.4 | 17 | 42.8 |  |  |  | 33.5 |  | 54.8 |  |  | 0.406 | 64.
2021-02-18 | 332 | 2009083 |  | Fabrik |  | UN55A-D000 |  |  | 240 | 240 | 2413 | 2442 | 3.5 |  | 168 | 47.2 |  |  |  | 39.7 |  | 57.6 |  |  | 0.447 | 65.
2021-02-18 | 332 | 2009098 |  | Fabrik |  | UN55A-D000 |  |  | 220 | 200 | 2414 | 2525 | 3.5 |  | 19.6 | 54.7 |  |  |  | 45.4 |  | 66.7 |  |  | 0.45 | 66, kjørt 117 sekunder
2021-02-19 | 332 | 2009110 |  | Fabrik |  | UN32A-E000 |  |  | 220 | 240 | 2415 | 2430 | 4.5 | 4.1 | 18.4 | 54.6 |  |  |  | 42.1 |  | 66.6 |  |  | 0.395 | 67
2021-02-22 | 332 | 2009159 |  | Fabrik |  | UN53A-D111 |  |  | 220 | 240 | 2472 | 2468 | 2 | 1.3 | 24.2 | 41.7 |  |  |  | 39.2 |  | 50.9 |  |  | 0.519 | 68
2021-02-23 | 332 | 2009200 |  | Fabrik |  | UN56A-D111 |  |  | 220 | 240 | 2358 | 2371 | 5 | 4.5 | 22.2 | 51.2 |  |  |  | 45.9 |  | 62.5 |  |  | 0.434 | 69
2021-02-23 | 332 | 2009203 |  | Fabrik |  | UN55A-D000 |  |  | 180 | 180 | 2432 | 2520 | 3.5 |  | 20.2 | 51.9 |  |  |  | 45.2 |  | 63.3 |  |  | 0.428 | 70
2021-02-23 | 332 | 2009231 |  | Fabrik |  | UN53A-D102 |  |  | 650 | 250 | 2323 | 2309 | 3.5 | 5.5 | 24.3 | 37.9 |  |  |  | 31.4 |  | 48.6 |  |  | 0.537 | 71.SU=580
2021-02-24 | 332 | 2009243 |  | Fabrik |  | UL58A-E000 |  |  | 200 | 220 | 2392 | 2387 | 5 | 4.7 | 18.8 | 46.9 |  |  |  | 32.4 |  | 57.2 |  |  | 0.404 | 72
2021-02-24 | 332 | 2009255 |  | Fabrik |  | UN55A-D000 |  |  | 240 | 230 | 2411 | 2438 | 3.5 |  | 21.3 | 51.3 |  |  |  | 43 |  | 62.5 |  |  | 0.451 | 73
2021-02-24 | 332 | 2009260 |  | Fabrik |  | UN53A-D111 |  |  | 240 | 260 |  |  | 2 | 2 | 19.6 | [9 empty] | 0.54 | 1-2021 Fibertelling
2021-02-24 | 332 | 2009260 |  | Fabrik |  | UN53A-D111 |  |  | 240 | 260 | 2433 | 2440 | 2 |  | 19.6 | 36.8 |  |  |  | 36.3 |  | 47.1 |  |  | 0.54 | 74. SU=535 etter 120 min
2021-02-25 | 332 | 2009281 |  | Fabrik |  | UL58A-E000 |  |  | 220 | 235 | 2349 | 2305 | 5 | 6.5 | 18.5 | 41.1 |  |  |  | 28.6 |  | 52.8 | 60.9 |  | 0.4 | 75.SU=470
2021-02-25 | 332 | 2009287 |  | Fabrik |  | UL58A-E000 |  |  | 220 |  | 2373 | 2333 | 5 | 5.6 | 17 | [9 empty] | 0.398 | Luftprøve
2021-02-25 | 332 | 2009295 |  | Fabrik |  | UL58A-E000 |  |  | 220 | 230 | 2377 | 2347 | 5 | 5.4 | 16.5 | 49.2 |  |  |  | 32.8 |  | 60 | 68.5 |  | 0.397 | 76.SU=460
2021-02-26 | 332 | 2009336 |  | Fabrik |  | UN53A-D111 |  |  | 240 | 250 | 2424 | 2491 | 2 |  | 22.7 |  |  |  |  | 38.8 |  |  |  |  | 0.535 | 77.SU=540
2021-03-01 | 332 | 2009367 |  | Fabrik |  | UN32A-E000 |  |  | 220 | 240 | 2436 | 2395 | 4.5 | 3.5 | 20.8 | 53.6 |  |  |  | 43.7 |  | 65.4 |  |  | 0.39 | 78.SU=550
2021-03-01 | 332 | 2009374 |  | Fabrik |  | UN56A-D111 |  |  | 240 | 255 | 2323 | 2326 | 5 | 5.5 | 22.3 | 49.7 |  |  |  | 44.4 |  | 60.6 |  |  | 0.446 | 79.SU=525
2021-03-02 | 332 | 2009416 |  | Fabrik |  | UN56A-D110 |  |  | 200 | 210 | 2315 | 2330 | 5 | 5.7 | 20.3 | 47.6 |  |  |  | 40.5 |  | 58 |  |  | 0.442 | 80
2021-03-02 | 332 | 2009424 |  | Fabrik |  | UN61A-D110 |  |  | 220 | 250 | 2450 | 2454 | 3.5 | 1.5 | 21 | 60.3 |  |  |  | 54.3 |  | 73.6 |  |  | 0.4 | 81
2021-03-02 | 332 | 2009447 |  | Fabrik |  | UN56A-D111 |  |  | 160 | 70 | 2353 | 2423 | 5 |  | 20.6 | 54 |  |  |  | 49.1 |  | 65.8 |  |  | 0.444 | 82, Siste sats bløtere
2021-03-03 | 332 | 2009462 |  | Fabrik |  | UL58A-E000 |  |  | 200 | 210 | 2363 | 2398 | 5 | 5.8 | 15 | 42 |  |  |  | 30.4 |  | 53.9 |  |  | 0.398 | 83
2021-03-03 | 332 | 2009470 |  | Fabrik |  | UN55A-D20A |  |  | 220 | 230 |  |  | 4 | 3 | 20.9 | [9 empty] | 0.429 | 2-2021 Fibertelling
2021-03-03 | 332 | 2009470 |  | Fabrik |  | UN55A-D20A |  |  | 220 | 230 | 2305 | 2314 | 4 | 3 | 20.6 | 54 |  | 26.1 |  | 42.7 |  | 65.8 |  |  | 0.429 | 84.SU=430
2021-03-04 | 332 | 2009509 |  | Fabrik |  | UL58A-E000 |  |  | 200 | 200 | 2390 | 2396 | 5 | 4.8 | 14 | 42.8 |  |  |  | 30.2 |  | 54.9 |  |  | 0.405 | 85
2021-03-04 | 332 | 2009523 |  | Fabrik |  | UN53A-D000 |  |  | 200 | 220 | 2426 | 2450 | 3.5 |  | 14.5 | 34.8 |  |  |  | 33.1 |  | 43 |  |  | 0.545 | 86
2021-03-05 | 332 | 2009572 |  | Fabrik |  | UL58A-E000 |  |  | 200 | 210 | 2365 | 2401 | 5 | 5.6 | 11.6 | 45.3 |  |  |  | 29.4 |  | 55.2 |  |  | 0.403 | 87. SU= 390
2021-03-08 | 332 | 2009596 |  | Fabrik |  | UN53A-D000 |  |  | 220 | 230 | 2423 | 2484 | 3.5 |  | 17.1 | 33.4 |  |  |  | 32.4 |  | 41.3 |  |  | 0.521 | 88
2021-03-08 | 332 | 2009607 |  | Fabrik |  | UN55A-D000 |  |  | 220 | 230 | 2432 | 2449 | 3.5 | 2.7 | 19.5 | 51.1 |  |  |  | 42.9 |  | 62.3 |  |  | 0.443 | 89
2021-03-09 | 332 | 2009623 |  | Fabrik |  | UL58A-E000 |  |  | 200 | 220 | 2397 | 2377 | 5 | 4.6 | 12.8 | 46.4 |  |  |  | 31.7 |  | 56.6 |  |  | 0.398 | 90.SU=440
2021-03-09 | 332 | 2009628 |  | Fabrik |  | UN55A-D111 |  |  | 240 | 240 | 2405 | 2472 | 2 |  | 22 | 47.9 |  |  |  | 43.7 |  | 58.4 |  |  | 0.442 | 91.SU=420
2021-03-09 | 332 | 2009652 |  | Fabrik |  | UN55A-D102 |  |  | 650 | 270 | 2382 | 2432 | 3.5 |  | 15.8 | 48.4 |  |  |  | 40.7 |  | 59.1 |  |  | 0.455 | 92.SU=580
2021-03-09 | 332 | 2009669 |  | Fabrik |  | UN61A-D110 |  |  | 200 | 230 | 2392 | 2463 | 3.5 |  | 20.5 | 61.9 |  |  |  | 53.3 |  | 75.5 |  |  | 0.398 | 93.SU=390
2021-03-10 | 332 | 2009681 |  | Fabrik |  | UL58A-E000 |  |  | 200 | 210 | 2391 | 2410 | 5 | 4.8 | 10 | 49.5 |  |  |  | 33.2 |  | 60.4 |  |  | 0.401 | 94.SU=300
2021-03-10 | 332 | 2009696 |  | Fabrik |  | UN53A-D000 |  |  | 200 | 210 | 2422 | 2347 | 3.5 |  | 17.5 | 30.4 |  |  |  | 27.8 |  | 36.6 |  |  | 0.539 | 95.SU=370
2021-03-10 | 332 | 2009718 |  | Fabrik |  | UL32A-D000 |  |  | 180 | 200 | 2382 | 2412 | 4.5 | 5 | 15.3 | 51.8 |  |  |  | 40.3 |  | 63.1 |  |  | 0.399 | 96
2021-03-11 | 332 | 2009725 |  | Fabrik |  | UL58A-E000 |  |  | 180 | 190 | 2368 |  | 5 | 5.5 | 10.3 | 45.4 |  |  |  | 31 |  | 55.3 |  |  | 0.401 | 97
2021-03-11 | 332 | 2009729 |  | Fabrik |  | UN55A-D111 |  |  | 240 | 230 | 2412 | 2452 | 2 |  | 21.1 | 49.8 |  |  |  | 45.5 |  | 60.8 |  |  | 0.438 | 98
2021-03-12 | 332 | 2009776 |  | Fabrik |  | UN56A-D111 |  |  | 180 | 170 | 2347 | 2350 | 5 | 5.3 | 21.6 | 49.4 |  |  |  | 43.1 |  | 60.3 |  |  | 0.43 | 99.SU=270
2021-03-12 | 332 | 2009782 |  | Fabrik |  | UN55A-D111 |  |  | 220 | 220 | 2406 | 2465 | 2 |  | 19.8 | 55.5 |  |  |  | 49.5 |  | 67.6 |  |  | 0.452 | 100.SU=350
2021-03-15 | 332 | 2009812 |  | Fabrik |  | UL58A-E000 |  |  | 200 | 215 | 2394 | 2384 | 5 | 4.6 | 13.8 | 46.7 |  |  |  | 32 |  | 57 | 66.3 |  | 0.405 | 101. SU= 400
2021-03-15 | 332 | 2009816 |  | Fabrik |  | UN55A-D111 |  |  | 240 | 240 | 2406 | 2454 | 2 |  | 18.7 |  |  |  |  | 50.3 |  |  |  |  | 0.444 | 102. SU= 380
2021-03-15 | 332 | 2009836 |  | Fabrik |  | UN51A-D000 |  |  | 240 | 230 | 2437 | 2513 | 2 |  | 16.7 |  |  |  |  | 23.4 |  |  |  |  | 0.647 | 103. SU= 415
2021-03-16 | 332 | 2009864 |  | Fabrik |  | UN56A-D111 |  |  | 200 | 160 | 2341 | 2388 | 5 | 4.8 | 18.3 | 51 |  |  |  | 45.4 |  | 62.2 |  |  | 0.44 | 104. Tilsatt 2 liter SP på fabrikk
2021-03-16 | 332 | 2009892 |  | Fabrik |  | UN55A-D000 |  |  | 200 | 220 | 2428 | 2430 | 3.5 |  | 17.7 | 49 |  |  |  | 41.7 |  | 59.8 |  |  | 0.435 | 105
2021-03-17 | 332 | 2009902 |  | Fabrik |  | UN53A-D110 |  |  | 220 | 230 | 2424 | 2453 | 2 |  | 18.2 | 36.3 |  |  |  | 34.5 |  | 44.8 |  |  | 0.539 | 106
2021-03-17 | 332 | 2009908 |  | Fabrik |  | UN53A-D111 |  |  | 240 | 210 | 2420 | 2504 | 2 |  | 17.1 | 38.2 |  |  |  | 38.4 |  | 49 |  |  | 0.539 | 107
2021-03-17 | 332 | 2009917 |  | Fabrik |  | UN62A-E120 |  |  | 220 | 210 | 2328 | 2342 | 5 | 5.4 | 15.8 | 53.8 |  |  |  | 44 |  | 65.6 |  |  | 0.394 | 108
2021-03-17 | 332 | 2009922 |  | Fabrik |  | UN53A-D111 |  |  | 240 | 250 | 2417 | 2489 | 2 |  | 15.4 | 35.3 | [5 empty] | 45.2 |  |  | 0.54 | 109
2021-03-17 | 332 | 2009941 |  | Fabrik |  | UN55A-D102 |  |  | 650 | 450 | 2383 | 2476 | 3.5 |  | 16.9 | 51.2 | [5 empty] | 62.5 |  |  | 0.464 | 110
2021-03-18 | 332 | 2009951 |  | Fabrik |  | UN53A-D111 |  |  | 240 | 260 | 2408 | 2433 | 2 |  | 20.1 | 36.3 |  |  |  | 36.2 |  | 44.8 |  |  | 0.543 | 111
2021-03-18 | 332 | 2009965 |  | Fabrik |  | UL58A-E000 |  |  | 160 | 110 | 2432 | 2434 | 5 | 3.2 | 15 | 49.3 |  |  |  | 34 |  | 60.2 |  |  | 0.4 | 112. tilsatt 1 liter L på fabrikk
2021-03-19 | 332 | 2009994 |  | Fabrik |  | UN56A-D111 |  |  | 240 | 260 | 2335 | 2334 | 5 | 4.7 | 20.4 | 45.8 |  |  |  | 40.5 |  | 55.8 |  |  | 0.444 | 113
2021-03-19 | 332 | 2010010 |  | Fabrik |  | UN56A-D111 |  |  | 240 | 240 | 2362 | 2356 | 5 | 4.1 | 20.4 | 47.2 |  |  |  | 43.6 |  | 57.5 |  |  | 0.44 | 114
2021-03-19 | 332 | 2010015 |  | Fabrik |  | UN61A-D000 |  |  | 200 | 180 | 2462 | 2511 | 2 |  | 19.5 | 57.8 |  |  |  | 51.5 |  | 70.5 |  |  | 0.409 | 115
2021-03-22 | 332 | 2010027 |  | Fabrik |  | UL58A-E000 |  |  | 180 | 195 | 2380 | 2361 | 5 | 5.4 | 15 | 45.7 |  |  |  | 30.7 |  | 55.7 |  |  | 0.394 | 116. SU= 300
2021-03-22 | 332 | 2010033 |  | Fabrik |  | UN55A-D111 |  |  | 240 | 240 | 2392 | 2465 | 2 |  | 17.8 | 53.1 |  |  |  | 46.4 |  | 64.8 |  |  | 0.443 | 117. SU= 460
2021-03-22 | 332 | 2010054 |  | Fabrik |  | UN55A-D000 |  |  | 220 | 220 | 2417 | 2488 | 3.5 |  | 18.2 | 50.8 |  |  |  | 43.3 |  | 61.9 |  |  | 0.443 | 118. SU= 405
2021-03-23 | 332 | 2010075 |  | Fabrik |  | UN57A-D119 |  |  | 230 | 235 | 2387 | 2443 | 2 | 2.2 | 21.5 | 58.5 |  | 37.4 |  | 52 |  | 71.3 |  |  | 0.39 | 119. SU=430 brukt Mapei Rescon T
2021-03-23 | 332 | 2010093 |  | Fabrik |  | UN55A-D111 |  |  | 240 | 235 | 2402 | 2455 |  |  | 22.8 | 53.5 |  |  |  | 48.6 |  | 65.2 |  |  | 0.451 | 120
2021-03-23 | 332 | 2010095 |  | Fabrik |  | UL32A-D102 |  |  | 650 | 590 | 2314 | 2321 | 4.5 | 5.3 | 22.7 | 51.3 |  | 28.5 |  | 43.2 |  | 62.6 |  |  | 0.402 | 121, Satt til 2 dl sp ekstra
2021-03-23 | 332 | 2010107 |  | Fabrik |  | UN56A-D110 |  |  | 200 | 220 | 2349 | 2327 | 5 | 4.8 | 21.4 | 46.4 |  |  |  | 40.9 |  | 56.6 |  |  | 0.434 | 122
2021-03-23 | 332 | 2010116 |  | Fabrik |  | UN61A-D000 |  |  | 200 | 200 | 2467 | 2468 | 2 |  | 19.9 | 53.3 |  |  |  | 45.6 |  | 65 |  |  | 0.402 | 123
2021-03-24 | 332 | 2010129 |  | Fabrik |  | UN56A-D111 |  |  | 210 | 220 | 2340 | 2361 | 5 | 4.7 | 20.3 | 49.5 |  |  |  | 2196.8 |  | 60.4 |  |  | 0.433 | 124
2021-03-24 | 332 | 2010137 |  | Fabrik |  | UN57A-D119 |  |  | 230 | 230 | 2390 | 2488 | 2 | 1.9 | 20.7 | 61.5 |  |  |  | 54.4 |  | 75 |  |  | 0.383 | 125. SU=400
2021-03-24 | 332 | 2010141 |  | Fabrik |  | UL32A-D102 |  |  | 650 | 640 | 2303 | 2329 | 4.5 | 5.4 | 20.1 | 48.1 |  |  |  | 39.3 |  | 58.6 |  |  | 0.411 | 126. Synk=280
2021-03-24 | 332 | 2010147 |  | Fabrik |  | UN55A-D110 |  |  | 200 | 200 |  |  | 3.5 | 3.5 | 20 | [9 empty] | 0.444 | Fiber. 3-2021
2021-03-25 | 332 | 2010174 |  | Fabrik |  | UL58A-E000 |  |  | 200 | 230 | 2360 | 2311 | 5 | 5.5 | 11.6 | 40.7 |  |  |  | 25.8 |  | 52.2 |  |  | 0.391 | 127.
2021-03-25 | 332 | 2010194 |  | Fabrik |  | UN57A-D119 |  |  | 230 | 220 | 2375 |  | 2 |  | 20.1 | 59.7 |  |  |  | 50.4 |  | 72.8 |  |  | 0.4 | 128.
2021-03-25 | 332 | 2010215 |  | Fabrik |  | UN56A-D111 |  |  | 240 | 220 | 2317 | 2314 | 5 | 5.4 | 20.2 | 47.7 | [5 empty] | 58.2 |  |  | 0.436 | 129.
2021-03-26 | 332 | 2010235 |  | Fabrik |  | UN56A-D010 |  |  | 160 | 130 | 2407 | 2424 | 5 | 4 | 19.2 | 49 |  |  |  | 49.5 |  | 59.7 |  |  | 0.451 | 130.
2021-03-26 | 332 | 2010238 |  | Fabrik |  | UN56A-D102 |  |  | 650 | 550 | 2312 | 2364 | 5 | 5.3 | 19.8 | 40.7 |  |  |  | 42 |  | 52.2 |  |  | 0.445 | 131. Synk=265
2021-03-26 | 332 | 2010259 |  | Fabrik |  | UL32A-D102 |  |  | 650 | 630 | 2350 | 2372 | 4.5 | 3.5 | 18.5 | 51.7 | [5 empty] | 63 |  |  | 0.402 | 132. Synk=275
2021-03-29 | 332 | 2010294 |  | Fabrik |  | UN56A-D000 |  |  | 220 | 225 | 2382 | 2384 | 5 | 4.6 | 18.2 | 45.6 |  |  |  | 38.6 |  | 55.6 |  |  | 0.428 | 133.SU=390
2021-03-29 | 332 | 2010300 |  | Fabrik |  | UN55A-D20A |  |  | 230 | 230 | 2286 | 2305 | 4 |  | 20.9 | 53.6 | [5 empty] | 65.4 |  |  | 0.426 | 134.SU=390
2021-03-30 | 332 | 2010306 |  | Fabrik |  | UN53A-D000 |  |  | 180 | 195 | 2434 | 2469 | 3.5 |  | 19 | 37.3 |  |  |  | 36.5 |  | 46.1 |  |  | 0.535 | 135
2021-04-06 | 332 | 2010338 |  | Fabrik |  | UN55A-D111 |  |  | 240 | 260 | 2400 |  | 2 |  | 21.8 | 53.4 |  |  |  | 48.7 |  | 65.1 |  |  | 0.436 | 136
2021-04-06 | 332 | 2010347 |  | Fabrik |  | UN55A-D20A |  |  | 230 | 230 | 2268 | 2285 | 4 | 3.8 | 23 | 51.5 |  |  |  | 41.5 |  | 62.9 |  |  | 0.433 | 137
2021-04-06 | 332 | 2010349 |  | Fabrik |  | UL32A-D000 |  |  | 200 | 210 | 2386 | 2402 | 4.5 | 4.8 | 17.9 | 51.4 |  |  |  | 40.8 |  | 62.7 |  |  | 0.402 | 138
2021-04-06 | 332 | 2010363 |  | Fabrik |  | UN55A-D20A |  |  | 230 | 235 | 2266 | 2268 | 4 | 4.5 | 14.8 | 47.6 |  | 27.7 |  | 40.5 |  | 58 |  |  | 0.426 | 139. SU=495
2021-04-06 | 332 | 2010363 |  | Fabrik |  | UN55A-D20A |  |  | 230 | 235 |  |  | 4 | 4.5 | 14.8 | [9 empty] | 0.426 | Fibertelling 4-2021
2021-04-07 | 332 | 2010364 |  | Fabrik |  | UN55A-D20A |  |  | 230 | 245 | 2268 | 2282 | 4 | 4.3 | 16.8 |  |  | 28.8 |  | 43.1 |  |  |  |  | 0.43 | 140. SU=530
2021-04-07 | 332 | 2010364 |  | Fabrik |  | UN55A-D20A |  |  | 230 | 245 |  |  | 4 | 4.3 | 16.8 | [9 empty] | 0.43 | Fibertelling 5-2021
2021-04-07 | 332 | 2010365 |  | Fabrik |  | UL58A-E000 |  |  | 200 | 220 | 2401 | 2388 | 5 | 4.5 | 11.5 |  |  |  |  | 30.2 |  |  |  |  | 0.397 | 141. SU= 370. Målt luft på byggeplass av
2021-04-07 | 332 | 2010375 |  | Fabrik |  | UL58A-E000 |  |  | 160 | 190 | 2402 | 2408 | 5 | 3.7 | 11.9 |  |  |  |  | 31.2 |  |  |  |  | 0.379 | 142. SU= 290. Økt L-stoff ep: 0,49-0,52%
2021-04-07 | 332 | 2010404 |  | Fabrik |  | UN55A-D20A |  |  | 230 | 240 | 2257 | 2265 | 4 | 4.8 | 19.1 |  |  | 24.8 |  | 39.9 |  |  |  |  | 0.429 | 143. SU=505
2021-04-07 | 332 | 2010404 |  | Fabrik |  | UN55A-D20A |  |  | 230 | 240 |  |  | 4 | 4.8 | 19.1 | [9 empty] | 0.429 | Fibertelling 6-2021
2021-04-08 | 332 | 2010408 |  | Fabrik |  | UN32A-E000 |  |  | 200 | 220 | 2436 | 2408 | 4.5 | 3.6 | 12 | [9 empty] | 0.383 | 144.SU=415
2021-04-08 | 332 | 2010413 |  | Fabrik |  | UN57A-D119 |  |  | 230 | 240 | 2391 | 2427 | 2 |  | 17.6 | 53.9 |  |  |  | 46.9 |  | 65.7 |  |  | 0.385 | 145.SU=465
2021-04-08 | 332 | 2010419 |  | Fabrik |  | UN62A-D118 |  |  | 230 | 210 | 2307 | 2290 | 5 | 5 | 17.4 | 52.6 |  |  |  | 45.8 |  | 64.1 |  |  | 0.388 | 146.SU=345
2021-04-08 | 332 | 2010439 |  | Fabrik |  | UN32A-E000 |  |  | 200 |  | 2408 | 2404 | 4.5 | 4.5 | 20.1 | [9 empty] | 0.392 | Luftprøve
2021-04-09 | 332 | 2010470 |  | Fabrik |  | UN53A-D20J |  |  | 230 | 230 | 2319 | 2358 | 2.5 |  | 19.1 | 41.6 |  |  |  | 37.7 |  | 53.3 |  |  | 0.537 | 147.SU=350
2021-04-09 | 332 | 2010474 |  | Fabrik |  | UN62A-D000 |  |  | 220 | 215 | 2376 | 2350 | 5 | 5.2 | 18.6 | 57 |  |  |  | 49.9 |  | 69.5 |  |  | 0.397 | 148.SU=330
2021-04-09 | 332 | 2010483 |  | Fabrik |  | UN53A-D103 |  |  | 550 | 510 | 2427 | 2498 | 2 |  | 20.6 | 45.5 |  |  |  | 38.4 |  | 55.5 |  |  | 0.538 | 149.SU=510
2021-04-12 | 332 | 2010495 |  | Fabrik |  | UN32A-E000 |  |  | 200 | 220 | 2417 | 2417 | 4.5 | 4 | 22.2 | 54 |  |  |  | 40.5 |  | 65.8 |  |  | 0.387 | 150.
2021-04-12 | 332 | 2010508 |  | Fabrik |  | UN32A-E000 |  |  | 200 | 230 | 2415 | 2388 | 4.5 | 4.2 | 17.7 | 51.7 |  |  |  | 40.8 |  | 63 |  |  | 0.392 | 151. SU= 435
2021-04-12 | 332 | 2010514 |  | Fabrik |  | UN56A-D111 |  |  | 220 | 230 | 2339 | 2340 | 5 | 4.9 | 17.8 | 50.8 |  |  |  | 43.9 |  | 61.9 |  |  | 0.43 | 152. SU= 410
2021-04-12 | 332 | 2010528 |  | Fabrik |  | UN32A-E000 |  |  | 200 |  | 2437 | 2469 | 4.5 | 3.2 | 17.8 | [9 empty] | 0.398 | Kun luftprøve
2021-04-12 | 332 | 2010532 |  | Fabrik |  | UN32A-E000 |  |  | 200 |  | 2422 | 2395 | 4.5 | 3.9 | 18.6 | [9 empty] | 0.393 | Kun luftprøve
2021-04-12 | 332 | 2010539 |  | Fabrik |  | UL32A-D000 |  |  | 200 | 220 | 2374 | 2395 | 4.5 | 5.3 | 19.4 | 52.5 |  |  |  | 42 |  | 64 |  |  | 0.399 | 153. SU= 400
2021-04-13 | 332 | 2010551 |  | Fabrik |  | UN55A-D20A |  |  | 230 | 235 |  |  | 4 | 7 | 21.9 | [9 empty] | 0.425 | Fibertelling 7-2021
2021-04-13 | 332 | 2010551 |  | Fabrik |  | UN55A-D20A |  |  | 230 | 235 | 2208 | 2215 | 4 | 7 | 21.9 | 40.5 |  |  |  | 36.5 |  | 52 |  |  | 0.425 | 154. SU=495
2021-04-13 | 332 | 2010554 |  | Fabrik |  | UL58A-E000 |  |  | 180 | 205 | 2386 | 2396 | 5 | 5 | 13.4 | 47.7 |  |  |  | 33.1 |  | 58.2 | 68.5 |  | 0.397 | 155.SU=340
2021-04-13 | 332 | 2010566 |  | Fabrik |  | UN60A-D000 |  |  | 220 | 220 | 2374 | 2395 | 5 | 5.1 | 18.3 | 47.9 |  |  |  | 43.2 |  | 58.5 |  |  | 0.443 | 156.SU=360
2021-04-14 | 332 | 2010618 |  | Fabrik |  | UN55A-D000 |  |  | 220 | 230 | 2399 | 2405 | 3.5 | 4.3 | 18.9 | 47.9 |  |  |  | 42.7 |  | 58.5 |  |  | 0.442 | 157
2021-04-14 | 332 | 2010622 |  | Fabrik |  | UN53A-D111 |  |  | 240 | 250 | 2420 | 2462 | 2 |  | 19 | 38.3 |  |  |  | 38.5 |  | 49.1 |  |  | 0.527 | 158
2021-04-14 | 332 | 2010644 |  | Fabrik |  | UL32A-D000 |  |  | 200 | 220 | 2358 | 2368 | 4.5 | 5.5 | 19.9 | 51.1 |  |  |  | 44.7 |  | 62.4 |  |  | 0.398 | 159. SU=320
2021-04-15 | 332 | 2010656 |  | Fabrik |  | UN61A-D000 |  |  | 240 | 220 | 2411 | 2410 | 2 | 3.8 | 13.6 | 51.5 |  |  |  | 47.7 |  | 62.9 |  |  | 0.405 | 160
2021-04-15 | 332 | 2010659 |  | Fabrik |  | UL58A-E000 |  |  | 200 | 220 | 2393 | 2380 | 5 | 4.8 | 13.8 | 39.7 |  |  |  | 27.8 |  | 50.9 |  |  | 0.397 | 161
2021-04-15 | 332 | 2010680 |  | Fabrik |  | UN61A-D000 |  |  | 240 | 220 | 2406 | 2451 | 3.5 | 3.7 | 14.4 | 54.9 |  |  |  | 50.9 |  | 66.9 |  |  | 0.399 | 162
2021-04-16 | 332 | 2010734 |  | Fabrik |  | UN56A-D111 |  |  | 240 | 240 | 2341 | 2348 | 5 | 4.9 | 22.9 | 48.6 |  |  |  | 43.5 |  | 59.3 |  |  | 0.439 | 163.SU=400
2021-04-16 | 332 | 2010736 |  | Fabrik |  | UN62A-D000 |  |  | 220 | 225 | 2394 | 2421 | 5 | 4.3 | 23.8 | 55.8 |  |  |  | 49.5 |  | 68 |  |  | 0.405 | 164.SU=360
2021-04-16 | 332 | 2010750 |  | Fabrik |  | UN32A-E000 |  |  | 210 | 215 | 2405 | 2393 | 4.5 | 4.6 | 15.4 | 52.8 |  |  |  | 42.6 |  | 64.4 |  |  | 0.391 | 165
2021-04-19 | 332 | 2010770 |  | Fabrik |  | UL58A-E000 |  |  | 180 | 200 | 2365 | 2334 | 5 | 5.9 | 14.5 | 41.5 |  |  |  | 28 |  | 53.2 |  |  | 0.399 | 166
2021-04-19 | 332 | 2010772 |  | Fabrik |  | UN32A-E110 |  |  | 220 | 240 | 2348 | 2340 | 4.5 | 5.6 | 19.8 | 48.9 |  |  |  | 37.6 |  | 59.7 |  |  | 0.404 | 167.SU=460
2021-04-19 | 332 | 2010779 |  | Fabrik |  | UL32A-D000 |  |  | 200 | 230 | 2356 | 2317 | 4.5 | 5.5 | 15.9 | 54.1 |  |  |  | 46 |  | 66 |  |  | 0.392 | 168.SU=370
2021-04-19 | 332 | 2010815 |  | Fabrik |  | UN32A-E110 |  |  | 220 | 200 | 2381 | 2398 | 4.5 | 4.2 | 15.7 | [9 empty] | 0.395 | 169. Kun luft, SU=350
2021-04-20 | 332 | 2010822 |  | Fabrik |  | UL58A-E000 |  |  | 200 | 210 | 2422 | 2396 | 5 | 3.6 | 12.9 | 45.9 |  |  |  | 31 |  | 56 |  |  | 0.399 | 170. SU=340
2021-04-20 | 332 | 2010832 |  | Fabrik |  | UL58A-E000 |  |  | 160 |  | 2420 | 2416 | 5 | 4 | [10 empty] | 0.386 | 171. Kun luft
2021-04-20 | 332 | 2010842 |  | Fabrik |  | UL58A-E000 |  |  | 160 | 155 | 2419 | 2415 | 5 | 4 | 14.1 | [9 empty] | 0.387 | 172. Kun luft
2021-04-20 | 332 | 2010861 |  | Fabrik |  | UN55A-D20A |  |  | 210 | 230 |  |  | 4 | 3.4 | 21.5 | [9 empty] | 0.432 | Fibertelling 8-2021
2021-04-20 | 332 | 2010861 |  | Fabrik |  | UN55A-D20A |  |  | 210 | 230 | 2296 | 2312 | 4 | 3.4 | 21.5 | 54.7 |  |  |  | 44.6 |  | 66.7 |  |  | 0.432 | 173. SU=400
2021-04-21 | 332 | 2010880 |  | Fabrik |  | UL58A-E000 |  |  | 200 | 190 | 2399 | 2397 | 5 | 4.5 | 12.5 | [9 empty] | 0.4 | 174. SU= 310
2021-04-21 | 332 | 2010916 |  | Fabrik |  | UN54A-D000 |  |  | 220 | 210 | 2435 | 2445 | 3.5 | 2.7 | 15.2 |  |  |  |  | 38.9 |  |  |  |  | 0.474 | 175. SU= 330
2021-04-21 | 332 | 2010923 |  | Fabrik |  | UL32A-D000 |  |  | 220 | 210 | 2398 |  | 4.5 | 3.6 | 14.4 |  |  |  |  | 44.9 |  |  |  |  | 0.393 | 176. SU= 410
2021-04-22 | 332 | 2010937 |  | Fabrik |  | UN53A-D103 |  |  | 550 | 250 | 2442 | 2516 | 2 |  |  | 42.6 |  |  |  | 36.2 |  | 54.7 |  |  | 0.539 | 177.SU=570
2021-04-22 | 332 | 2010937 |  | Fabrik |  | UN53A-D103 |  |  | 550 |  |  |  | 2 | [11 empty] | 0.539 | Fibertelling 9-2021
2021-04-22 | 332 | 2010979 |  | Fabrik |  | UN54A-D000 |  |  | 220 | 220 | 2367 | 2376 | 3.5 | 5.5 | 14.9 | 39.4 |  |  |  | 35.6 |  | 50.5 |  |  | 0.482 | 178.SU=370
2021-04-23 | 332 | 2010990 |  | Fabrik |  | UN55A-D100 |  |  | 220 | 225 | 2375 | 2370 | 3.5 | 4.6 | 16.9 | 50.4 |  |  |  | 44.1 |  | 61.5 |  |  | 0.454 | 179.SU=395
2021-04-23 | 332 | 2011005 |  | Fabrik |  | UN53A-D103 |  |  | 550 | 260 | 2425 | 2442 | 2 |  | 15.9 | 40.1 |  |  |  | 35.5 |  | 51.5 |  |  | 0.542 | 180.SU=550
2021-04-26 | 332 | 2011034 |  | Fabrik |  | UL58A-E000 |  |  | 180 | 210 | 2384 | 2397 | 5 | 5.3 | 14.1 | 39.1 |  |  |  | 27.3 |  | 50.1 |  |  | 0.393 | 181. SU= 340.Tilsatt 2 ltr MasterAir 1:9
2021-04-26 | 332 | 2011052 |  | Fabrik |  | UN62A-D118 |  |  | 230 | 150 | 2325 | 2365 | 5 | 3.8 | 14.8 | 53.9 |  |  |  | 47.3 |  | 65.7 |  |  | 0.398 | 182.Varslet blander om å blande bløtere
2021-04-26 | 332 | 2011069 |  | Fabrik |  | UL58A-E000 |  |  | 160 | 60 | 2447 | 2460 | 5 | 3.3 | 9.5 | 55.3 |  |  |  | 39.3 |  | 67.4 |  |  | 0.373 | 183
2021-04-27 | 332 | 2011095 |  | Fabrik |  | UN32A-E000 |  |  | 220 | 225 | 2411 | 2416 | 4.5 | 4.2 | 10.9 | 57.5 |  |  |  | 46.1 |  | 70.1 |  |  | 0.4 | 184.SU=380
2021-04-27 | 332 | 2011105 |  | Fabrik |  | UN61A-D110 |  |  | 180 | 220 | 2413 | 2426 | 3.5 | 3.4 | 13.2 | 61.8 |  |  |  | 54.9 |  | 75.3 |  |  | 0.381 | 185.SU=375
2021-04-27 | 332 | 2011109 |  | Fabrik |  | UN32A-E000 |  |  | 220 | 220 | 2398 | 2383 | 4.5 | 4.8 | 11.7 | 54 |  |  |  | 43.2 |  | 65.9 |  |  | 0.396 | 186.SU=395
2021-04-27 | 332 | 2011140 |  | Fabrik |  | UN55A-D20A |  |  | 200 | 215 | 2305 | 2292 | 4 | 3.6 | 20.4 | 52.1 |  |  |  | 44.2 |  | 63.6 |  |  | 0.42 | 187 su=360
2021-04-28 | 332 | 2011159 |  | Fabrik |  | UN55A-D000 |  |  | 220 | 220 | 2383 | 2376 | 3.5 | 4.2 | 11.7 | 48.4 | [5 empty] | 59 |  |  | 0.449 | 188 su=380
2021-04-28 | 332 | 2011164 |  | Fabrik |  | UN53A-D111 |  |  | 240 | 240 | 2417 | 2454 | 2 |  | 12.5 | 36.4 | [5 empty] | 46.6 |  |  | 0.534 | 189 su=450
2021-04-28 | 332 | 2011201 |  | Fabrik |  | UN55A-D20A |  |  | 200 | 200 | 2324 | 2321 | 4 | 3 | 21.5 | 54.5 | [5 empty] | 66.5 |  |  | 0.412 | 190. SU=360
2021-04-28 | 332 | 2011201 |  | Fabrik |  | UN55A-D20A |  |  | 200 | 200 |  |  | 4 | 3 | 21.5 | [9 empty] | 0.412 | Fibertelling 10-2021
2021-04-29 | 332 | 2011216 |  | Fabrik |  | UN62A-D110 |  |  | 200 | 170 | 2403 | 2411 | 5 | 3.2 | 15.3 | 62.4 |  |  |  | 55.2 |  | 76 |  |  | 0.384 | 191. SU= 290.Økt l-stoff: 0,30-0,39% e.p
2021-04-29 | 332 | 2011228 |  | Fabrik |  | UN53X-D000 |  |  | 200 | 220 | 2375 | 2342 | 3.5 | 5.8 | 16.1 | 32.3 |  |  |  | 29.7 |  | 39.9 |  |  | 0.536 | 192.SU=440
2021-04-29 | 332 | 2011241 |  | Fabrik |  | UN56A-D110 |  |  | 200 | 190 | 2337 | 2352 | 5 | 5.2 | 21 | 52.4 |  |  |  | 45.4 |  | 64 |  |  | 0.432 | 193.SU=290
2021-04-30 | 332 | 2011265 |  | Fabrik |  | UL58A-E000 |  |  | 160 | 120 | 2421 | 2434 | 5 | 3.6 | 11.2 | 49.7 |  |  |  | 35 |  | 60.6 |  |  | 0.392 | 194. Justert opp luft og kons på siste s
2021-04-30 | 332 | 2011270 |  | Fabrik |  | UL58A-E000 |  |  | 160 |  | 2387 |  | 5 | 4.4 | [10 empty] | 0.399 | Målt luft 4,4%
2021-04-30 | 332 | 2011289 |  | Fabrik |  | UN32A-E000 |  |  | 200 | 210 | 2435 | 2437 | 4.5 | 3.6 | 12 | 55.2 |  |  |  | 45.1 |  | 67.3 |  |  | 0.384 | 195.
2021-05-03 | 332 | 2011339 |  | Fabrik |  | UN53A-D20J |  |  | 230 | 225 | 2321 | 2387 | 2.5 |  | 15.4 | 43.1 |  |  |  | 37.1 |  | 52.6 |  |  | 0.537 | 196
2021-05-03 | 332 | 2011341 |  | Fabrik |  | UN56A-D110 |  |  | 180 | 190 | 2367 | 2362 | 5 | 4.5 | 14.9 | 47.2 |  |  |  | 40.3 |  | 57.5 |  |  | 0.423 | 197. SU=330
2021-05-03 | 332 | 2011369 |  | Fabrik |  | UN32A-E000 |  |  | 220 | 200 | 2409 | 2425 | 4.5 | 4.4 | 13 | 55.9 |  |  |  | 44 |  | 68.2 |  |  | 0.395 | 198. SU=350
2021-05-04 | 332 | 2011374 |  | Fabrik |  | UN32A-E000 |  |  | 200 | 200 | 2431 | 2459 | 4.5 | 3.4 | 11.1 | 54.5 |  |  |  | 42.9 |  | 66.5 |  |  | 0.397 | 199
2021-05-04 | 332 | 2011384 |  | Fabrik |  | UN56A-D111 |  |  | 160 | 120 | 2383 | 2401 | 5 | 4.2 | 13.6 | 52.2 |  |  |  | 45.4 |  | 63.6 |  |  | 0.43 | 200
2021-05-04 | 332 | 2011397 |  | Fabrik |  | UN55A-D100 |  |  | 220 | 180 | 2400 | 2451 | 3.5 |  | 13.4 | 48.9 |  |  |  | 42.4 |  | 59.6 |  |  | 0.454 | 201
2021-05-05 | 332 | 2011444 |  | Fabrik |  | UN56A-D110 |  |  | 200 | 190 | 2346 | 2376 | 5 | 5 | 16.4 | 47.3 |  |  |  | 41.8 |  | 57.7 |  |  | 0.426 | 202.SU= 280
2021-05-05 | 332 | 2011457 |  | Fabrik |  | UN56A-D000 |  |  | 200 | 210 | 2363 | 2334 | 5 | 6.5 | 14.2 | 42.6 |  |  |  | 37.8 |  | 54.6 |  |  | 0.434 | 203. SU= 280
2021-05-05 | 332 | 2011470 |  | Fabrik |  | UN32A-E000 |  |  | 200 | 230 | 2409 | 2398 | 4.5 |  | 11.4 | 54.2 |  |  |  | 43 |  | 66.1 |  |  | 0.389 | 204. SU= 375
2021-05-06 | 332 | 2011501 |  | Fabrik |  | UN55A-D000 |  |  | 220 | 230 | 2396 | 2394 | 3.5 | 4.1 | 14 | 47.5 |  |  |  | 42.3 |  | 57.9 |  |  | 0.443 | 205 . SU=360
2021-05-06 | 332 | 2011537 |  | Fabrik |  | UN32A-E000 |  |  | 200 | 190 | 2425 | 2473 | 4.5 | 4 | 13.9 | 54.1 |  |  |  | 43.7 |  | 65.9 |  |  | 0.387 | 206 SU=320
2021-05-07 | 332 | 2011553 |  | Fabrik |  | UL58A-E000 |  |  | 160 | 170 | 2329 | 2330 | 5 | 7.5 | 11.1 |  |  |  |  | 26.7 |  |  |  |  | 0.398 | 207. SU=270. Just.L-stoff ep:0,90-0,85%
2021-05-07 | 332 | 2011563 |  | Fabrik |  | UL58A-E000 |  |  | 160 | 180 | 2395 | 2379 | 5 | 4.8 | 11.2 |  |  |  |  | 31.1 |  |  |  |  | 0.393 | 208. SU= 280
2021-05-07 | 332 | 2011598 |  | Fabrik |  | UN55A-D20A |  |  | 180 | 160 | 2297 | 2340 | 4 |  | 22.5 |  |  |  |  | 46.5 |  |  |  |  | 0.428 | 209.
2021-05-10 | 332 | 2011621 |  | Fabrik |  | UN53A-D111 |  |  | 220 | 215 | 2432 |  | 2 |  | 14.9 | 37.2 |  |  |  | 37.3 |  | 47.7 |  |  | 0.538 | 210.
2021-05-10 | 332 | 2011636 |  | Fabrik |  | UN53A-D111 |  |  | 240 | 250 | 2425 | 2494 | 2 |  | 16.2 | 36.4 |  |  |  | 35.1 |  | 45 |  |  | 0.524 | 211. SU= 510
2021-05-10 | 332 | 2011640 |  | Fabrik |  | UN32A-E000 |  |  | 200 | 190 | 2445 | 2444 | 4.5 | 3.2 | 12.1 | 59.7 |  |  |  | 50.1 |  | 72.9 |  |  | 0.399 | 212. SU= 305.Tilsatt 1 ltr L-stoff på bi
2021-05-11 | 332 | 2011689 |  | Fabrik |  | UN51C-D000 |  |  | 160 | 150 | 2410 | 2462 | 3.5 |  | 17.8 | 33.8 |  |  |  | 27.3 |  | 41.8 |  |  | 0.592 | 213
2021-05-11 | 332 | 2011704 |  | Fabrik |  | UN32A-E000 |  |  | 220 | 230 | 2441 | 2459 | 4.5 | 3.3 | 15.3 | 56.9 |  |  |  | 45.2 |  | 69.4 |  |  | 0.393 | 214
2021-05-11 | 332 | 2011726 |  | Fabrik |  | UN53A-D100 |  |  | 220 | 180 | 2396 | 2441 | 3.5 |  | 19.2 | 33.3 |  |  |  | 30.6 |  | 41.1 |  |  | 0.546 | 215
2021-05-12 | 332 | 2011761 |  | Fabrik |  | UN61A-D110 |  |  | 230 | 230 | 2450 | 2472 | 3.5 | 1.6 | 17.7 | 58.1 |  |  |  | 51.7 |  | 70.9 |  |  | 0.401 | 216. SU= 520. Ækt L-stoff ep:0,15-0,21%
2021-05-12 | 332 | 2011769 |  | Fabrik |  | UN62A-D000 |  |  | 200 | 140 | 2449 | 2488 | 5 | 2.5 | 18.2 | 57.5 | [5 empty] | 70.1 |  |  | 0.4 | 217. SU=240. Varslet blander om å blande
2021-05-12 | 332 | 2011775 |  | Fabrik |  | UN32A-D000 |  |  | 200 | 210 | 2395 | 2417 | 4.5 | 4.6 | 17.3 | 52.1 |  | 31.9 |  | 45.5 |  | 63.5 |  |  | 0.399 | 218. SU= 210. Innledende prøve
2021-05-12 | 332 | 2011801 |  | Fabrik |  | UL32A-D000 |  |  | 200 | 220 | 2409 | 2411 | 4.5 | 4 | 17.4 | 51.4 |  |  |  | 40.8 |  | 62.7 |  |  | 0.395 | 219.SU= 330
2021-05-14 | 332 | 2011815 |  | Fabrik |  | UN53A-D111 |  |  | 240 | 240 | 2413 | 2476 | 2 |  | 17.9 | 33 |  |  |  | 30.8 |  | 40.7 |  |  | 0.546 | 220.SU=450
2021-05-14 | 332 | 2011819 |  | Fabrik |  | UN32A-E000 |  |  | 200 | 220 | 2411 | 2397 | 4.5 | 3.5 | 13.5 | 52.1 |  |  |  | 42.2 |  | 63.5 |  |  | 0.377 | 221.SU=390
2021-05-14 | 332 | 2011846 |  | Fabrik |  | UL32A-D000 |  |  | 220 | 230 | 2384 | 2365 | 4.5 | 5 | 16.7 | 48.9 |  |  |  | 39 |  | 59.6 |  |  | 0.397 | 222.SU=400
2021-05-19 | 332 | 2011881 |  | Fabrik |  | UN61A-D000 |  |  | 220 | 240 | 2382 | 2376 | 3.5 | 4.8 | 16.5 | 55.5 |  |  |  | 49 |  | 67.7 |  |  | 0.391 | 223.
2021-05-19 | 332 | 2011892 |  | Fabrik |  | UN57A-D111 |  |  | 240 | 220 | 2405 | 2446 | 2 |  | 17.7 | 56.8 |  |  |  | 49.8 |  | 69.2 |  |  | 0.402 | 224.
2021-05-20 | 332 | 2011932 |  | Fabrik |  | UL58A-E000 |  |  | 200 | 190 | 2390 | 2386 | 5 | 4.8 | 14.7 | 41.4 |  |  |  | 28.6 |  | 53.1 |  |  | 0.404 | 225.SU=310
2021-05-20 | 332 | 2011935 |  | Fabrik |  | UN32A-E000 |  |  | 200 | 200 | 2405 | 2423 | 4.5 | 4.5 | 15.3 | 54.5 |  |  |  | 2258.9 |  | 66.5 |  |  | 0.387 | 226.SU=320
2021-05-20 | 332 | 2011963 |  | Fabrik |  | UN53A-D000 |  |  | 200 | 210 | 2427 | 2420 | 3.5 |  | 16.5 | 31.2 |  |  |  | 29 |  | 38.5 |  |  | 0.527 | 227.SU=370
2021-05-20 | 332 | 2011982 |  | Fabrik |  | UN55A-D20A |  |  | 190 | 190 | 2304 | 2332 | 4 |  | 23.5 | 54.1 |  |  |  | 43.9 |  | 65.9 |  |  | 0.413 | 228.SU=300
2021-05-21 | 332 | 2011995 |  | Fabrik |  | UN55A-D111 |  |  | 230 | 240 | 2406 | 2435 | 2 |  | 17.1 | 49.4 |  |  |  | 43.8 |  | 60.3 |  |  | 0.444 | 229.SU=450
2021-05-21 | 332 | 2012008 |  | Fabrik |  | UN62A-D000 |  |  | 220 | 215 | 2406 | 2382 | 5 | 4.2 | 15.4 | 54.4 |  |  |  | 47.2 |  | 66.4 |  |  | 0.389 | 230.SU=330
2021-05-21 | 332 | 2012011 |  | Fabrik |  | UN62A-D000 |  |  | 200 |  | 2410 | 2435 | 5 | 4.5 | [10 empty] | 0.381 | Luftprøve
2021-05-21 | 332 | 2012012 |  | Fabrik |  | UN32A-E100 |  |  | 220 | 230 | 2363 | 2383 | 4.5 | 5.7 | 13.3 | 48.7 |  |  |  | 38.3 |  | 59.4 |  |  | 0.4 | 231.SU=470 Tilsatt 4kg L&2LSP
2021-05-21 | 332 | 2012016 |  | Fabrik |  | UN32A-E100 |  |  | 220 | 220 | 2424 | 2419 | 4.5 | 3.2 | 15 | [9 empty] | 0.399 | Luftprøve.SU=330
2021-05-21 | 332 | 2012032 |  | Fabrik |  | UL32A-D000 |  |  | 200 | 220 | 2383 | 2365 | 4.5 | 5 | 17.4 | 50.6 |  |  |  | 40.7 |  | 61.7 |  |  | 0.4 | 232.SU=340
2021-05-25 | 332 | 2012046 |  | Fabrik |  | UN32A-E000 |  |  | 220 | 240 | 2403 | 2378 | 4.5 | 4.2 | 16 | 53.6 |  |  |  | 44.6 |  | 65.4 |  |  | 0.391 | 233. SU= 435.Betong oppfører seg merkeli
2021-05-25 | 332 | 2012055 |  | Fabrik |  | UN32A-E000 |  |  | 240 | 220 | 2388 | 2436 | 4.5 | 5 | 17.3 | 50.8 |  |  |  | 42.3 |  | 61.9 |  |  | 0.394 | 234.
2021-05-25 | 332 | 2012060 |  | Fabrik |  | UN32A-D000 |  |  | 200 | 200 | 2386 | 2370 | 4.5 | 5 | 18.5 | 50.8 |  | 33.2 |  | 46.3 |  | 61.9 |  |  | 0.399 | 235. Innledende. SU= 200
2021-05-25 | 332 | 2012077 |  | Fabrik |  | UN53A-D000 |  |  | 220 | 210 | 2418 | 2430 | 3.5 | 3.6 | 18.2 | 32.2 |  |  |  | 30 |  | 39.8 |  |  | 0.535 | 236. SU= 365
2021-05-26 | 332 | 2012103 |  | Fabrik |  | UL58A-E000 |  |  | 180 | 200 | 2417 | 2390 | 5 | 3.9 | 16 | 50.2 |  |  |  | 34.2 |  | 61.2 |  |  | 0.398 | 237
2021-05-26 | 332 | 2012119 |  | Fabrik |  | UN57A-D100 |  |  | 240 | 160 | 2396 | 2442 | 3.5 | 3.7 | 18.6 | 60.2 |  |  |  | 51.7 |  | 73.4 |  |  | 0.409 | 238, Arnt M varslet og tar av 2% 0-8mm
2021-05-26 | 332 | 2012129 |  | Fabrik |  | UN53A-D103 |  |  | 550 | 500 | 2434 | 2477 | 2 |  | 18.3 | 40.9 |  |  |  | 33.8 |  | 52.4 |  |  | 0.555 | 239
2021-05-26 | 332 | 2012151 |  | Fabrik |  | UN32A-E100 |  |  | 220 | 240 | 2420 | 2419 | 4.5 | 3.7 | 18.4 | 56.5 |  |  |  | 44.9 |  | 69 |  |  | 0.388 | 240.
2021-05-26 | 332 | 2012151 |  | Fabrik |  | UN32A-E100 |  |  | 220 |  | 2399 |  | 4.5 | [11 empty] | 0.388
2021-05-27 | 332 | 2012160 |  | Fabrik |  | UL58A-E000 |  |  | 200 | 210 | 2362 | 2323 | 5 | 5.9 | 17.4 | 45.8 |  |  |  | 32.3 |  | 55.9 |  |  | 0.402 | 241.
2021-05-27 | 332 | 2012172 |  | Fabrik |  | UN32A-E000 |  |  | 220 | 240 | 2402 | 2317 | 4.5 | 4.6 | 18.2 | 52.5 |  |  |  | 45 |  | 64 |  |  | 0.386 | 242
2021-05-27 | 332 | 2012183 |  | Fabrik |  | UN32A-E000 |  |  | 220 | 165 | 1642 | 2453 | 4.5 | 3.5 | 17.6 | 57.3 | [5 empty] | 69.8 |  |  | 0.381 | 243
2021-05-27 | 332 | 2012198 |  | Fabrik |  | UL32A-D000 |  |  | 200 | 230 | 2364 | 2335 | 4.5 | 5.8 | 18.6 | 50 |  |  |  | 41.2 |  | 61 |  |  | 0.396 | 244
2021-05-27 | 332 | 2012204 |  | Fabrik |  | UN55A-D20A |  |  | 190 | 180 | 2270 | 2332 | 4 | 5.5 | 22.9 | 51 |  |  |  | 42.2 |  | 62.2 |  |  | 0.416 | 245. SU=280
2021-05-27 | 332 | 2012204 |  | Fabrik |  | UN55A-D20A |  |  | 190 | 190 |  |  | 4 | 5.5 | 24.6 | [9 empty] | 0.416 | Fibertelling 11-2021
2021-05-28 | 332 | 2012211 |  | Fabrik |  | UN32A-E000 |  |  | 220 | 190 | 2411 | 2436 | 4.5 | 4.5 | 18.4 | 55.3 |  |  |  | 44.8 |  | 67.4 |  |  | 0.38 | 246
2021-05-28 | 332 | 2012222 |  | Fabrik |  | UN53A-D111 |  |  | 240 | 260 | 2406 | 2464 | 2 |  | 18.5 | 36.1 |  |  |  | 35 |  | 46.3 |  |  | 0.549 | 247
2021-05-28 | 332 | 2012247 |  | Fabrik |  | UN32A-E100 |  |  | 220 | 230 | 2420 | 2428 | 4.5 | 3.4 | 17.9 | 53.3 | [5 empty] | 65 |  |  | 0.399 | 248
2021-05-28 | 332 | 2012258 |  | Fabrik |  | UL32A-D000 |  |  | 200 | 200 | 2414 | 2446 | 4.5 | 3.8 | 19.3 | 53 |  |  |  | 42 |  | 64.6 |  |  | 0.395 | 249
2021-05-31 | 332 | 2012265 |  | Fabrik |  | UN32A-E110 |  |  | 220 | 240 | 2367 | 2353 | 4.5 | 4.9 | 17.6 | 51.1 |  |  |  | 39.1 |  | 62.4 |  |  | 0.404 | 250
2021-05-31 | 332 | 2012280 |  | Fabrik |  | UN32A-E000 |  |  | 220 | 185 | 2418 | 2455 | 4.5 | 4.2 | 18.1 | 56.2 |  |  |  | 46.3 |  | 68.6 |  |  | 0.381 | 251
2021-05-31 | 332 | 2012287 |  | Fabrik |  | UN32A-E000 |  |  | 220 |  | 2409 |  | 4.2 | 4.2 | [10 empty] | 0.398 | kun luft
2021-05-31 | 332 | 2012295 |  | Fabrik |  | UN32A-E000 |  |  | 220 | 200 | 2418 | 2417 | 4.5 | 4.2 | 17.6 | 55.3 |  |  |  | 41.3 |  | 67.4 |  |  | 0.395 | 252
2021-05-31 | 332 | 2012295 |  | Fabrik |  | UN32A-E000 |  |  | 220 |  | 2410 |  | 4.5 | [11 empty] | 0.395 | Kun luft
2021-05-31 | 332 | 2012302 |  | Fabrik |  | UN32A-E000 |  |  | 210 | 210 | 2382 | 2382 | 4 | 4 | 18 | [9 empty] | 0.39 | Kun luft og Synk
2021-05-31 | 332 | 2012308 |  | Fabrik |  | UN55A-D20A |  |  | 190 |  |  |  | 4 | 4 | 24 | [9 empty] | 0.423 | Fibertelling 12-2021
2021-05-31 | 332 | 2012308 |  | Fabrik |  | UN55A-D20A |  |  | 190 |  | 2299 | 2303 | 4 |  | 24 | 56.2 | [5 empty] | 68.5 |  |  | 0.423 | 253.
2021-05-31 | 332 | 2012309 |  | Fabrik |  | UL32A-D000 |  |  | 220 | 220 | 2410 | 2417 | 4.5 | 4 | 19.3 | 52.9 |  |  |  | 43.9 |  | 64.6 |  |  | 0.394 | 254
2021-05-31 | 332 | 2012319 |  | Fabrik |  | UN32A-E000 |  |  | 220 |  | 2411 |  | 4.5 | 3.6 | [10 empty] | 0.395 | Luftmåling, økte 2%
2021-05-31 | 332 | 2012333 |  | Fabrik |  | UN32A-E000 |  |  | 220 |  | 2410 |  | 4.5 | 4.3 | [10 empty] | 0.397 | Luftmåling
2021-05-31 | 332 | 2012344 |  | Fabrik |  | UN32A-E110 |  |  | 200 | 220 | 2378 | 2342 | 4.5 | 4.6 | 17.9 | 51.9 |  |  |  | 40.5 |  | 63.3 |  |  | 0.398 | 255.SU=410
2021-06-01 | 332 | 2012350 |  | Fabrik |  | UL58A-E000 |  |  | 200 | 210 | 2419 | 2433 | 5 | 4.1 | 17 | 49.9 |  |  |  | 35.5 |  | 60.9 |  |  | 0.402 | 256.SU=395
2021-06-01 | 332 | 2012356 |  | Fabrik |  | UN53A-D110 |  |  | 220 | 230 | 2416 | 2427 | 3 | 2.6 | 17.7 | 35.5 |  |  |  | 34.5 |  | 45.5 |  |  | 0.538 | 257.SU=445
2021-06-01 | 332 | 2012367 |  | Fabrik |  | UN32A-E100 |  |  | 220 | 220 | 2399 | 2411 | 4.5 | 4.2 | 17 | 53 |  |  |  | 43.3 |  | 64.7 |  |  | 0.396 | 258.SU=410
2021-06-01 | 332 | 2012376 |  | Fabrik |  | UN53A-D102 |  |  | 650 | 255 | 2371 |  | 3.5 | 5.8 | 17.9 | 35.8 |  |  |  | 30.6 |  | 46 |  |  | 0.542 | 259.SU=500
2021-06-02 | 332 | 2012403 |  | Fabrik |  | UL58A-E000 |  |  | 200 | 180 | 2421 | 2464 | 5 | 4.1 | 17.8 | 40.8 |  |  |  | 30 |  | 52.3 |  |  | 0.4 | 260
2021-06-02 | 332 | 2012423 |  | Fabrik |  | UN62A-D000 |  |  | 180 | 180 | 2400 | 2415 | 5 | 5.2 | 21.2 | 53.2 |  |  |  | 47.5 |  | 64.9 |  |  | 0.39 | 261
2021-06-02 | 332 | 2012436 |  | Fabrik |  | UL32A-D000 |  |  | 200 | 200 | 2404 | 2453 | 4.5 | 4.2 | 21.8 | 54.4 |  |  |  | 46.2 |  | 66.3 |  |  | 0.397 | 262
2021-06-02 | 332 | 2012444 |  | Fabrik |  | UL32A-D102 |  |  | 650 | 645 | 2311 | 2310 | 4.5 | 5.2 | 22 | 46.5 |  | 26.6 |  | 40.4 |  | 56.7 |  |  | 0.393 | 263. 28d terning nr 1: vekt 2325 trykk 5
2021-06-03 | 332 | 2012459 |  | Fabrik |  | UN55A-D20A |  |  | 190 | 180 | 2271 | 2285 | 4 | 5.6 | 27.1 | 48.7 |  |  |  | 42.2 |  | 59.4 |  |  | 0.416 | 264. SU=350
2021-06-03 | 332 | 2012459 |  | Fabrik |  | UN55A-D20A |  |  | 190 | 180 |  |  | 4 | 5.6 | 27.1 | [9 empty] | 0.416 | Fibertelling 13-2021
2021-06-04 | 332 | 2012463 |  | Fabrik |  | UL58A-E000 |  |  | 200 | 200 | 2356 | 2355 | 5 | 7 | 19.5 | 36.2 |  |  |  | 27.2 |  | 46.5 |  |  | 0.4 | 265
2021-06-04 | 332 | 2012486 |  | Fabrik |  | UN32A-E100 |  |  | 220 | 220 | 2404 | 2372 | 4.5 | 4.2 | 19.8 | 54.1 |  |  |  | 46 |  | 66 |  |  | 0.393 | 266
2021-06-04 | 332 | 2012498 |  | Fabrik |  | UN32A-E000 |  |  | 220 | 220 | 2423 | 2413 | 4.5 | 4 | 20.3 | 51.3 |  |  |  | 42.9 |  | 62.6 |  |  | 0.396 | 267
2021-06-04 | 332 | 2012524 |  | Fabrik |  | UN32A-E000 |  |  | 220 | 220 | 2404 | 2403 | 4.5 | 4.9 | 21.4 | [9 empty] | 0.39 | 268. Kun luft
2021-06-05 | 332 | 2012539 |  | Fabrik |  | UL32A-D000 |  |  | 220 | 230 | 2362 | 2382 | 4.5 | 5.8 | [10 empty] | 0.398 | Bla på 1 m3 uten L-stroff. 4,5% på bp
2021-06-07 | 332 | 2012543 |  | Fabrik |  | UN32A-E000 |  |  | 200 | 210 | 2427 | 2430 | 4.5 | 3.8 | 20.1 | 49.6 |  |  |  | 40.1 |  | 60.5 |  |  | 0.399 | 269.
2021-06-07 | 332 | 2012568 |  | Fabrik |  | UN32A-E000 |  |  | 220 |  | 2406 | 2427 | 4.5 | 3.8 | [10 empty] | 0.405 | kun luft
2021-06-07 | 332 | 2012571 |  | Fabrik |  | UN32A-D000 |  |  | 200 | 220 | 2391 | 2396 | 4.5 | 4.7 | 21.2 | 52.4 |  | 35.3 |  | 48.6 |  | 64 |  |  | 0.393 | 270- innledende prøve
2021-06-07 | 332 | 2012588 |  | Fabrik |  | UL32A-D102 |  |  | 650 | 650 | 2328 |  | 4.5 | 5.5 | 20.8 | 44.7 |  |  |  | 37.8 |  | 54.6 |  |  | 0.393 | 271
2021-06-08 | 332 | 2012613 |  | Fabrik |  | UN32A-E000 |  |  | 220 | 230 | 2431 | 2399 | 4.5 | 3.6 | 19.6 | 53.1 |  |  |  | 43.4 |  | 64.8 |  |  | 0.4 | 272.SU=455
2021-06-08 | 332 | 2012617 |  | Fabrik |  | UL32A-D000 |  |  | 220 | 240 | 2357 | 2345 | 4.5 | 6 | 19.7 | 49.2 |  |  |  | 42.1 |  | 60 |  |  | 0.399 | 273.SU=495
2021-06-09 | 332 | 2012672 |  | Fabrik |  | UN56A-D111 |  |  | 180 | 200 | 2342 | 2348 | 5 | 5.7 | 20.8 | 45.1 |  |  |  | 39.6 |  | 55 |  |  | 0.445 | 275. SU= 320
2021-06-09 | 332 | 2012691 |  | Fabrik |  | US57A-D209 |  |  | 650 | 590 | 2252 | 2271 | 2 | 3.2 | 21.1 | 42.2 |  |  |  | 39.3 |  | 54 |  |  | 0.402 | 276.S= 270
2021-06-09 | 332 | 2012698 |  | Fabrik |  | UL32A-D000 |  |  | 220 | 250 | 2386 | 2374 | 4.5 | 4.7 | 19.6 | 41.7 |  |  |  | 35.6 |  | 53.4 |  |  | 0.386 | 277. SU=555.Prøve rett etter skylling av
2021-06-10 | 332 | 2012717 |  | Fabrik |  | UL58A-E000 |  |  | 180 | 160 | 2365 | 2367 | 5 | 6.5 | 19.5 | 42.2 |  |  |  | 30.9 |  | 54.2 |  |  | 0.404 | 278. su= 280
2021-06-10 | 332 | 2012728 |  | Fabrik |  | UN60A-D110 |  |  | 200 |  | 2335 |  | 5 |  | 20.4 | 47.3 |  |  |  | 41 |  | 57.7 |  |  | 0.416 | 279. su=345. Varslet blander om å øke L-
2021-06-10 | 332 | 2012748 |  | Fabrik |  | UL32A-D102 |  |  | 650 | 650 | 2303 | 2307 | 4.5 | 5 | 19.8 | 41.8 |  |  |  | 37.4 |  | 53.6 |  |  | 0.4 | 280. S=280. Synk og SU målt hver 1/2time
2021-06-11 | 332 | 2012776 |  | Fabrik |  | UL58A-E000 |  |  | 200 | 200 | 2397 | 2408 | 5 | 5 | 19.7 | 41.8 |  |  |  | 30.1 |  | 53.6 |  |  | 0.402 | 281
2021-06-11 | 332 | 2012812 |  | Fabrik |  | UN32A-E100 |  |  | 220 | 220 | 2431 | 2442 | 4.5 | 3.4 | 19.7 | 52.2 |  |  |  | 44.8 |  | 63.7 |  |  | 0.385 | 282.SU=390
2021-06-15 | 332 | 2012833 |  | Fabrik |  | UL58A-E000 |  |  | 200 | 200 | 2395 | 2393 | 5 | 5.3 | 17.9 | 46 |  |  |  | 30.8 |  | 56.1 |  |  | 0.401 | 283.SU=340
2021-06-15 | 332 | 2012838 |  | Fabrik |  | UN32A-E100 |  |  | 200 | 230 | 2401 | 2372 | 4.5 | 4.5 | 18.2 | 49 |  |  |  | 40.7 |  | 59.7 |  |  | 0.384 | 284.SU=380
2021-06-15 | 332 | 2012851 |  | Fabrik |  | UN53A-D200 |  |  | 240 | 250 | 2273 | 2264 | 5 | 3.4 | 17.5 | 36 |  |  |  | 29.6 |  | 44.4 |  |  | 0.537 | 285.SU=555
2021-06-15 | 332 | 2012889 |  | Fabrik |  | UN55A-D20A |  |  | 190 | 185 |  |  | 4 | 5 | 17.6 | [9 empty] | 0.414 | Fibertelling 14-2021
2021-06-15 | 332 | 2012889 |  | Fabrik |  | UN55A-D20A |  |  | 190 | 160 | 2284 | 2275 | 4 | 4.8 | 17.7 | 53.6 |  |  |  | 44.1 |  | 65.4 |  |  | 0.414 | 286
2021-06-16 | 332 | 2012912 |  | Fabrik |  | UN55A-D000 |  |  | 220 | 230 | 2393 | 2394 | 3.5 | 4.9 | 17.6 |  |  |  |  | 36.7 |  |  |  |  | 0.449 | 287. SU=410
2021-06-16 | 332 | 2012924 |  | Fabrik |  | UN57A-D100 |  |  | 220 | 230 | 2412 | 2347 | 3.5 | 3.5 | 15.1 | 53.9 |  |  |  | 45.2 |  | 65.7 |  |  | 0.398 | 288
2021-06-16 | 332 | 2012940 |  | Fabrik |  | UN55A-D000 |  |  | 200 | 210 | 2417 | 2402 | 3.5 | 4.2 | 17.8 | 47.8 |  |  |  | 39 |  | 58.3 |  |  | 0.453 | 289
2021-06-17 | 332 | 2012956 |  | Fabrik |  | UL58A-E000 |  |  | 180 | 180 | 2371 | 2326 | 5 | 6.5 | 16.6 | 46.8 | [5 empty] | 57.1 |  |  | 0.391 | 290. 56 døgn. Vekt=2435. Styrke=63,99
2021-06-17 | 332 | 2012963 |  | Fabrik |  | UN53A-D111 |  |  | 240 | 260 | 2430 | 2462 | 2 |  | 18.7 | 36.8 |  |  |  | 35.9 |  | 47.2 |  |  | 0.545 | 291
2021-06-17 | 332 | 2012972 |  | Fabrik |  | UN53A-D20J |  |  | 240 | 250 | 2321 | 2358 | 2.5 |  | 18.3 | 40.3 |  |  |  | 34 |  | 51.7 |  |  | 0.531 | 292
2021-06-17 | 332 | 2012990 |  | Fabrik |  | UN53A-D110 |  |  | 220 | 260 | 2406 | 1518 | 3 | 2.9 | 18.7 | 34.8 |  |  |  | 30.6 |  | 43 |  |  | 0.538 | 293. Su=540
2021-06-17 | 332 | 2012997 |  | Fabrik |  | UN53A-D000 |  |  | 200 | 230 | 2383 | 2385 | 3.5 | 5.3 | 18.6 | 32 |  |  |  | 28.8 |  | 39.6 |  |  | 0.535 | 294. SU=420
2021-06-18 | 332 | 2013010 |  | Fabrik |  | UN32A-E000 |  |  | 220 | 220 | 2430 | 2387 | 4.5 | 3.6 | 18.2 | 58 |  |  |  | 46.1 |  | 70.7 |  |  | 0.403 | 295. Økt L på siste sats
2021-06-18 | 332 | 2013018 |  | Fabrik |  | UN32A-E100 |  |  | 240 | 230 | 2418 | 2492 | 4.5 | 3.5 | 18 | 54.3 |  |  |  | 45.5 |  | 66.3 |  |  | 0.398 | 296
2021-06-18 | 332 | 2013019 |  | Fabrik |  | UL32A-D000 |  |  | 200 | 220 | 2416 | 2385 | 4.5 | 3.8 | 18.8 | 52.7 |  |  |  | 42.8 |  | 64.3 |  |  | 0.394 | 297
2021-06-18 | 332 | 2013043 |  | Fabrik |  | UN32A-E100 |  |  | 240 |  | 2393 |  | 4.5 | 4 | [10 empty] | 0.398 | Kun luft
2021-06-18 | 332 | 2013051 |  | Fabrik |  | UL32A-D000 |  |  | 200 | 230 | 2393 | 2385 | 4.5 | 4.9 | 18.6 | 53.5 |  |  |  | 43.3 |  | 65.2 |  |  | 0.385 | 298
2021-06-18 | 332 | 2013053 |  | Fabrik |  | UP53A-D000 |  |  | 200 | 100 | 2422 | 2442 | 2 | 2.5 | 18.3 | 46.8 | [5 empty] | 57.1 | 66.9 |  | 0.592 | 299. Tilsatt 1 kg SP, max v/c
2021-06-21 | 332 | 2013071 |  | Fabrik |  | UN53A-D000 |  |  | 200 | 240 | 2431 | 2426 | 3.5 |  | 19.2 | 34 |  |  |  | 30 |  | 41.5 |  |  | 0.532 | 300
2021-06-21 | 332 | 2013076 |  | Fabrik |  | UN53A-D110 |  |  | 200 | 230 | 2415 | 2374 | 3 |  | 18.7 | 35.9 |  |  |  | 34.1 |  | 46 |  |  | 0.529 | 301
2021-06-21 | 332 | 2013088 |  | Fabrik |  | UN32A-E000 |  |  | 180 | 180 | 2428 | 2419 | 4.5 | 4.1 | 17.8 | 60.3 |  |  |  | 47 |  | 73.5 |  |  | 0.385 | 302. SU=290
2021-06-21 | 332 | 2013106 |  | Fabrik |  | UN53A-D102 |  |  | 650 | 540 | 2343 | 2332 | 3.5 | 4.7 | 19.2 | 41.2 |  |  |  | 33.6 |  | 52.8 |  |  | 0.538 | 303
2021-06-21 | 332 | 2013118 |  | Fabrik |  | UL32A-D000 |  |  | 200 | 240 | 2398 |  | 4.5 | 3.6 | 18.8 | 46.5 |  |  |  | 36.5 |  | 56.8 |  |  | 0.396 | 304
2021-06-22 | 332 | 2013130 |  | Fabrik |  | UL58A-E000 |  |  | 200 | 235 | 2415 | 2423 | 5 | 4.6 | 16.7 | 48.1 |  |  |  | 31.7 |  | 58.6 |  |  | 0.397 | 305
2021-06-22 | 332 | 2013136 |  | Fabrik |  | UN56A-D000 |  |  | 220 | 220 | 2379 | 2370 | 5 | 5.4 | 18.6 | 47.8 |  |  |  | 40 |  | 58.3 |  |  | 0.446 | 306
2021-06-22 | 332 | 2013144 |  | Fabrik |  | UN53A-D111 |  |  | 240 | 260 | 2422 | 2449 | 2 |  | 18.4 | 38.1 |  |  |  | 36 |  | 48.9 |  |  | 0.542 | 307
2021-06-22 | 332 | 2013168 |  | Fabrik |  | UL32A-D102 |  |  | 650 | 690 | 2340 | 2345 | 4.5 | 3.7 | 19.2 | 51.2 |  |  |  | 42 |  | 62.5 |  |  | 0.395 | 308.Synk=260
2021-06-22 | 332 | 2013176 |  | Fabrik |  | UN53A-D102 |  |  | 650 | 550 | 2371 | 2336 | 3.5 |  | 19 | 35.4 |  |  |  | 30.8 |  | 43.7 |  |  | 0.543 | 309.Synk=255
2021-06-23 | 332 | 2013205 |  | Fabrik |  | UN55A-D111 |  |  | 230 | 260 | 2423 | 2437 | 2 | 1.3 | 20 | 54.8 |  |  |  | 48.1 |  | 66.9 |  |  | 0.446 | 310.SU= 525. Byggepl:s= 260, SU=560
2021-06-23 | 332 | 2013207 |  | Fabrik |  | UN51A-D000 |  |  | 200 | 140 | 2470 | 2526 | 2 |  | 17.9 | 35.3 |  |  |  | 28.9 |  | 43.6 |  |  | 0.643 | 311. SU=260. Blander mente at det hang i
2021-06-23 | 332 | 2013214 |  | Fabrik |  | UN62A-D110 |  |  | 220 | 210 | 2356 | 2378 | 5 | 4.6 | 19.9 | 57.8 |  |  |  | 52.4 |  | 70.5 |  |  | 0.386 | 312. SU=340.Varslet blander om å øke L-s
2021-06-23 | 332 | 2013247 |  | Fabrik |  | UN55A-D11Q |  |  | 230 | 220 | 2435 | 2456 | 2 | 1.1 | 21 | 50.8 |  |  |  | 49 |  | 62 |  |  | 0.442 | 313. SU=390
2021-06-24 | 332 | 2013284 |  | Fabrik |  | UN53A-D111 |  |  | 240 | 250 | 2440 | 2465 | 2 | 1.3 | 18.8 | 35.9 |  |  |  | 39.2 |  | 44.3 |  |  | 0.55 | 314. Su=570
2021-06-24 | 332 | 2013288 |  | Fabrik |  | UN62A-D110 |  |  | 200 | 200 | 2371 | 2381 | 5 | 4.3 | 20 | 56.6 |  |  |  | 49.6 |  | 69.1 |  |  | 0.384 | 315. SU= 320
2021-06-24 | 332 | 2013313 |  | Fabrik |  | UN62A-D000 |  |  | 200 | 165 | 2424 | 250 | 5 | 4 | 19.4 | 58.6 |  |  |  | 50.4 |  | 71.5 |  |  | 0.388 | 316. SU=250
2021-06-24 | 332 | 2013328 |  | Fabrik |  | UN53A-D00V |  |  | 200 | 210 | 2386 | 2365 | 3.5 | 4.2 | 19.4 | 36.5 |  |  |  | 31.8 |  | 45.1 |  |  | 0.528 | 317. SU=360
2021-06-25 | 332 | 2013341 |  | Fabrik |  | UN53A-D120 |  |  | 200 | 200 | 2368 | 2375 | 3.5 | 4.2 | 17.3 | 36.5 |  |  |  | 35.2 |  | 46.8 |  |  | 0.528 | 318. SU=330
2021-06-25 | 332 | 2013348 |  | Fabrik |  | UN53A-D111 |  |  | 240 | 250 | 2451 | 2467 | 2 | 0.7 | 17.3 | 36.4 |  |  |  | 35 |  | 46.6 |  |  | 0.542 | 319. SU=550
2021-06-28 | 332 | 2013359 |  | Fabrik |  | UN32A-E000 |  |  | 220 | 230 | 2376 | 2338 | 4.5 | 5.9 | 18.4 | 50.9 |  |  |  | 40.5 |  | 62 |  |  | 0.4 | 320. SU=405
2021-06-28 | 332 | 2013363 |  | Fabrik |  | UN56A-D111 |  |  | 210 | 110 | 2354 | 2347 | 5 | 4.9 | 17.8 | 51 |  |  |  | 44.4 |  | 62.2 |  |  | 0.45 | 321. SU=210
2021-06-28 | 332 | 2013379 |  | Fabrik |  | UN32A-E000 |  |  | 220 | 225 | 2420 | 2397 | 4.5 | 4.3 | 18 | 57 |  |  |  | 45.8 |  | 69.6 |  |  | 0.39 | 322. SU=400
2021-06-28 | 332 | 2013392 |  | Fabrik |  | UN53X-D000 |  |  | 200 | 135 | 2461 | 2477 | 2 | 1.5 | 21.1 | 71.2 | [5 empty] | 86.8 |  |  | 0.372 | 323. SU=240
2021-06-28 | 332 | 2013407 |  | Fabrik |  | UL32A-D000 |  |  | 200 | 240 | 2436 | 2456 | 4.5 | 2.6 | 19.9 | 58 |  |  |  | 48.2 |  | 70.7 |  |  | 0.396 | 324. SU= 335
2021-06-29 | 332 | 2013422 |  | Fabrik |  | UN62A-D000 |  |  | 200 | 185 | 2416 | 2424 | 5 | 4.2 | 19.6 | 56.7 |  |  |  | 52.2 |  | 69.2 |  |  | 0.394 | 325. SU= 295
2021-06-29 | 332 | 2013432 |  | Fabrik |  | UN53A-D111 |  |  | 240 | 260 | 2429 | 2482 | 2 |  | 17.8 | 36.7 |  |  |  | 35.3 |  | 47 |  |  | 0.53 | 326. SU=585. Ikke luft
2021-06-29 | 332 | 2013440 |  | Fabrik |  | UN53A-D20J |  |  | 240 | 235 | 2317 | 2312 | 2.5 |  | 19.2 | 40.8 |  |  |  | 36.2 |  | 52.4 |  |  | 0.533 | 327. SU=450. Ikke luft
2021-06-29 | 332 | 2013450 |  | Fabrik |  | US28A-W000 |  |  | 200 | 260 | 2482 | 2522 | 3.5 |  | 20 | 100 | [5 empty] | 121.9 |  |  | 0.301 | 328. SU=260. Ikke luft
2021-06-29 | 332 | 2013459 |  | Fabrik |  | UP55A-D000 |  |  | 200 | 220 | 2477 | 2496 | 3.5 | 1.5 | 18.6 | 55.7 |  | 24 |  | 45.2 |  | 68 | 75.7 | 83.2 | 0.453 | 329. SU=350 Tilsatt 1,6 kg SP
2021-06-29 | 332 | 2013466 |  | Fabrik |  | UP53A-D000 |  |  | 200 | 230 | 2461 | 2490 | 3 | 1.7 | 18.8 | 51.6 |  | 20.7 |  | 36.6 |  | 62.9 | 65.1 | 74.1 | 0.545 | 330. SU=430 Tilsatt 2,4 kg SP, IP
2021-06-30 | 332 | 2013497 |  | Fabrik |  | UP55A-D000 |  |  | 200 | 190 | 2421 | 2443 | 3.5 | 3.6 | 18.7 | 53.2 |  |  |  | 43.2 |  | 64.9 | 71.5 | 73.8 | 0.457 | 331. SU= 290
2021-06-30 | 332 | 2013503 |  | Fabrik |  | UP53A-D000 |  |  | 200 | 200 | 2435 | 2451 | 3 | 2.2 | 18.8 | 47.8 |  |  |  | 38 |  | 58.3 | 64.8 | 71.8 | 0.555 | 332. SU= 200
2021-06-30 | 332 | 2013518 |  | Fabrik |  | UN55A-D20A |  |  | 190 | 160 |  |  | 4 | 4 | 21.2 | [9 empty] | 0.432 | Fibertelling 15-2021
2021-06-30 | 332 | 2013518 |  | Fabrik |  | UN55A-D20A |  |  | 190 | 160 | 2293 | 2291 | 4 |  | 21.2 | 51.4 | [5 empty] | 62.7 |  |  | 0.432 | 333. SU=280
2021-07-01 | 332 | 2013534 |  | Fabrik |  | UL58A-E000 |  |  | 180 | 70 | 2448 | 2443 | 5 | 3.2 | 20.7 | 47.2 |  |  |  | 34.7 |  | 57.6 |  |  | 0.403 | 334 Satt til L-stoff. satt til sp av AM
2021-07-01 | 332 | 2013552 |  | Fabrik |  | UN53A-D111 |  |  | 220 | 250 | 2433 | 2506 | 2 |  | 18.8 | 36.6 |  |  |  | 36.5 |  | 46.9 |  |  | 0.534 | 335. su=550
2021-07-01 | 332 | 2013571 |  | Fabrik |  | UN57A-D119 |  |  | 240 | 215 | 2380 | 2402 | 2 | 2 | 21.3 | 46.9 |  |  |  | 42.6 |  | 57.2 |  |  | 0.384 | 336. SU= 340
2021-07-01 | 332 | 2013593 |  | Fabrik |  | UL32A-D000 |  |  | 220 | 240 | 2402 | 2441 | 4.5 | 4.3 | 21.9 | 57 |  |  |  | 45.9 |  | 69.5 |  |  | 0.396 | 337. SU=440
2021-07-02 | 332 | 2013613 |  | Fabrik |  | UN32A-E000 |  |  | 220 | 220 | 2412 | 2473 | 4.5 | 3.3 | 19.2 | 53.8 |  |  |  | 44.4 |  | 65.6 |  |  | 0.395 | 339. SU= 420
2021-07-02 | 332 | 2013635 |  | Fabrik |  | UN59A-D000 |  |  | 200 | 210 | 2401 | 2360 | 3.5 | 4.7 | 20.3 | 52.6 |  |  |  | 48.3 |  | 64.2 |  |  | 0.416 | 341. SU= 340
2021-07-02 | 332 | 2013637 |  | Fabrik |  | UL32A-D000 |  |  | 240 | 250 | 2411 | 2416 | 4.5 | 3.9 | 19.9 | 56.5 |  |  |  | 49.4 |  | 68.9 |  |  | 0.396 | 342.SU= 400
2021-07-02 | 332 | 2013652 |  | Fabrik |  | UL32A-D000 |  |  | 220 | 210 | 2372 | 2355 | 4.5 | 5.5 | 20.9 | 49 |  |  |  | 43 |  | 59.7 |  |  | 0.395 | 343. SU= 370
2021-07-02 | 332 | 2013659 |  | Fabrik |  | UN55A-D20A |  |  | 190 | 180 | 2280 | 2273 | 4 | 5 | 21.9 | 50.4 |  |  |  | 45.7 |  | 61.4 |  |  | 0.412 | 344. SU= 270
2021-07-05 | 332 | 2013674 |  | Fabrik |  | UN32A-E000 |  |  | 220 | 230 | 2406 | 2416 | 4.5 | 4.6 | 20.9 | 51.6 |  |  |  | 40.6 |  | 62.9 |  |  | 0.399 | 345, SU=405
2021-07-05 | 332 | 2013677 |  | Fabrik |  | UN57A-D200 |  |  | 220 | 220 | 2255 | 25 | 5 |  | 21.3 | 54 |  |  |  | 48.5 |  | 65.9 |  |  | 0.398 | 346, SU=470
2021-07-05 | 332 | 2013710 |  | Fabrik |  | UN53A-D000 |  |  | 200 | 220 | 2431 | 2365 | 3.5 |  | 22.3 | 30.5 |  |  |  | 28 |  | 36.7 |  |  | 0.529 | 347. SU=480
2021-07-05 | 332 | 2013729 |  | Fabrik |  | UP53A-D000 |  |  | 200 | 210 | 2421 | 2411 | 3 | 3.4 | 22.5 | 47.8 |  | 20.2 |  | 35.8 |  | 58.3 | 64.8 | 70.8 | 0.547 | 348. SU= 430
2021-07-06 | 332 | 2013734 |  | Fabrik |  | UL58A-E000 |  |  | 200 | 240 | 2372 | 2377 | 5 | 6.2 | 21.8 | 39 |  |  |  | 28.7 |  | 50.1 |  |  | 0.402 | 349. første måling 3,8% satt til 2 L
2021-07-06 | 332 | 2013749 |  | Fabrik |  | UN53A-D110 |  |  | 200 | 210 | 2429 | 2442 | 3 | 2.3 | 21.8 | 38.9 | [5 empty] | 49.9 |  |  | 0.533 | 350. SU= 445
2021-07-06 | 332 | 2013761 |  | Fabrik |  | UP55A-D000 |  |  | 200 | 170 | 2470 | 2451 | 3.5 | 2.4 | 23.6 | 58.4 |  | 26.9 |  | 49.3 |  | 71.2 | 77.9 | 83.2 | 0.442 | 351. SU= 280
2021-07-06 | 332 | 2013764 |  | Fabrik |  | UN32A-E000 |  |  | 200 | 170 | 2436 | 2402 | 4.5 | 3.6 | 21.3 | 56.8 |  |  |  | 47.7 |  | 69.3 |  |  | 0.392 | 352. SU= 270
2021-07-08 | 332 | 2013804 |  | Fabrik |  | UN55A-D000 |  |  | 200 | 190 | 2403 | 2450 | 3.5 | 4.4 | 21.5 | 47.2 |  |  |  | 40.9 |  | 57.6 |  |  | 0.444 | 353, SU=340
2021-07-08 | 332 | 2013819 |  | Fabrik |  | UN53A-D000 |  |  | 200 | 230 | 2431 | 2350 | 3.5 |  | 21.8 | 27.3 |  |  |  | 24.5 |  | 32.9 |  |  | 0.53 | 354, SU=560, ikke luft
2021-07-08 | 332 | 2013820 |  | Fabrik |  | UL32A-D000 |  |  | 220 | 240 | 2364 | 2327 | 4.5 | 5.8 | 22.6 | 48.6 |  |  |  | 39.9 |  | 59.2 |  |  | 0.395 | 355, SU=570
2021-07-09 | 332 | 2013830 |  | Fabrik |  | UN55A-D000 |  |  | 220 | 230 | 2387 | 2376 | 3.5 | 4.5 | 21.6 | 39.9 |  |  |  | 34.4 |  | 51.2 |  |  | 0.444 | 356 SU=380
2021-07-12 | 332 | 2013844 |  | Fabrik |  | UN56A-D111 |  |  | 200 | 220 | 2361 | 2331 | 5 | 5.4 | 21.6 | 39.1 |  |  |  | 41.6 |  | 50.1 |  |  | 0.443 | 357, SU=390 Endret verdi grunnet feil in
2021-07-12 | 332 | 2013850 |  | Fabrik |  | UN53A-D111 |  |  | 240 | 240 | 2428 | 2482 | 2 |  | 21 | 36.7 |  |  |  | 35.6 |  | 47 |  |  | 0.532 | 358, SU=670 ikke luft
2021-07-12 | 332 | 2013874 |  | Fabrik |  | UN55A-D20A |  |  | 190 | 190 | 2279 | 2283 | 4 | 4.8 | 23.4 | 53.3 |  |  |  | 46 |  | 65 |  |  | 0.425 | 359. SU=310
2021-07-12 | 332 | 2013879 |  | Fabrik |  | UL32A-D000 |  |  | 220 | 210 | 2400 | 2370 | 4.5 | 6.5 | 22.6 | 48.4 |  |  |  | 33.5 |  | 59.1 |  |  | 0.392 | 360, SU=400 Feil verdi inntastet.
2021-07-12 | 332 | 2013882 |  | Fabrik |  | UL32A-D000 |  |  | 220 | 220 | 2381 | 2365 | 4.5 | 4.9 | 21.6 | 53.6 |  |  |  | 43.4 |  | 65.4 |  |  | 0.394 | 361, SU=450
2021-07-13 | 332 | 2013892 |  | Fabrik |  | UN55A-D111 |  |  | 220 | 245 | 2432 | 2453 | 2 |  | 23.9 | 53.7 |  |  |  | 47.1 |  | 65.5 |  |  | 0.451 | 362, SU= 570, ikke luft
2021-07-13 | 332 | 2013917 |  | Fabrik |  | UL32A-D102 |  |  | 650 | 250 | 2373 | 2340 | 4.5 | 2.6 | 23.8 | 51.8 |  |  |  | 44.6 |  | 63.1 |  |  | 0.394 | 363, SU=710
2021-07-14 | 332 | 2013942 |  | Fabrik |  | UN55A-D111 |  |  | 220 | 260 | 2444 | 2445 | 2 | 1.5 | 22.7 | 54.6 |  |  |  | 47.3 |  | 66.6 |  |  | 0.445 | 364. SU=480
2021-07-14 | 332 | 2013970 |  | Fabrik |  | UL32A-D000 |  |  | 200 | 210 | 2435 | 2423 | 4.5 | 3.1 | 23.8 | 59.2 |  |  |  | 44.2 |  | 72.2 |  |  | 0.391 | 365, SU=420
2021-07-14 | 332 | 2013981 |  | Fabrik |  | UN53A-D110 |  |  | 200 | 230 | 2408 | 2392 | 3 | 3.2 | 23.7 | 35.9 |  |  |  | 33.9 |  | 46.1 |  |  | 0.534 | 366, SU=470
2021-07-14 | 332 | 2013984 |  | Fabrik |  | UN55A-D20A |  |  | 190 | 160 |  |  | 4 | 4.9 | 24.9 | [9 empty] | 0.421 | Fibertelling 16-2021 Utførelsen er ikke
2021-07-14 | 332 | 2013984 |  | Fabrik |  | UN55A-D20A |  |  | 190 | 160 | 2278 | 2288 | 4 | 4.9 | 24.7 | 52.1 |  |  |  | 41.6 |  | 63.6 |  |  | 0.421 | 367, SU=300
2021-07-15 | 332 | 2013995 |  | Fabrik |  | UN56A-D111 |  |  | 220 | 220 | 2299 | 2276 | 5 | 7 | 23.7 | 48.1 |  |  |  | 37.8 |  | 58.6 |  |  | 0.44 | 368, SU= 410
2021-07-15 | 332 | 2014011 |  | Fabrik |  | UN53A-D110 |  |  | 200 | 235 | 2415 | 2416 | 3 | 2.9 | 21.8 | 35.8 |  |  |  | 32.7 |  | 44.2 |  |  | 0.533 | 369, SU=520
2021-07-16 | 332 | 2014022 |  | Fabrik |  | UN32A-E000 |  |  | 220 | 220 | 2432 | 2440 | 4.5 | 3.5 | 20.1 | 55.9 |  |  |  | 43.7 |  | 68.2 |  |  | 0.398 | 370, SU=400
2021-07-16 | 332 | 2014039 |  | Fabrik |  | UL32A-D000 |  |  | 200 | 190 | 2431 | 2449 | 4.5 | 3.1 | 19.9 | 58.1 |  |  |  | 47.9 |  | 70.8 |  |  | 0.398 | 371, SU= 300
2021-07-19 | 332 | 2014069 |  | Fabrik |  | UN32A-E000 |  |  | 220 | 230 | 2409 | 2408 | 4.5 | 4.7 | 18.5 | 53.8 |  |  |  | 41 |  | 65.7 |  |  | 0.392 | 372, SU=410
2021-07-20 | 332 | 2014087 |  | Fabrik |  | UN53A-D111 |  |  | 230 | 265 | 2429 | 2437 | 2 | 2 | 19.5 | 38.4 |  |  |  | 37.8 |  | 49.2 |  |  | 0.549 | 373, SU= 670
2021-07-20 | 332 | 2014091 |  | Fabrik |  | UN31A-E110 |  |  | 200 | 160 | 2380 | 2415 | 4.5 | 4.4 | 18.4 | 55.3 |  |  |  | 43.2 |  | 67.4 |  |  | 0.403 | 374, SU= 260
2021-07-20 | 332 | 2014093 |  | Fabrik |  | UL32A-D000 |  |  | 200 | 220 | 2421 | 2385 | 4.5 | 3.4 | 19.1 | 55.7 |  |  |  | 44.4 |  | 67.9 |  |  | 0.396 | 375, SU= 390
2021-07-21 | 332 | 2014107 |  | Fabrik |  | UL32A-D000 |  |  | 200 | 220 | 2445 | 2440 | 4.5 | 2.5 | 19.4 | 58.7 |  |  |  | 48.2 |  | 71.6 |  |  | 0.399 | 376, SU= 380
2021-07-21 | 332 | 2014113 |  | Fabrik |  | UN56A-D111 |  |  | 240 | 235 | 2299 | 2276 | 5 | 6.5 | 18.8 | 40.7 |  |  |  | 34.9 |  | 52.2 |  |  | 0.45 | 377, SU= 470
2021-07-22 | 332 | 2014140 |  | Fabrik |  | UN32A-E110 |  |  | 200 | 190 | 2397 | 2340 | 4.5 | 3.7 | 19.1 | 56.4 |  |  |  | 43.6 |  | 68.8 |  |  | 0.402 | 378, SU= 310
2021-07-22 | 332 | 2014154 |  | Fabrik |  | UN61A-D110 |  |  | 220 | 250 | 2389 | 2411 | 3.5 |  | 20.1 | 54.2 |  |  |  | 46.8 |  | 66.1 |  |  | 0.387 | 379. SU=500. ikke luft
2021-07-23 | 332 | 2014163 |  | Fabrik |  | UL32A-D000 |  |  | 220 | 230 | 2471 | 2415 | 4.5 | 1.5 | 18.9 | 59.1 |  |  |  | 48.3 |  | 72.1 |  |  | 0.398 | 380, SU=360, Betong ble kun brukt til å
2021-07-23 | 332 | 2014167 |  | Fabrik |  | UL32A-D000 |  |  | 220 | 240 | 2411 | 2388 | 4.5 | 3.8 | 19.7 | 55.8 |  |  |  | 45.9 |  | 68 |  |  | 0.401 | 381, SU=550
2021-07-23 | 332 | 2014172 |  | Fabrik |  | UL32A-D000 |  |  | 220 | 2361 | 2397 |  | 4.5 | 3.5 | [10 empty] | 0.397 | 382, Bare luft
2021-07-23 | 332 | 2014175 |  | Fabrik |  | UL32A-D000 |  |  | 220 |  | 2370 | 2337 | 4.5 | 5.6 | 20.5 | 49.5 |  |  |  | 39.6 |  | 60.3 |  |  | 0.395 | 383, Ikke synk
2021-07-23 | 332 | 2014180 |  | Fabrik |  | UN31A-E110 |  |  | 210 | 230 | 2413 | 2396 | 4.5 | 2.6 | 18.5 | 52.9 |  |  |  | 40.2 |  | 64.5 |  |  | 0.411 | 384. SU=370
2021-07-26 | 332 | 2014194 |  | Fabrik |  | UN61A-D000 |  |  | 240 | 240 | 2419 | 2426 | 3.5 |  | 20 | 58 |  |  |  | 51.1 |  | 70.7 |  |  | 0.401 | 385. SU=420
2021-07-26 | 332 | 2014215 |  | Fabrik |  | UN61A-D000 |  |  | 240 | 230 | 2401 | 2375 | 3.5 | 4.2 | 22 | 54.7 |  |  |  | 46.9 |  | 66.8 |  |  | 0.398 | 386. SU= 450
2021-07-27 | 332 | 2014257 |  | Fabrik |  | UN56A-D111 |  |  | 240 | 250 | 2336 | 2301 | 5 | 4.6 | 24.1 | 41.3 |  |  |  | 36.6 |  | 52.9 |  |  | 0.453 | 387.SU= 450
2021-07-28 | 332 | 2014273 |  | Fabrik |  | UN56A-D111 |  |  | 230 | 210 | 2371 | 2403 | 5 | 3.7 | 25.2 | 49.8 |  |  |  | 41.1 |  | 60.7 |  |  | 0.451 | 388 SU=350
2021-07-28 | 332 | 2014279 |  | Fabrik |  | UN58A-D000 |  |  | 220 | 195 | 2414 | 2431 | 5 | 4.1 | 25.6 | 53.2 |  |  |  | 44.9 |  | 64.9 |  |  | 0.404 | 389, SU=320
2021-07-29 | 332 | 2014288 |  | Fabrik |  | UN55A-D111 |  |  | 220 | 230 | 2416 | 2486 | 2 |  | 24.8 | 51.4 |  |  |  | 45.9 |  | 62.7 |  |  | 0.444 | 390, SU= 480, ikke luft
2021-07-29 | 332 | 2014293 |  | Fabrik |  | UN56A-D11Q |  |  | 220 | 210 | 2350 | 2358 | 5 | 4.3 | 25.2 | 47.4 |  |  |  | 41.1 |  | 57.8 |  |  | 0.434 | 391, SU=340
2021-07-30 | 332 | 2014311 |  | Fabrik |  | UN53A-D000 |  |  | 220 | 220 | 2372 | 2341 | 3.5 | 5.2 | 22.2 | 30.6 |  |  |  | 28.8 |  | 37.7 |  |  | 0.537 | 392, SU= 510
2021-07-30 | 332 | 2014317 |  | Fabrik |  | UL32A-D000 |  |  | 200 | 220 | 2393 | 2355 | 4.5 | 4.8 | 20.9 | 48.8 |  |  |  | 39.5 |  | 59.5 |  |  | 0.389 | 393. SU=420
2021-08-02 | 332 | 2014334 |  | Fabrik |  | UN56A-D110 |  |  | 180 | 170 | 2364 | 2321 | 5 | 4.7 | 20.2 | 49.7 |  |  |  | 42.3 |  | 60.6 |  |  | 0.422 | 394, SU=280
2021-08-02 | 332 | 2014339 |  | Fabrik |  | UL32A-D000 |  |  | 220 | 230 | 2388 | 2430 | 4.5 | 4.8 | 21 | 49.1 |  |  |  | 40.1 |  | 59.8 |  |  | 0.398 | 395. SU=550
2021-08-03 | 332 | 2014378 |  | Fabrik |  | UN55A-D110 |  |  | 220 | 225 | 2374 | 2374 | 3.5 | 4.3 | 19.2 | 42 |  |  |  | 32.7 |  | 53.9 |  |  | 0.444 | 396, SU=415
2021-08-03 | 332 | 2014379 |  | Fabrik |  | UN53A-D120 |  |  | 200 | 220 | 2378 | 2409 | 3.5 | 3.8 | 18.5 | 35.9 |  |  |  | 39.4 |  | 44.4 |  |  | 0.523 | 397, SU= 420
2021-08-03 | 332 | 2014381 |  | Fabrik |  | UP51A-D103 |  |  | 550 | 700 | 2491 | 2494 | 2.8 | 0.5 | 19.2 | 22.5 |  |  |  | 16.6 |  | 28.2 | 34.8 | 40.3 | 0.766 | 398, Synk= 280
2021-08-03 | 332 | 2014387 |  | Fabrik |  | UN55A-D20A |  |  | 190 | 220 | 2260 | 2234 | 4 | 5.7 | 20.6 | 42.4 |  |  |  | 37.2 |  | 54.4 |  |  | 0.421 | 399, SU= 330
2021-08-04 | 332 | 2014399 |  | Fabrik |  | UN53A-D000 |  |  | 220 | 250 | 2034 | 2309 | 3.5 | 3.5 | 19.1 | 27.6 |  |  |  | 25.8 |  | 33.3 |  |  | 0.53 | 400, SU=550
2021-08-04 | 332 | 2014407 |  | Fabrik |  | UN53A-D111 |  |  | 240 | 280 | 2444 | 2456 | 2 | 1.6 | 19 | 38.5 |  |  |  | 36.7 |  | 49.4 |  |  | 0.548 | 401, SU= 620
2021-08-04 | 332 | 2014425 |  | Fabrik |  | UN57A-D119 |  |  | 240 | 210 | 2375 | 2430 | 2 |  | 22.3 | 52 |  |  |  | 45.5 |  | 63.5 |  |  | 0.39 | 402, SU= 345, ikke luft
2021-08-05 | 332 | 2014433 |  | Fabrik |  | UN53A-D110 |  |  | 200 | 240 | 2385 | 2377 | 3 | 4.3 | 19.9 | 32.6 |  |  |  | 30.7 |  | 40.2 |  |  | 0.524 | 403, SU= 460
2021-08-05 | 332 | 2014436 |  | Fabrik |  | UN53A-D102 |  |  | 650 | 240 | 2312 | 2278 | 3.5 | 6 | 19.9 | 34.9 |  |  |  | 28.2 |  | 43.1 |  |  | 0.52 | 404, SU= 610
2021-08-05 | 332 | 2014438 |  | Fabrik |  | UL32A-D000 |  |  | 200 | 240 | 2443 | 2431 | 4.5 | 3 | 20.1 | 48.6 |  |  |  | 38.6 |  | 59.3 |  |  | 0.38 | 405, SU= 480
2021-08-05 | 332 | 2014442 |  | Fabrik |  | UP53A-D000 |  |  | 220 | 240 | 2467 | 2456 | 3.5 | 2 | 19.9 | 38.2 |  |  |  | 38.7 |  | 49 | 58.9 | 64.8 | 0.539 | 406, SU= 530
2021-08-06 | 332 | 2014462 |  | Fabrik |  | UN55A-D11Q |  |  | 220 | 220 | 2432 | 2457 | 2 | 1 | 19.3 | 50.8 |  |  |  | 43.9 |  | 61.9 |  |  | 0.427 | 407 SU= 380
2021-08-06 | 332 | 2014473 |  | Fabrik |  | UN55A-D11Q |  |  | 220 | 205 | 2419 | 2488 | 2 |  | 21.8 | 53.1 |  |  |  | 47.7 |  | 64.8 |  |  | 0.437 | 408 SU=340
2021-08-06 | 332 | 2014480 |  | Fabrik |  | UL32A-D000 |  |  | 220 | 210 | 2420 | 2432 | 4.5 | 3.6 | 22.7 | 54.5 |  |  |  | 46.3 |  | 66.5 |  |  | 0.395 | 409 SU= 390
2021-08-09 | 332 | 2014504 |  | Fabrik |  | UN56A-D102 |  |  | 650 | 260 | 2314 | 2253 | 5 | 5.5 | 20.8 | 35 |  |  |  | 31.1 |  | 44.9 |  |  | 0.433 | 410. SU= 560
2021-08-09 | 332 | 2014508 |  | Fabrik |  | UN32A-E000 |  |  | 220 | 240 | 2387 | 2395 | 4.5 | 4.9 | 20.3 | 48.3 |  |  |  | 38.9 |  | 58.8 |  |  | 0.389 | 411. SU= 480
2021-08-10 | 332 | 2014516 |  | Fabrik |  | UN56A-D111 |  |  | 210 | 240 | 2356 | 2348 | 5 | 4.2 | 20.2 | 39.8 |  |  |  | 35.6 |  | 51 |  |  | 0.446 | 412. SU= 360
2021-08-11 | 332 | 2014546 |  | Fabrik |  | UN56A-D111 |  |  | 210 | 230 | 2329 | 2300 | 5 | 5.8 | 22.3 | 40.7 |  |  |  | 36.6 |  | 52.2 |  |  | 0.44 | 413. SU= 330
2021-08-11 | 332 | 2014550 |  | Fabrik |  | UN53A-D103 |  |  | 550 | 260 | 2439 | 2514 | 2 |  | 21.5 | 42.1 |  |  |  | 35.9 |  | 53.9 |  |  | 0.543 | 414. SU=470. Ikke luft
2021-08-11 | 332 | 2014557 |  | Fabrik |  | UN55A-D20A |  |  | 190 | 240 | 2287 | 2231 | 4 | 4.7 | 22.5 | 46.8 |  |  |  | 40.4 |  | 57.1 |  |  | 0.419 | 415. SU= 320
2021-08-11 | 332 | 2014568 |  | Fabrik |  | UP51A-D103 |  |  | 550 | 680 | 2452 | 2446 | 3 | 0.6 | 19.6 | 20.3 |  |  |  | 13.5 |  | 24.4 | 27.1 | 34.1 | 0.81 | 416. Synk= 280
2021-08-12 | 332 | 2014584 |  | Fabrik |  | UN55A-D111 |  |  | 230 | 240 | 2424 | 2460 | 2 |  | 20 | 50 |  |  |  | 44.7 |  | 60.9 |  |  | 0.426 | 417. SU= 440
2021-08-12 | 332 | 2014595 |  | Fabrik |  | UL32A-D000 |  |  | 220 | 240 | 2426 | 2407 | 4.5 | 3.6 | 21.6 | 50.7 |  |  |  | 40.6 |  | 61.9 |  |  | 0.386 | 418. SU= 410
2021-08-12 | 332 | 2014607 |  | Fabrik |  | UN51A-D110 |  |  | 210 | 220 | 2413 | 2467 | 2 |  | 20.9 | 30.5 |  |  |  | 24.2 |  | 37.6 |  |  | 0.648 | 419. SU=360
2021-08-12 | 332 | 2014609 |  | Fabrik |  | UL32A-D000 |  |  | 200 | 220 | 2419 | 1974 | 4.5 | 3.6 | 22.3 | 49.7 |  |  |  | 39.9 |  | 60.6 |  |  | 0.396 | 420. SU=400
2021-08-12 | 332 | 2014634 |  | Fabrik |  | UN55A-D20A |  |  | 190 | 170 |  |  | 4 | 5.3 | 26.6 | [9 empty] | 0.42 | Fibertelling 17-2021
2021-08-12 | 332 | 2014634 |  | Fabrik |  | UN55A-D20A |  |  | 190 | 170 | 2271 | 2275 | 4 | 5.3 | 26.6 | 47.7 |  |  |  | 37.3 |  | 58.2 |  |  | 0.42 | 421. SU=310
2021-08-13 | 332 | 2014644 |  | Fabrik |  | UN53A-D120 |  |  | 200 | 220 | 2389 | 2461 | 3.5 |  | 21.3 | 37.1 |  |  |  | 36 |  | 47.6 |  |  | 0.516 | 422. SU=350
2021-08-13 | 332 | 2014661 |  | Fabrik |  | UL32A-D000 |  |  | 220 | 220 | 2421 | 2449 | 4.5 | 3.4 | 21.8 | 52.7 |  |  |  | 43.9 |  | 64.3 |  |  | 0.401 | 423. SU=380
2021-08-16 | 332 | 2014687 |  | Fabrik |  | UN53A-D111 |  |  | 230 | 250 | 2423 | 2472 | 2 |  | 19.9 | 35.5 |  |  |  | 34.5 |  | 45.5 |  |  | 0.549 | 424. SU= 550
2021-08-16 | 332 | 2014701 |  | Fabrik |  | UN55A-D120 |  |  | 240 | 220 | 2415 | 2470 | 2 |  | 21.6 | 50.3 |  |  |  | 42 |  | 61.4 |  |  | 0.438 | 425. SU=380
2021-08-16 | 332 | 2014707 |  | Fabrik |  | UN32A-E000 |  |  | 220 | 230 | 2417 | 2423 | 4.5 | 4.6 | 19.3 | 50.2 |  |  |  | 38.9 |  | 61.3 |  |  | 0.383 | 426. SU=450
2021-08-16 | 332 | 2014725 |  | Fabrik |  | UA51A-D102 |  |  | 650 | 630 | 2390 | 2385 | 3 | 4.2 | 18.9 | 20.1 |  |  |  | 11.5 |  | 25.1 |  | 25.7 | 0.748 | 427. Synk=280, Prøve noe for bløtt (>SP)
2021-08-17 | 332 | 2014745 |  | Fabrik |  | UN61A-D000 |  |  | 240 | 240 | 2421 | 2400 | 3.5 | 3.4 | 20.5 | 51.1 |  |  |  | 41.9 |  | 62.3 |  |  | 0.397 | 428. SU= 485
2021-08-17 | 332 | 2014774 |  | Fabrik |  | UN56A-D111 |  |  | 240 | 195 | 2344 | 2346 | 5 | 4.3 | 19.2 | 46.3 |  |  |  | 39.8 |  | 56.5 |  |  | 0.443 | 429. SU=290
2021-08-18 | 332 | 2014813 |  | Fabrik |  | UN59A-D010 |  |  | 220 | 210 | 2373 | 2367 | 3.5 | 4.2 | 21.1 | 45.1 |  |  |  | 39.3 |  | 55 |  |  | 0.428 | 430.SU=300
2021-08-18 | 332 | 2014840 |  | Fabrik |  | UP53A-D000 |  |  | 220 | 250 | 2475 | 2438 | 3.5 | 1.6 | 19.3 | 38.3 |  |  |  | 25.7 |  | 49.1 |  |  | 0.553 | 431. SU=580
2021-08-19 | 332 | 2014876 |  | Fabrik |  | UN56A-D010 |  |  | 200 | 190 | 2351 | 2301 | 5 | 5.7 | 19.5 | 40.7 |  |  |  | 37.4 |  | 52.1 |  |  | 0.427 | 432. SU= 320
2021-08-19 | 332 | 2014883 |  | Fabrik |  | UL32A-D000 |  |  | 180 | 200 | 2409 | 2375 | 4.5 | 4.1 | 19.5 | 50.8 |  |  |  | 40 |  | 62 |  |  | 0.392 | 433.SU=320
2021-08-19 | 332 | 2014887 |  | Fabrik |  | UN55A-D20A |  |  | 190 | 190 |  |  | 4 | 3.8 | 19.5 | [9 empty] | 0.416 | Fibertelling 18-2021
2021-08-19 | 332 | 2014887 |  | Fabrik |  | UN55A-D20A |  |  | 190 | 190 | 2320 | 2295 | 4 | 3.4 | 19.5 | 48.5 |  |  |  | 40.4 |  | 59.1 |  |  | 0.416 | 434. SU= 320
2021-08-19 | 332 | 2014893 |  | Fabrik |  | UN32A-E000 |  |  | 200 | 235 | 2424 | 2377 | 4.5 | 4.2 | 18.1 | 51.1 |  |  |  | 39.5 |  | 62.3 |  |  | 0.387 | 435. SU=330
2021-08-20 | 332 | 2014933 |  | Fabrik |  | UN55A-D11Q |  |  | 200 | 220 | 2419 | 2494 | 2 |  | 19.6 | 49.5 |  |  |  | 45 |  | 60.4 |  |  | 0.431 | 436.SU=340 ikke luft
2021-08-23 | 332 | 2014984 |  | Fabrik |  | UN56A-D110 |  |  | 240 | 240 | 2337 | 2342 | 5 | 4.8 | 18.9 | 39.3 |  |  |  | 40 |  | 50.3 |  |  | 0.439 | 437.SU= 300
2021-08-23 | 332 | 2014995 |  | Fabrik |  | UL32A-D000 |  |  | 220 | 170 | 2407 | 2481 | 4.5 | 3.5 | 18.2 | 56 |  |  |  | 44.7 |  | 68.3 |  |  | 0.403 | 438. SU= 380
2021-08-23 | 332 | 2015009 |  | Fabrik |  | UN32A-E000 |  |  | 180 | 170 | 2451 | 2461 | 4.5 | 3.1 | 17.3 | 57.7 |  |  |  | 45.9 |  | 70.3 |  |  | 0.397 | 439. SU= 250
2021-08-24 | 332 | 2015038 |  | Fabrik |  | UN57A-D119 |  |  | 240 | 120 | 2370 | 2310 | 2 |  | 17.7 | 29.8 |  |  |  | 23.8 |  | 35.9 |  |  | 0.402 | 440. SU=230 Feil utstøpt prøve
2021-08-24 | 332 | 2015050 |  | Fabrik |  | UP53A-D000 |  |  | 200 | 230 | 2457 | 2462 | 3.5 | 2.2 | 18.3 | 47.8 |  |  |  | 32.7 |  | 58.3 |  |  | 0.572 | 441.SU=330
2021-08-25 | 332 | 2015089 |  | Fabrik |  | UN53A-D20J |  |  | 220 | 265 | 2319 | 2399 | 2.5 |  | 18.5 | 37.6 |  |  |  | 32.1 |  | 48.2 |  |  | 0.532 | 442. SU=420 100% rent vann
2021-08-25 | 332 | 2015094 |  | Fabrik |  | UN55A-D20A |  |  | 180 | 210 | 2302 | 2278 | 4 | 4.4 | 19.8 | 49.6 |  |  |  | 36.2 |  | 60.5 |  |  | 0.394 | 443. SU=350
2021-08-25 | 332 | 2015105 |  | Fabrik |  | UN53A-D102 |  |  | 650 | 250 | 2336 | 2316 | 3.5 | 5.2 | 19.3 | 38 |  |  |  | 30.3 |  | 48.7 |  |  | 0.515 | 444. SU=490
2021-08-26 | 332 | 2015134 |  | Fabrik |  | UN56A-D111 |  |  | 220 | 240 | 2333 | 2300 | 5 | 5.7 | 18.9 | 45.8 |  |  |  | 37.9 |  | 55.8 |  |  | 0.453 | 445. SU=350
2021-08-26 | 332 | 2015143 |  | Fabrik |  | UN55A-D20A |  |  | 180 | 150 |  |  | 4 | 4 | 21.1 | [9 empty] | 0.417 | Fibertelling 19-2021
2021-08-26 | 332 | 2015143 |  | Fabrik |  | UN55A-D20A |  |  | 180 | 150 | 2308 | 2283 | 4 | 4 | 20.7 | 52.9 |  |  |  | 43.1 |  | 64.5 |  |  | 0.417 | 446. SU=250
2021-08-27 | 332 | 2015199 |  | Fabrik |  | UN59A-D000 |  |  | 220 | 205 | 2429 | 2368 | 3.5 | 3.3 | 19.5 | 48 |  |  |  | 4299 |  | 58.5 |  |  | 0.418 | 447.SU=310
2021-08-27 | 332 | 2015237 |  | Fabrik |  | UN53A-D120 |  |  | 180 | 220 | 2365 | 2361 | 3.5 | 4.8 | 20.9 | 36.6 |  |  |  | 35 |  | 46.9 |  |  | 0.516 | 448. SU=320
2021-08-30 | 332 | 2015246 |  | Fabrik |  | UN32A-E000 |  |  | 220 | 220 | 2397 | 2376 | 4.5 | 5 | 18.5 | 50 |  |  |  | 41.6 |  | 60.9 |  |  | 0.399 | 449
2021-08-30 | 332 | 2015256 |  | Fabrik |  | UN32A-E000 |  |  | 220 | 245 | 2412 | 2398 | 4.5 | 4.3 | 18.5 | 49.1 |  |  |  | 41.3 |  | 59.9 |  |  | 0.398 | 450
2021-08-30 | 332 | 2015268 |  | Fabrik |  | UN32A-E000 |  |  | 220 |  | 2422 | 2409 | 4.5 | 4 | 18.7 | [9 empty] | 0.398 | Bare luft
2021-08-30 | 332 | 2015274 |  | Fabrik |  | UN32A-E000 |  |  | 220 | 225 | 2410 | 2420 | 4.5 | 4.4 | 18.7 | 51.2 |  |  |  | 40.5 |  | 62.4 |  |  | 0.397 | 451. SU=350
2021-08-30 | 332 | 2015298 |  | Fabrik |  | UN53A-D110 |  |  | 220 | 240 | 2385 | 2405 | 3 | 3.9 | 18.4 | 34.7 |  |  |  | 32.6 |  | 42.8 |  |  | 0.534 | 452.SU=370
2021-08-30 | 332 | 2015304 |  | Fabrik |  | UN32A-E000 |  |  | 220 |  | 2410 |  | 4.5 | 4.6 | [10 empty] | 0.396 | Luftprøve
2021-08-30 | 332 | 2015315 |  | Fabrik |  | UN32A-E000 |  |  | 220 |  | 2399 | 2416 | 4.5 | 5 | 18 | [9 empty] | 0.395 | Luftprøve
2021-08-31 | 332 | 2015323 |  | Fabrik |  | UN56A-D111 |  |  | 200 | 215 | 2318 | 2313 | 5 | 6.4 | 19.4 | 40.4 |  |  |  | 35.2 |  | 51.8 |  |  | 0.444 | 453.SU=320
2021-08-31 | 332 | 2015340 |  | Fabrik |  | UN62A-D000 |  |  | 200 | 210 | 2376 | 2397 | 5 | 5.6 | 18.8 | 46.3 |  |  |  | 40 |  | 56.5 |  |  | 0.394 | 454.SU=370
2021-09-01 | 332 | 2015366 |  | Fabrik |  | UN56A-D110 |  |  | 200 | 200 | 2371 | 2374 | 5 | 4.4 | 19.4 | 49.9 |  |  |  | 41.3 |  | 60.8 |  |  | 0.43 | 455.SU=285
2021-09-01 | 332 | 2015384 |  | Fabrik |  | UN32A-E000 |  |  | 200 | 210 | 2424 | 2422 | 4.5 | 4 | 18.5 | 51.9 |  |  |  | 40.9 |  | 63.3 |  |  | 0.393 | 556.SU=335
2021-09-02 | 332 | 2015407 |  | Fabrik |  | UN32A-E000 |  |  | 200 | 200 | 2437 | 2402 | 4.5 | 3.7 | 18.1 | 52.6 |  |  |  | 43.7 |  | 64.2 |  |  | 0.386 | 457.SU=300
2021-09-02 | 332 | 2015411 |  | Fabrik |  | UN55A-D20A |  |  | 180 | 170 |  |  | 4 | 4.5 | 20.2 | [9 empty] | 0.414 | Fibertelling 20-2021
2021-09-02 | 332 | 2015411 |  | Fabrik |  | UN55A-D20A |  |  | 180 | 170 | 2300 | 2267 | 4 | 4.5 | 20.2 | 48.5 |  |  |  | 39.9 |  | 59.1 |  |  | 0.414 | 458.SU=260
2021-09-03 | 332 | 2015455 |  | Fabrik |  | UN57A-D119 |  |  | 240 | 210 | 2342 | 2473 | 2 |  | 18.1 | 43.9 | [5 empty] | 56.2 |  |  | 0.382 | 459.SU=340
2021-09-03 | 332 | 2015467 |  | Fabrik |  | UN55A-D000 |  |  | 220 | 200 | 2413 | 2378 | 3.5 | 4.1 | 17.6 | 42.4 |  |  |  | 43.3 |  | 54.4 |  |  | 0.449 | 460.SU=280
2021-12-08 | 332 | 7 |  | Fabrik |  | UA53A-D110 |  |  | 240 | 250 | 2408 | 2446 | 3.5 | 2.5 | 20.3 | 49.4 |  |  |  | 31.1 |  | 60.2 |  |  | 0.529 | 461. SU=620
2021-12-09 | 332 | 22 |  | Fabrik |  | UN61A-D000 |  |  | 220 | 200 | 2420 | 2527 | 3.5 |  | 18.2 | 61.1 |  |  |  | 54.8 |  | 74.6 |  |  | 0.397 | 462. SU=315
2021-12-09 | 332 | 2015470 |  | Fabrik |  | UN61A-D000 |  |  | 220 | 230 | 2428 | 2532 | 3.5 |  | 13.4 | 62.9 |  |  |  | 54.6 |  | 76.8 |  |  | 0.4 | 463. SU=440
2021-12-10 | 332 | 2015496 |  | Fabrik |  | UA53A-D000 |  |  | 240 | 250 | 2417 | 2540 | 3.5 |  | 20.1 | 45.7 |  |  |  | 36.3 |  | 55.7 |  |  | 0.537 | 464 SU=480
2021-12-10 | 332 | 2015503 |  | Fabrik |  | UN53A-D111 |  |  | 230 | 245 | 2450 | 2404 | 2 | 1 | 21.6 | 44.2 |  |  |  | 41.3 |  | 53.9 |  |  | 0.525 | 465 SU=580
2021-12-10 | 332 | 2015521 |  | Fabrik |  | UL32A-D000 |  |  | 200 | 180 | 2456 | 2446 | 4.5 | 2.5 | 17.7 | 58.3 |  |  |  | 51.9 |  | 74.8 |  |  | 0.385 | 466. SU=310 IP
2021-12-13 | 332 | 2015532 |  | Fabrik |  | UN56A-D000 |  |  | 220 | 230 | 2393 | 2464 | 5 | 4.8 | 18 | 56.3 |  |  |  | 46.1 |  | 68.7 |  |  | 0.452 | 467. SU=370
2021-12-13 | 332 | 2015534 |  | Fabrik |  | UL32A-D000 |  |  | 200 | 210 | 2407 | 2446 | 4.5 | 4 | 18.7 | 58.2 |  |  |  | 47.6 |  | 71 |  |  | 0.398 | 468. SU=310 IP terning 3= 70,8 / 2464
2021-12-13 | 332 | 2015538 |  | Fabrik |  | UL32A-D000 |  |  | 200 | 200 | 2432 | 2446 | 4.5 | 3.2 | 21.8 | 59.5 |  |  |  | 49.2 |  | 72.5 |  |  | 0.401 | 469. SU=300 IP, terning 3= 72,2 / 2453
2021-12-14 | 332 | 2015548 |  | Fabrik |  | UA53A-D002 |  |  | 650 | 280 | 2386 | 2443 | 3.5 |  | 18.1 | 52.2 |  |  |  | 37.7 |  | 63.7 |  |  | 0.537 | 470 SU=590
2021-12-14 | 332 | 2015551 |  | Fabrik |  | UL32A-D102 |  |  | 650 | 280 | 2405 | 2437 | 4.5 | 1.3 | 18.9 | 61.6 |  |  |  | 54.2 |  | 75.1 |  |  | 0.397 | 471 SU=680 Terning 3= 75,49 / 2491
2021-12-15 | 332 | 2015585 |  | Fabrik |  | UN53A-D103 |  |  | 550 | 260 | 2426 | 2456 | 2 |  | 21.7 | 47.1 |  |  |  | 37.8 |  | 57.5 |  |  | 0.537 | 472 SU=650
2021-12-15 | 332 | 2015596 |  | Fabrik |  | UN32A-D000 |  |  | 200 | 220 | 2414 | 2423 | 4.5 | 4 | 19.9 | 53 |  |  |  | 45.3 |  | 64.6 |  |  | 0.39 | 473 Terning 3= 65,70 / 2412
2021-12-16 | 332 | 2015602 |  | Fabrik |  | UN56A-D111 |  |  | 200 | 215 | 2431 | 2450 | 5 | 2.3 | 20.5 | 51.3 |  |  |  | 44.4 |  | 62.5 |  |  | 0.443 | 474 SU=360
2021-12-16 | 332 | 2015609 |  | Fabrik |  | UN32A-D000 |  |  | 240 | 235 | 2431 | 2447 | 4.5 | 3.2 | 19.2 | 59 |  |  |  | 52.8 |  | 72 |  |  | 0.385 | 475 SU=460
2021-12-16 | 332 | 2015620 |  | Fabrik |  | UN61A-D000 |  |  | 240 | 240 | 2485 | 2440 | 3.5 | 1 | 16.7 | 59.1 |  |  |  | 54.5 |  | 72.1 |  |  | 0.405 | 476 SU=480
2021-12-16 | 332 | 2015625 |  | Fabrik |  | UL32A-D000 |  |  | 240 | 235 | 2453 | 2430 | 4.5 | 2.2 | 16.7 | 57.7 |  |  |  | 47.5 |  | 70.4 |  |  | 0.4 | 477 SU=460
2021-12-16 | 332 | 2015644 |  | Fabrik |  | UN57A-D000 |  |  | 220 | 220 | 2476 | 2465 | 3.5 | 2 | 18.5 | 60.8 |  |  |  | 53.9 |  | 74.1 |  |  | 0.401 | 487.SU=490
2021-12-17 | 332 | 2015662 |  | Fabrik |  | UA53A-D002 |  |  | 650 | 680 | 2441 | 2430 | 3.5 | 1.5 | 20.8 | 51.6 |  |  |  | 37.7 |  | 63 |  |  | 0.54 | 479
2021-12-17 | 332 | 2015668 |  | Fabrik |  | UN56A-D110 |  |  | 220 | 210 | 2400 | 2415 | 5 | 2.3 | 21.4 | 53.8 |  |  |  | 47 |  | 65.6 |  |  | 0.442 | 480 SU=300mm
2021-12-17 | 332 | 2015672 |  | Fabrik |  | UN32A-E000 |  |  | 220 | 230 | 2361 | 2322 | 4.5 | 5.8 | 18 | 50 |  |  |  | 40.7 |  | 60.9 |  |  | 0.397 | 481 Su=450mm
2021-12-18 | 332 | 2015697 |  | Fabrik |  | UN32A-E000 |  |  | 220 | 220 | 2380 | 2442 | 4.5 | 5.5 |  | 49.5 |  |  |  | 34.8 |  | 60.3 |  |  | 0.399 | 482.SU=420
2021-12-20 | 332 | 2015705 |  | Fabrik |  | UA53A-D000 |  |  | 220 | 240 | 2429 | 2417 | 3.5 | 3 | 20.3 | 48.5 |  |  |  | 38.4 |  | 59.2 |  |  | 0.539 | 483 SU=480
2021-12-20 | 332 | 2015718 |  | Fabrik |  | UL32A-D000 |  |  | 220 | 220 | 2397 | 2395 | 4.5 | 4.5 | 20.9 | 54.6 |  |  |  | 44.3 |  | 66.6 |  |  | 0.396 | 484 SU=430
2021-12-20 | 332 | 2015721 |  | Fabrik |  | UN32A-E000 |  |  | 220 | 220 | 2394 | 2416 | 4.5 | 5 | 18.7 | 55 |  |  |  | 44.9 |  | 67.1 |  |  | 0.4 | 485 SU=420
2021-12-20 | 332 | 2015722 |  | Fabrik |  | UN53A-D000 |  |  | 220 | 235 | 2415 | 2463 | 3.5 |  | 18.8 | 37.7 |  |  |  | 37.2 |  | 48.3 |  |  | 0.533 | 486 SU=490
2021-12-20 | 332 | 2015728 |  | Fabrik |  | UN53A-D000 |  |  | 220 | 230 | 2431 | 2388 | 3.5 | 2.8 | 19.3 | 38.6 | [5 empty] | 49.5 |  |  | 0.54 | 487 SU=440
2021-12-20 | 332 | 2015743 |  | Fabrik |  | UN53A-D102 |  |  | 650 | 540 | 2371 | 2475 | 3.5 |  | 20.4 | 53.5 | [5 empty] | 65.2 |  |  | 0.546 | 488.
2021-12-21 | 332 | 2015750 |  | Fabrik |  | UN54A-D110 |  |  | 240 | 225 | 2417 | 2412 | 3.5 | 2.3 | 20 | 43 |  |  |  | 44.3 |  | 55.2 |  |  | 0.51 | 489.SU=390
2021-12-22 | 332 | 2015776 |  | Fabrik |  | UN61A-D000 |  |  | 220 | 230 | 2423 | 2382 | 3.5 | 3 | 17.1 | 49.3 | [5 empty] | 60.1 |  |  | 0.459 | 490.SU=435
2021-12-22 | 332 | 2015804 |  | Fabrik |  | UA53A-D000 |  |  | 180 |  | 2426 |  | 3.5 |  |  | 38.2 | [5 empty] | 49 |  |  | 0.521 | 491.
2022-01-04 | 332 | 2015863 |  | Fabrik |  | UN53A-D100 |  |  | 220 | 240 | 2400 | 2464 | 3.5 |  | 16.5 | 34.7 |  |  |  | 31.3 |  | 44.5 |  |  | 0.528 | 1.SU=520
2022-01-05 | 332 | 2015874 |  | Fabrik |  | UA51A-D102 |  |  | 650 | 660 | 2402 | 2529 | 3.5 |  | 18.4 | 20.2 |  |  |  | 12.1 |  | 25.2 |  |  | 0.676 | 2.SU=660
2022-01-06 | 332 | 2015888 |  | Fabrik |  | UA53A-D000 |  |  | 220 | 250 | 2423 | 2475 | 3.5 | 3.2 | 21.2 | 46.4 |  |  |  | 35 |  | 56.6 |  |  | 0.54 | 3.SU=500
2022-01-06 | 332 | 2015894 |  | Fabrik |  | UL32A-D102 |  |  | 650 | 650 | 2363 | 2348 | 4.5 | 2.9 | 17.7 | 52.6 |  |  |  | 41.9 |  | 64.1 |  |  | 0.393 | 4.S=280. IP.Ekstra terning 28d:Vekt:246
2022-01-06 | 332 | 2015898 |  | Fabrik |  | UL32A-D102 |  |  | 650 | 600 | 2347 | 2510 | 4.5 | 3.2 | 17.8 | 55.3 |  |  |  | 45.5 |  | 67.4 |  |  | 0.41 | 5.S=270.IP.Ekstra terning 28d:Vekt:2464
2022-01-06 | 332 | 2015928 |  | Fabrik |  | UL32A-D000 |  |  | 200 | 210 | 2416 | 2457 | 4.5 | 3.4 | 20 | 56.9 | [5 empty] | 69.4 |  |  | 0.41 | 6. SU=310.IP.Ekstra terning 28d:Vekt:257
2022-01-07 | 332 | 2015949 |  | Fabrik |  | UN56A-D110 |  |  | 220 | 230 | 2353 | 2372 | 5 | 4.3 | 27.6 | 50.2 |  |  |  | 42.5 |  | 61.2 |  |  | 0.439 | 7, Su=410mm
2022-01-07 | 332 | 2015964 |  | Fabrik |  | UA53A-D000 |  |  | 240 | 250 | 2419 | 2445 |  |  | 18.5 | 48.8 |  |  |  | 38.2 |  | 59.6 |  |  | 0.532 | 8, su=490 mm
2022-01-07 | 332 | 2015969 |  | Fabrik |  | UL32A-D102 |  |  | 650 | 620 | 2362 | 2388 | 4.5 | 3.2 | 20.6 | 55.4 |  |  |  | 46.5 |  | 67.6 |  |  | 0.384 | 9. IP. Ekstra terning: vekt:2406g,Trykk:
2022-01-10 | 332 | 2015982 |  | Fabrik |  | UN32A-E000 |  |  | 220 |  | 2404 |  | 4.5 | [11 empty] | 0.402 | Luft
2022-01-10 | 332 | 2015982 |  | Fabrik |  | UN32A-E000 |  |  | 220 | 230 | 2442 | 2492 | 4.5 | 3 | 17.6 | 59.3 |  |  |  | 47.7 |  | 72.3 |  |  | 0.402 | 10 SU=420
2022-01-10 | 332 | 2015991 |  | Fabrik |  | UN61A-D000 |  |  | 200 | 225 | 2457 | 2789 | 3.5 | 1.7 | 19.1 | 64.1 |  |  |  | 55.8 |  | 78.2 |  |  | 0.398 | 11 SU=500
2022-01-10 | 332 | 2016011 |  | Fabrik |  | UN55A-D20A |  |  | 220 | 220 | 2295 | 2324 | 4 | 3.5 | 21.5 | 53.1 |  |  |  | 42.4 |  | 64.8 |  |  | 0.43 | 12 SU=350
2022-01-11 | 332 | 2016043 |  | Fabrik |  | UN32A-D000 |  |  | 200 | 210 | 2428 | 2516 | 4.5 | 3.3 | 20.9 | 55.4 |  |  |  | 49.8 |  | 67.5 |  |  | 0.39 | 13 SU=400
2022-01-11 | 332 | 2016063 |  | Fabrik |  | UN57B-D119 |  |  | 240 | 245 | 2312 | 2429 | 2 |  | 19.3 | 58.2 |  |  |  | 48.1 |  | 71 |  |  | 0.387 | 14 SU=540
2022-01-11 | 332 | 2016095 |  | Fabrik |  | UL32A-D000 |  |  | 220 | 200 | 2422 | 2504 | 4.5 | 3.5 | 12.7 | 56.1 |  |  |  | 43.6 |  | 68.4 |  |  | 0.395 | 15 SU=320
2022-01-12 | 332 | 2016125 |  | Fabrik |  | UL32A-D000 |  |  | 220 | 200 | 2415 | 2351 | 4.5 | 3.9 | 19.9 | 61.8 |  |  |  | 50.4 |  | 75.3 |  |  | 0.39 | 16 SU=310 Luft målt på fabrikk 2,4%
2022-01-12 | 332 | 2016138 |  | Fabrik |  | UN35A-D000 |  |  | 200 | 230 | 2401 | 2412 | 4.5 | 4 | 21.5 | 48.2 |  |  |  | 34 |  | 58.8 |  |  | 0.418 | 17. SU=460
2022-01-12 | 332 | 2016141 |  | Fabrik |  | UN32A-D100 |  |  | 200 | 200 | 2410 | 2414 | 4.5 | 3.2 | 20.7 | 58 |  |  |  | 52.5 |  | 70.8 |  |  | 0.394 | 18. SU=380
2022-01-13 | 332 | 2016165 |  | Fabrik |  | UA55A-D110 |  |  | 220 | 260 | 2404 | 2368 | 3.5 | 2.2 | 22 | 51.4 |  |  |  | 39.5 |  | 62.6 |  |  | 0.441 | 19.SU=500
2022-01-13 | 332 | 2016171 |  | Fabrik |  | UL32A-D000 |  |  | 220 | 270 | 2401 | 2310 | 4.5 | 4.4 | 19.6 | 48.6 |  |  |  | 37.1 |  | 59.3 |  |  | 0.395 | 20. SU=610
2022-01-13 | 332 | 2016173 |  | Fabrik |  | UN55A-D20A |  |  | 220 |  |  |  | 4 | 3.2 | 19.8 | [9 empty] | 0.429 | Fibertelling 1-2022
2022-01-13 | 332 | 2016173 |  | Fabrik |  | UN55A-D20A |  |  | 220 |  | 2303 | 2324 | 4 | 3.2 | 19.8 | 52.1 | [5 empty] | 63.5 |  |  | 0.429 | 21.
2022-01-14 | 332 | 2016193 |  | Fabrik |  | UN53A-D000 |  |  | 200 | 230 | 2415 |  | 3.5 |  | 20 | 37.9 |  |  |  | 35.8 |  | 48.5 |  |  | 0.527 | 22, Su =230mm
2022-01-14 | 332 | 2016197 |  | Fabrik |  | UN61A-D102 |  |  | 650 | 510 | 2363 | 2498 | 3.5 |  | 19.9 | 60.7 |  |  |  | 52.6 |  | 74 |  |  | 0.398 | 23
2022-01-14 | 332 | 2016211 |  | Fabrik |  | UN35A-D000 |  |  | 200 | 210 | 2420 | 2444 | 4.5 | 3.7 | 16.4 | 48.7 |  |  |  | 32.3 |  | 59.4 | 62.9 |  | 0.405 | 24. SU=430
2022-01-17 | 332 | 2016236 |  | Fabrik |  | UL32A-D000 |  |  | 200 | 215 | 2409 | 2413 | 4.5 | 3.9 | 20 | 56.9 |  |  |  | 44.8 |  | 69.4 |  |  | 0.402 | 25 SU=360
2022-01-17 | 332 | 2016240 |  | Fabrik |  | UA56A-D000 |  |  | 200 | 200 | 2391 | 2442 | 5 | 4 | 21 | 47.2 |  |  |  | 36.2 |  | 57.5 |  |  | 0.419 | 26 SU=300
2022-01-17 | 332 | 2016243 |  | Fabrik |  | UP55A-D103 |  |  | 550 | 280 | 2436 | 2461 | 3.5 | 1.7 | 17.2 | 34.1 |  |  |  | 20.4 |  | 42.2 |  |  | 0.626 | 27 SU=720. IP: 3.terning: 2439g. 41,18MP
2022-01-17 | 332 | 2016246 |  | Fabrik |  | UN32A-D100 |  |  | 180 | 190 | 2378 |  | 4.5 | 2 | 20.1 | 59.1 |  |  |  | 50.9 |  | 72.1 |  |  | 0.395 | 28
2022-01-19 | 332 | 2016275 |  | Fabrik |  | UL32A-D102 |  |  | 650 | 545 | 2344 | 2358 | 4.5 | 4.3 | 20.9 | 53.3 |  |  |  | 43.8 |  | 65 |  |  | 0.375 | 29.S= 250. Tilsatt 1 ltr sp på bil
2022-01-19 | 332 | 2016276 |  | Fabrik |  | UN32A-E000 |  |  | 220 | 230 | 2389 | 2397 | 4.5 | 5.1 | 13.1 | 51.8 |  |  |  | 41.6 |  | 63.2 |  |  | 0.399 | 30. SU= 445. Prøve av hele lasset
2022-01-20 | 332 | 2016325 |  | Fabrik |  | UA56A-D000 |  |  | 220 | 235 | 2442 | 2438 | 5 | 2 | 14.3 | 48.6 |  |  |  | 36.1 |  | 59.3 |  |  | 0.414 | 31. su= 440. Tilsatt 1,5 ltr L-stoff på
2022-01-20 | 332 | 2016341 |  | Fabrik |  | UN35A-D000 |  |  | 220 | 210 | 2361 | 2402 | 4.5 | 5.9 | 18.8 | 53.2 |  | 26.4 |  | 39.9 |  | 64.9 |  | 73 | 0.433 | 32. IP + Herdekasse
2022-01-21 | 332 | 2016359 |  | Fabrik |  | UN32A-D102 |  |  | 280 | 265 | 2332 | 2400 | 4.5 | 4 |  | 53.2 |  |  |  | 47.9 |  | 64.9 |  |  | 0.39 | 33
2022-01-21 | 332 | 2016382 |  | Fabrik |  | UN57A-D000 |  |  | 220 | 220 | 2417 | 2524 | 3.5 |  | 19.5 | 59.4 |  |  |  | 53.4 |  | 72.4 |  |  | 0.404 | 34
2022-01-21 | 332 | 2016402 |  | Fabrik |  | UL32A-D000 |  |  | 220 | 230 | 2388 | 2391 | 4.5 | 4.8 | 20.1 | 50.1 |  |  |  | 40.6 |  | 61.1 |  |  | 0.402 | 35 Su =420mm.
2022-01-21 | 332 | 2016411 |  | Fabrik |  | UL32A-D000 |  |  | 220 |  | 2401 |  | 4.5 | 5.6 | [10 empty] | 0.396 | kun luft
2022-01-24 | 332 | 2016436 |  | Fabrik |  | UN55A-D000 |  |  | 220 | 240 | 2449 | 2429 | 3.5 | 1.7 | 21.1 | 55.3 |  |  |  | 47.4 |  | 67.5 |  |  | 0.445 | 36 Su=410mm
2022-01-24 | 332 | 2016442 |  | Fabrik |  | UN32A-D100 |  |  | 180 | 180 | 2430 | 2447 | 4.5 | 2.5 | 19 | 61 |  |  |  | 54.5 |  | 74.4 |  |  | 0.395 | 37. SU= 295. Tilsatt 1 ltr L-stoff i tro
2022-01-24 | 332 | 2016449 |  | Fabrik |  | UN61A-D102 |  |  | 650 | 490 | 2391 | 2417 | 3.5 | 2.2 | 20.6 | 65.1 |  |  |  | 57.1 |  | 79.4 |  |  | 0.421 | 38. S= 250. Sjåfør tilsatte 2 ltr SP før
2022-01-24 | 332 | 2016455 |  | Fabrik |  | UA53A-D002 |  |  | 650 | 650 | 2387 |  | 3.5 | 1.1 | 19 | 53.3 |  |  |  | 41 |  | 64.9 |  |  | 0.538 | 39. S= 270
2022-01-25 | 332 | 2016466 |  | Fabrik |  | UN57B-D119 |  |  | 240 | 255 | 2320 |  | 2 |  | 20.5 | 61.4 |  |  |  | 36.7 |  | 74.9 |  |  | 0.383 | 40 Su 550mm
2022-01-25 | 332 | 2016490 |  | Fabrik |  | UN53A-D103 |  |  | 550 | 620 | 2420 | 2466 | 2 |  | 19.5 | 42.4 |  |  |  | 51.4 |  | 54.3 |  |  | 0.543 | 41
2022-01-26 | 332 | 2016519 |  | Fabrik |  | UL32A-D000 |  |  | 200 |  | 2435 | 2475 | 4.5 | 2.8 | 19.5 | 61.5 |  |  |  | 51.2 |  | 74.9 |  |  | 0.405 | 42.SU= ?
2022-01-26 | 332 | 2016527 |  | Fabrik |  | UN61A-D102 |  |  | 650 | 700 | 2369 | 2507 | 3.5 |  | 20 | 62.7 |  |  |  | 53.4 |  | 76.4 |  |  | 0.396 | 43. S= 280
2022-01-26 | 332 | 2016538 |  | Fabrik |  | UN55A-D20A |  |  | 220 |  | 2288 | 2882 | 4 | 3.5 | 21 | 53.5 | [5 empty] | 65.2 |  |  | 0.43 | 44.
2022-01-26 | 332 | 2016538 |  | Fabrik |  | UN55A-D20A |  |  | 220 |  |  |  | 4 | 3.5 | 21 | [9 empty] | 0.43 | Fibertelling 2-2022
2022-01-26 | 332 | 2016557 |  | Fabrik |  | UL32A-D000 |  |  | 220 |  | 2418 | 2359 | 4.5 | 3.6 | 19.4 | [9 empty] | 0.399 | Kun luft
2022-01-26 | 332 | 2016563 |  | Fabrik |  | UL32A-D000 |  |  | 220 |  | 2357 | 2329 | 4.5 | 6 | 12.6 | [9 empty] | 0.399 | Kun luft
2022-01-27 | 332 | 2016574 |  | Fabrik |  | UA53A-D000 |  |  | 240 | 240 | 2438 | 2426 | 3.5 | 1.5 | 15.7 | 42.4 |  |  |  | 33.8 |  | 54.3 |  |  | 0.528 | 45. SU=520
2022-01-27 | 332 | 2016578 |  | Fabrik |  | UN55A-D110 |  |  | 200 | 245 | 2399 | 2454 | 3.5 |  | 12.9 | 50 |  |  |  | 42.6 |  | 60.9 |  |  | 0.445 | 46. SU=4 00
2022-01-27 | 332 | 2016580 |  | Fabrik |  | UA53A-D000 |  |  | 240 | 240 | 2439 | 2431 | 3.5 | 1.9 | 15.5 | 46.4 |  |  |  | 37.8 |  | 56.6 |  |  | 0.532 | 47. SU=540
2022-01-27 | 332 | 2016584 |  | Fabrik |  | UN61A-D000 |  |  | 220 | 235 | 2411 | 2480 | 3.5 |  | 20.7 | 60.7 |  |  |  | 57.1 |  | 74.1 |  |  | 0.399 | 48. SU= 530
2022-01-28 | 332 | 2016603 |  | Fabrik |  | UL32A-D102 |  |  | 650 | 250 | 2294 | 2290 | 4.5 | 5.9 | 14.1 | 52.2 |  |  |  | 45.1 |  | 63.6 |  |  | 0.394 | 49.SU=460
2022-01-28 | 332 | 2016611 |  | Fabrik |  | UL32A-D102 |  |  | 650 | 255 | 2296 | 2263 | 4.5 | 6 | 14.5 | [9 empty] | 0.382 | Kun luft
2022-01-28 | 332 | 2016618 |  | Fabrik |  | UL32A-D102 |  |  | 650 |  | 2326 | 2295 | 4.5 | 5 | 18.2 | [9 empty] | 0.375 | Kun luft
2022-01-28 | 332 | 2016654 |  | Fabrik |  | UL32A-D000 |  |  | 220 | 230 | 2333 | 2348 | 4.5 | 7.1 | 19.6 | 53.1 |  |  |  | 44.1 |  | 64.7 |  |  | 0.401 | 50. SU= 370.Prøve av 1. sats. Tok ut L-s
2022-01-31 | 332 | 2016663 |  | Fabrik |  | UN61A-D000 |  |  | 230 | 250 | 2482 | 2506 | 3.5 | 0.7 | 19.4 | 62.9 |  |  |  | 56.9 |  | 76.7 |  |  | 0.401 | 51. SU= 530. Økt L-stoff e.p: 0,19-0,30%
2022-01-31 | 332 | 2016672 |  | Fabrik |  | UN32A-D102 |  |  | 280 | 270 | 2375 | 2432 | 4.5 | 3.7 | 19.8 | 61.8 |  |  |  | 56.4 |  | 75.3 |  |  | 0.404 | 52. SU=570.
2022-01-31 | 332 | 2016693 |  | Fabrik |  | UA56A-D000 |  |  | 200 | 190 | 2365 | 2468 | 5 | 4.7 | 20.7 | 50.1 |  |  |  | 41.3 |  | 61.1 |  |  | 0.437 | 53 SU=320
2022-01-31 | 332 | 2016711 |  | Fabrik |  | UN55A-D20A |  |  | 220 |  |  |  | 4 | 4.2 | 19 | [9 empty] | 0.408 | Fibertelling 3-2022
2022-01-31 | 332 | 2016711 |  | Fabrik |  | UN55A-D20A |  |  | 220 |  | 2311 | 2354 | 4 |  | 19 | 60 | [5 empty] | 73.1 |  |  | 0.408 | 54.
2022-02-01 | 332 | 2016737 |  | Fabrik |  | UN61A-D110 |  |  | 220 | 240 | 2429 | 2527 | 3.5 | 2 | 22.1 | 63.6 |  |  |  | 57.1 |  | 77.6 |  |  | 0.4 | 55 SU=470
2022-02-01 | 332 | 2016750 |  | Fabrik |  | UN56A-D000 |  |  | 200 | 200 | 2401 | 2383 | 5 | 4.9 | 19 | 45.9 |  |  |  | 39 |  | 56 |  |  | 0.45 | 56 tilsatt 4 liter L på bil. Målt 2,2% l
2022-02-01 | 332 | 2016780 |  | Fabrik |  | UN58A-D110 |  |  | 220 | 220 | 2403 | 2415 | 5 | 3.1 | 20.1 | 58.5 |  |  |  | 52.2 |  | 71.4 |  |  | 0.408 | 57 SU=380
2022-02-01 | 332 | 2016818 |  | Fabrik |  | UL32A-D000 |  |  | 220 | 220 | 2417 | 2405 | 4.5 | 3.7 | 17.1 | 57.9 |  |  |  | 47.8 |  | 70.6 |  |  | 0.403 | 58. SU=410 ->
2022-02-02 | 332 | 2016833 |  | Fabrik |  | UN61A-D000 |  |  | 220 | 235 | 2435 | 2409 | 3.5 | 2.2 | 21 | 63.3 |  |  |  | 50.2 |  | 77.2 |  |  | 0.4 | 59.SU=520
2022-02-02 | 332 | 2016836 |  | Fabrik |  | UA53A-D000 |  |  | 220 | 260 | 2428 | 2405 | 3.5 | 3 | 20 | 47.8 |  |  |  | 36.9 |  | 58.3 |  |  | 0.536 | 60.SU=600
2022-02-02 | 332 | 2016862 |  | Fabrik |  | UN56A-D000 |  |  | 220 | 230 | 2342 | 2302 | 5 | 7 | 16.2 | 42 |  |  |  | 35.4 |  | 53.9 |  |  | 0.447 | 61.SU=350
2022-02-03 | 332 | 2016889 |  | Fabrik |  | UN32A-D100 |  |  | 200 | 210 | 2377 | 2383 | 4.5 | 4.6 | 19.2 | 58.2 |  |  |  | 52.6 |  | 70.9 |  |  | 0.392 | 62. SU= 315
2022-02-03 | 332 | 2016893 |  | Fabrik |  | UN35A-D002 |  |  | 650 | 680 | 2373 | 2437 | 4.5 | 3.7 | 18.8 | 52.6 |  |  |  | 41 |  | 64.2 | 72.8 |  | 0.419 | 63. S=280. Forprøve. Luft malt til 3,3%
2022-02-03 | 332 | 2016900 |  | Fabrik |  | UL32A-D000 |  |  | 220 | 260 | 2450 | 2425 | 4.5 | 2.3 | 18.3 | 59.8 |  |  |  | 48.6 |  | 72.9 |  |  | 0.401 | 64. SU= 540. Tilsatt 1,5 ltr L-stoff i t
2022-02-04 | 332 | 2016932 |  | Fabrik |  | UL32A-D000 |  |  | 200 | 210 | 2440 | 2429 | 4.5 | 3 | 17.6 | 54 | [5 empty] | 65.8 |  |  | 0.395 | 65. SU= 390. Økt luft på 2.sats
2022-02-04 | 332 | 2016937 |  | Fabrik |  | UN54A-D000 |  |  | 200 | 200 | 2437 | 2463 | 3.5 | 2.5 | 17.5 | 41.8 | [5 empty] | 53.6 |  |  | 0.503 | 66. SU= 315. Økt L-stoff e.p.
2022-02-04 | 332 | 2016951 |  | Fabrik |  | UN53A-D120 |  |  | 240 | 260 | 2401 | 2424 | 3.5 | 1.5 | 18 | 36.4 | [5 empty] | 45 |  |  | 0.546 | 67. SU= 540. Økt L-stoff e.p.
2022-02-04 | 332 | 2016959 |  | Fabrik |  | UL32A-D000 |  |  | 200 |  | 2395 | 2399 | 4.5 | 4.4 | [10 empty] | 0.403 | Kun luft
2022-02-04 | 332 | 2016972 |  | Fabrik |  | UL32A-D000 |  |  | 200 |  | 2398 | 2418 | 4.5 | 4.1 | 18.4 | [9 empty] | 0.41 | Kun luft
2022-02-04 | 332 | 2016973 |  | Fabrik |  | UA53A-D002 |  |  | 650 | 690 | 2429 | 2393 | 3.5 | 1.8 | 19.7 | 50.8 | [5 empty] | 61.9 |  |  | 0.531 | 68.s=270
2022-02-07 | 332 | 2016997 |  | Fabrik |  | UN53A-D000 |  |  | 200 | 210 | 2463 | 2498 | 3.5 | 1.9 | 19.1 | 40.2 |  |  |  | 39.6 |  | 51.6 |  |  | 0.529 | 69. SU=340
2022-02-07 | 332 | 2017014 |  | Fabrik |  | UL32A-D000 |  |  | 200 | 220 | 2387 | 5 | 4.5 | 4.9 | 20.5 | 54.2 |  |  |  | 43.8 |  | 66.1 |  |  | 0.394 | 70 SU=360
2022-02-08 | 332 | 2017042 |  | Fabrik |  | UN53A-D000 |  |  | 200 | 220 | 2360 | 2335 | 3.5 | 6 | 20.3 | 32.3 |  |  |  | 29.8 |  | 39.8 |  |  | 0.529 | 71. SU=460. 7d= 6 døgn. Feilmerket
2022-02-08 | 332 | 2017044 |  | Fabrik |  | UN35A-D002 |  |  | 650 | 680 | 2385 | 2412 | 4.5 | 3.5 | 19.5 | 52.3 |  |  |  | 39.3 |  | 63.8 | 73.1 |  | 0.421 | 72. S=280 IP
2022-02-08 | 332 | 2017051 |  | Fabrik |  | UN55A-D20A |  |  | 190 | 235 | 2286 | 2295 | 4 | 3.8 | 21.1 | 54.6 |  |  |  | 46.9 |  | 66.6 |  |  | 0.425 | 73. SU=405 Uten fiber
2022-02-08 | 332 | 2017059 |  | Fabrik |  | UL32A-D000 |  |  | 220 | 240 | 2397 | 2346 | 4.5 | 4.5 | 19.8 | 54.3 | [5 empty] | 66.2 |  |  | 0.402 | 74. SU=510
2022-02-08 | 332 | 2017060 |  | Fabrik |  | UN35A-D002 |  |  | 650 | 680 | 2363 | 2378 | 4.5 | 4.6 | 19.9 | 45.8 |  | 19.3 |  | 33.7 |  | 55.8 | 64.8 |  | 0.428 | 75. S=275 IP
2022-02-09 | 332 | 2017076 |  | Fabrik |  | UN56A-D111 |  |  | 240 | 260 | 2352 | 2303 | 5 | 5 | 17.7 | 41 |  |  |  | 30.1 |  | 52.6 |  |  | 0.439 | 76 su=520mm
2022-02-09 | 332 | 2017079 |  | Fabrik |  | UN61A-D000 |  |  | 220 | 250 | 2414 | 2451 | 3.5 | 2 | 17.8 | 56.3 |  |  |  | 53.8 |  | 68.7 |  |  | 0.393 | 77 Su=510
2022-02-09 | 332 | 2017088 |  | Fabrik |  | UA56A-D000 |  |  | 220 | 230 | 2331 | 2303 | 5 | 6 | 18.8 | 35.2 |  |  |  | 30.2 |  | 45.1 |  |  | 0.426 | 78 Su=440mm
2022-02-09 | 332 | 2017110 |  | Fabrik |  | UN55A-D20A |  |  | 190 |  | 2298 | 2359 | 4 | 4 | 18.8 | 52.8 | [5 empty] | 64.4 |  |  | 0.427 | 81. Kun 28 døgns
2022-02-09 | 332 | 2017110 |  | Fabrik |  | UN55A-D20A |  |  | 190 |  |  |  | 4 | 4 | 18.8 | [9 empty] | 0.427 | Fibertelling 4-2022
2022-02-09 | 332 | 2017112 |  | Fabrik |  | UN56A-D110 |  |  | 220 | 215 | 2326 | 2323 | 5 | 5.5 | 19.2 | 48.1 |  |  |  | 43.1 |  | 58.7 |  |  | 0.435 | 79 Su=410mm
2022-02-09 | 332 | 2017121 |  | Fabrik |  | UN53A-D102 |  |  | 650 | 610 | 2427 | 2419 | 3.5 | 1.5 | 19.7 | 48.1 |  |  |  | 44.4 |  | 58.6 |  |  | 0.519 | 80 Blander varslet om lav luft.
2022-02-10 | 332 | 2017147 |  | Fabrik |  | UN53A-D111 |  |  | 240 | 250 | 2411 | 2458 | 2 |  | 18.8 | 38.6 |  |  |  | 38.3 |  | 49.5 |  |  | 0.539 | 82.SU=590
2022-02-10 | 332 | 2017153 |  | Fabrik |  | UL32A-D000 |  |  | 220 | 250 | 2412 | 2377 | 4.5 | 3.9 | 16.7 | 54.2 |  |  |  | 45.3 |  | 66.2 |  |  | 0.396 | 83.SU=480
2022-02-10 | 332 | 2017155 |  | Fabrik |  | UP55A-D103 |  |  | 550 | 270 | 2417 | 2437 | 3.5 | 2.8 | 19.1 | 40.7 |  |  |  | 29.4 |  | 52.2 | 61.9 | 68.6 | 0.611 | 84.SU=650. uten fiber2x7,3x28,2x56,2x90
2022-02-11 | 332 | 2017178 |  | Fabrik |  | UL32A-D102 |  |  | 650 | 570 | 2291 | 2428 | 4.5 | 6 | 12.8 | 49.1 |  |  |  | 38 |  | 59.9 |  |  | 0.389 | 85. Synk=250 (fabrikk) SU-BP-prøve
2022-02-11 | 332 | 2017190 |  | Fabrik |  | UL32A-D102 |  |  | 650 | 660 | 2362 | 2443 | 4.5 | 3.2 | 19.4 | 52.8 |  |  |  | 44.8 |  | 64.4 |  |  | 0.392 | 86. Synk=280
2022-02-11 | 332 | 2017198 |  | Fabrik |  | UN57A-D110 |  |  | 220 | 230 | 2437 | 2447 | 3.5 | 1.8 | 17.8 | 58.4 |  |  |  | 52.2 |  | 71.3 |  |  | 0.385 | 87. SU=460
2022-02-11 | 332 | 2017199 |  | Fabrik |  | UL32A-D010 |  |  | 220 | 240 |  |  | 4.5 | 3.2 | 19.4 | [9 empty] | 0.392 | Fibertelling 5-2022
2022-02-11 | 332 | 2017199 |  | Fabrik |  | UL32A-D010 |  |  | 220 | 240 | 2422 | 2421 | 4.5 | 3.2 | 19.4 | 55.7 |  |  |  | 48.1 |  | 68 |  |  | 0.392 | 88. SU=500
2022-02-11 | 332 | 2017203 |  | Fabrik |  | UN32A-D010 |  |  | 200 | 210 | 2360 | 2377 | 4.5 | 5.2 | 19.1 | 51.1 |  |  |  | 49.5 |  | 62.3 |  |  | 0.396 | 89. SU=380
2022-02-12 | 332 | 2017226 |  | Fabrik |  | UL32A-D102 |  |  | 650 |  | 2312 | 2342 | 4.5 | 4.9 | [10 empty] | 0.397 | kun luft
2022-02-14 | 332 | 2017238 |  | Fabrik |  | UN56A-D000 |  |  | 230 | 220 | 2376 | 2398 | 5 | 5.7 | 16.5 | 36.6 | [5 empty] | 47 |  |  | 0.448 | 90.SU= 410. Målte 3,7% luft. Tilsatte 1,
2022-02-14 | 332 | 2017251 |  | Fabrik |  | UN32A-D102 |  |  | 280 | 270 | 2310 | 2349 | 4.5 | 5.1 | 19.9 | 54.4 | [5 empty] | 66.3 |  |  | 0.391 | 91.SU= 560
2022-02-14 | 332 | 2017255 |  | Fabrik |  | UN53A-D102 |  |  | 650 | 570 | 2382 | 2501 | 3.5 |  | 17.8 | 54.4 | [5 empty] | 66.4 |  |  | 0.516 | 92. s=260
2022-02-14 | 332 | 2017260 |  | Fabrik |  | UL32A-D000 |  |  | 220 | 230 | 2373 | 2358 | 4.5 | 5.5 | 18.4 | 51.1 | [5 empty] | 62.3 |  |  | 0.394 | 93. SU=480
2022-02-15 | 332 | 2017282 |  | Fabrik |  | UN53A-D110 |  |  | 220 | 250 | 2371 |  | 3.5 |  | 19.2 | 41 |  |  |  | 41.3 |  | 52.6 |  |  | 0.532 | 94 su=490 mm
2022-02-15 | 332 | 2017285 |  | Fabrik |  | UN53X-D000 |  |  | 200 | 120 | 2456 |  | 2 |  | 20 | 67.8 | [5 empty] | 82.7 | 91.6 |  | 0.365 | 95 Su=210mm Tilsatt 2,5 i blande + satt
2022-02-17 | 332 | 2017330 |  | Fabrik |  | UN32A-E110 |  |  | 220 | 240 | 2381 | 2396 | 4.5 | 4.1 | 16.5 | [9 empty] | 0.4 | Forprøve Peab-lørdag
2022-02-17 | 332 | 2017337 |  | Fabrik |  | UN32A-E000 |  |  | 220 | 220 | 2447 | 2502 | 4.5 | 2.7 | 13.8 | [9 empty] | 0.382 | Forprøve Peab-lørdag. Luft økte når den
2022-02-18 | 332 | 2017364 |  | Fabrik |  | UN61A-D102 |  |  | 650 | 280 | 2365 | 2432 | 3.5 |  | 19.7 |  |  |  |  | 52.6 |  | 70.9 |  |  | 0.395 | 96 SU=670
2022-02-18 | 332 | 2017368 |  | Fabrik |  | UL32A-D000 |  |  | 220 | 240 | 2385 | 2410 | 4.5 | 4.9 | 22 |  |  |  |  | 47.1 |  | 65.5 |  |  | 0.396 | 97 SU=450
2022-02-18 | 332 | 2017395 |  | Fabrik |  | UN32A-E000 |  |  | 220 | 225 | 2440 | 2492 | 4.5 | 3.7 | 18.4 | 60.1 | [5 empty] | 73.3 |  |  | 0.385 | 98 SU=350
2022-02-18 | 332 | 2017404 |  | Fabrik |  | UL32A-D000 |  |  | 200 | 220 | 2399 | 2364 | 4.5 | 4.6 | 19 | 50.8 |  |  |  | 40.3 |  | 62 |  |  | 0.389 | 99. SU=380
2022-02-19 | 332 | 2017413 |  | Fabrik |  | UN32A-E110 |  |  | 220 | 230 | 2382 | 2359 | 4.5 | 4.4 | 10.4 | 55.7 |  |  |  | 48.6 |  | 67.9 |  |  | 0.401 | 100. SU= 425
2022-02-19 | 332 | 2017423 |  | Fabrik |  | UN32A-E110 |  |  | 220 |  | 2396 | 2414 | 4.5 | 3.8 | 9.1 | [9 empty] | 0.4 | kun luft
2022-02-19 | 332 | 2017429 |  | Fabrik |  | UN32A-E000 |  |  | 220 | 250 | 2405 | 2407 | 4.5 | 4.5 | 11.5 | 54.9 |  |  |  | 48.3 |  | 66.9 |  |  | 0.372 | 101 su=430mm
2022-02-19 | 332 | 2017437 |  | Fabrik |  | UN32A-E000 |  |  | 220 | 210 | 2433 | 2492 | 4.5 | 3.5 | 15.7 | [9 empty] | 0.397 | Kun luft. Prøve tatt med fra BP
2022-02-19 | 332 | 2017443 |  | Fabrik |  | UN32A-E000 |  |  | 200 |  | 2412 |  | 4.5 | 3.8 | 12.5 | [9 empty] | 0.39 | Kun luft
2022-02-19 | 332 | 2017450 |  | Fabrik |  | UN32A-E000 |  |  | 200 |  | 2455 | 2445 | 4.5 | 2.9 | 12.7 | [9 empty] | 0.385 | kun luft. Luft stiger ca. 1,5 % til b.pl
2022-02-19 | 332 | 2017456 |  | Fabrik |  | UN32A-E000 |  |  | 200 |  | 2405 |  | 4.5 |  |  | 57.9 |  |  |  | 48.9 |  | 70.6 |  |  | 0.385 | 102. SU= 430. Luft stiger ca. 1,5% til B
2022-02-19 | 332 | 2017464 |  | Fabrik |  | UN32A-E000 |  |  | 200 | 200 | 2427 | 2406 | 4.5 | 4 | 11.8 | [9 empty] | 0.386 | Kun luft. SU=350
2022-02-19 | 332 | 2017464 |  | Fabrik |  | UN32A-E000 |  |  | 200 | 215 | 2408 | 2419 | 4.5 | 4.6 | 12.7 | 54.7 | [5 empty] | 66.8 |  |  | 0.386 | 103. Prøve tatt fra BP Uttak av prøve fr
2022-02-19 | 332 | 2017472 |  | Fabrik |  | UN32A-E000 |  |  | 200 |  | 2409 |  | 4.5 | 4.3 | 14.5 | [9 empty] | 0.394 | Kun luft
2022-02-19 | 332 | 2017485 |  | Fabrik |  | UN32A-E000 |  |  | 200 | 200 | 2414 |  | 4.5 | 4 | 16.1 | [9 empty] | 0.385 | Kun luft
2022-02-19 | 332 | 2017491 |  | Fabrik |  | UN32A-E000 |  |  | 200 | 200 | 2415 |  | 4.5 | 5.5 | 16.1 | [9 empty] | 0.387 | Kun luft
2022-02-19 | 332 | 2017500 |  | Fabrik |  | UN32A-E000 |  |  | 200 | 180 | 2449 | 2454 | 4.5 | 3.1 | 13.5 | 61.1 |  |  |  | 52.4 |  | 74.6 |  |  | 0.388 | 104 SU=260
2022-02-19 | 332 | 2017510 |  | Fabrik |  | UN32A-E000 |  |  | 200 | 200 | 2414 |  | 4.5 | 4.2 | 14.9 | [9 empty] | 0.385 | Kun luft
2022-02-20 | 332 | 2017519 |  | Fabrik |  | UN32A-E110 |  |  | 220 | 200 | 2411 | 2407 | 4.5 | 3.2 | 17.5 | 58.6 | [5 empty] | 71.5 |  |  | 0.4 | 105 SU=340
2022-02-20 | 332 | 2017526 |  | Fabrik |  | UN32A-E000 |  |  | 200 | 220 | 2445 | 2442 | 4.5 | 3.3 | 13.7 | 53.2 | [5 empty] | 64.9 |  |  | 0.386 | 106 SU=360
2022-02-21 | 332 | 2017543 |  | Fabrik |  | UA53A-D000 |  |  | 220 | 270 | 2453 | 2368 | 3.5 | 1.8 | 16.2 | 36.7 |  |  |  | 30.5 |  | 47 |  |  | 0.524 | 107.SU=700
2022-02-21 | 332 | 2017548 |  | Fabrik |  | UN55A-D20A |  |  | 220 |  | 2296 | 2329 | 4 | 4 | 18.6 | 56.2 | [5 empty] | 68.6 |  |  | 0.43 | 107A. Kun 28d
2022-02-21 | 332 | 2017548 |  | Fabrik |  | UN55A-D20A |  |  | 220 |  |  |  | 4 | 4 | 18.6 | [9 empty] | 0.43 | Fibertelling 6-2022
2022-02-22 | 332 | 2017584 |  | Fabrik |  | UL32A-D102 |  |  | 650 | 275 | 2319 | 2276 | 4.5 | 4.8 | 20.4 | 55.7 |  |  |  | 46.8 |  | 67.9 |  |  | 0.393 | 109.SU=580
2022-02-22 | 332 | 2017588 |  | Fabrik |  | UV57B-D200 |  |  | 230 | 250 | 2267 | 2281 | 5 | 3.8 | 20.1 | 55.5 |  |  |  | 49.6 |  | 67.6 |  |  | 0.4 | 110.SU=600
2022-02-22 | 332 | 2017589 |  | Fabrik |  | UL32A-D102 |  |  | 650 |  | 2313 | 2297 | 4.5 | 5 | 24.5 | [9 empty] | 0.392 | Kun luft
2022-02-22 | 332 | 2017592 |  | Fabrik |  | UL32A-D102 |  |  | 650 |  | 2349 | 2349 | 4.5 | 3.4 | 19.7 | [9 empty] | 0.401 | Kun luft
2022-02-22 | 332 | 2017615 |  | Fabrik |  | UN53A-D130 |  |  | 200 | 230 | 2367 | 2385 | 3.5 | 2.7 | 20.5 | 40 |  |  |  | 39.1 |  | 51.3 |  |  | 0.53 | 111. SU= 425. Virket stivere.Vis 180-200
2022-02-23 | 332 | 2017634 |  | Fabrik |  | UN56A-D110 |  |  | 210 | 195 | 2330 | 2354 | 5 | 5.5 | 18.4 | 51.8 |  |  |  | 45.7 |  | 63.1 |  |  | 0.426 | 112 su=340mm
2022-02-23 | 332 | 2017636 |  | Fabrik |  | UA53A-D000 |  |  | 180 | 195 | 2435 | 2443 | 3.5 |  | 17.9 | 42.4 |  |  |  | 34.7 |  | 54.4 |  |  | 0.498 | 113 Su=370mm
2022-02-23 | 332 | 2017647 |  | Fabrik |  | UL32A-D000 |  |  | 220 | 260 | 2397 | 2404 | 4.5 | 4.5 | 18.7 | 50.8 |  |  |  | 39.2 |  | 61.9 |  |  | 0.394 | 114 su=600mm
2022-02-24 | 332 | 2017681 |  | Fabrik |  | UL32A-D102 |  |  | 650 | 620 | 2315 | 2357 | 4.5 | 4.9 | 23 | 52.2 | [5 empty] | 63.7 |  |  | 0.387 | 115.S= 280
2022-02-24 | 332 | 2017683 |  | Fabrik |  | UN53A-D111 |  |  | 230 | 260 | 2429 | 2471 | 2 |  | 18.8 | 39.2 | [5 empty] | 50.3 |  |  | 0.525 | 116. SU= 550
2022-02-24 | 332 | 2017696 |  | Fabrik |  | UN32A-D010 |  |  | 180 | 230 | 2378 | 2443 | 4.5 | 3.5 | 19.1 | 58.7 |  |  |  | 52.5 |  | 71.5 |  |  | 0.395 | 117. SU= 380
2022-02-24 | 332 | 2017731 |  | Fabrik |  | UN61A-D000 |  |  | 220 | 250 | 2411 | 2433 | 3.5 | 3.2 | 19.6 | 60.1 | [5 empty] | 73.3 |  |  | 0.396 | 118. SU= 530
2022-02-25 | 332 | 2017753 |  | Fabrik |  | UN61A-D102 |  |  | 650 | 680 | 2364 |  | 3.5 |  | 20.1 | 53.2 |  |  |  | 46.1 |  | 64.9 |  |  | 0.395 | 119.
2022-02-25 | 332 | 2017764 |  | Fabrik |  | UA53A-D002 |  |  | 650 | 670 | 2437 | 2486 | 3.5 | 1 | 18.3 | 49.2 |  |  |  | 38.4 |  | 60 |  |  | 0.54 | 120. S=270. Blander skulle øke l-stoff
2022-02-26 | 332 | 2017788 |  | Fabrik |  | UL32A-D000 |  |  | 220 | 240 | 2399 |  | 4.5 | 4 | 19.6 | 60.2 |  |  |  | 52.6 |  | 73.5 |  |  | 0.396 | 121. SU= 525.28d=30 døgn
2022-02-28 | 332 | 2017810 |  | Fabrik |  | UN61A-D000 |  |  | 200 | 200 | 2401 | 2445 | 3.5 |  | 19.8 | 60.5 |  |  |  | 56.6 |  | 73.8 |  |  | 0.398 | 122
2022-02-28 | 332 | 2017821 |  | Fabrik |  | UN35A-D002 |  |  | 650 | 650 | 2383 | 2371 | 4.5 | 3.6 | 13 | 47.7 |  |  |  | 34.9 |  | 58.1 |  |  | 0.429 | 123
2022-02-28 | 332 | 2017829 |  | Fabrik |  | UN56A-D000 |  |  | 230 | 160 | 2396 | 2430 | 5 | 5 | 17.9 | 49.7 |  |  |  | 42 |  | 60.6 |  |  | 0.455 | 124
2022-02-28 | 332 | 2017839 |  | Fabrik |  | UN35A-D002 |  |  | 650 | 665 | 2323 | 2338 | 4.5 | 6 | 11.3 | 39.2 |  |  |  | 30.9 |  | 50.2 |  |  | 0.429 | 125
2022-02-28 | 332 | 2017851 |  | Fabrik |  | UN35A-D000 |  |  | 220 | 200 | 2411 | 2443 | 4.5 | 3 | 10.4 | 46.1 |  |  |  | 34 |  | 56.2 |  |  | 0.458 | 126
2022-02-28 | 332 | 2017875 |  | Fabrik |  | UN35A-D000 |  |  | 220 | 210 | 2399 | 2394 | 4.5 | 4.2 | 13.1 | 39.9 |  |  |  | 30.9 |  | 51.2 |  |  | 0.447 | 127. SU=310
2022-03-01 | 332 | 2017912 |  | Fabrik |  | UN32A-D000 |  |  | 200 | 195 | 2384 | 2395 | 4.5 | 5.1 | 19.7 | 54.7 |  |  |  | 49.3 |  | 66.7 |  |  | 0.397 | 128 su=300mm
2022-03-01 | 332 | 2017917 |  | Fabrik |  | UN32A-D000 |  |  | 200 |  | 2412 | 2421 | 4.5 | 3.8 | 19.8 | [9 empty] | 0.4 | Kun luft
2022-03-01 | 332 | 2017922 |  | Fabrik |  | UV57A-D200 |  |  | 230 | 240 | 2288 | 2304 | 5 | 3.2 | 24 | 53.7 |  |  |  | 48.2 |  | 65.5 |  |  | 0.402 | 129 su=460mm
2022-03-02 | 332 | 2017983 |  | Fabrik |  | US64A-D127 |  |  | 220 | 190 | 2187 | 2018 | 7.8 | 3.7 | 16 | 65.3 |  |  |  | 57.6 |  | 78.7 |  |  | 0.339 | 130.Lecabetong. SU=190. Tilsatt 2100 kg
2022-03-02 | 332 | 2017992 |  | Fabrik |  | UL32A-D000 |  |  | 200 | 230 | 2355 | 2411 | 4.5 | 5.8 | 20.9 | 52.9 |  |  |  | 41.9 |  | 64.5 |  |  | 0.395 | 131. SU= 455. Luft:1. måling:2,3%. Tilsa
2022-03-02 | 332 | 2018008 |  | Fabrik |  | UA61A-D000 |  |  | 200 | 165 | 2387 |  | 3.5 |  | 20.5 | 54.4 |  |  |  | 43.7 |  | 66.4 |  |  | 0.416 | 132 SU=260
2022-03-03 | 332 | 2018036 |  | Fabrik |  | UL32A-D102 |  |  | 650 | 670 | 2348 | 2320 | 4.5 | 3.5 | 20 | 54.8 | [5 empty] | 66.9 |  |  | 0.391 | 133.
2022-03-03 | 332 | 2018037 |  | Fabrik |  | UA61A-D110 |  |  | 220 | 260 | 2411 | 2414 | 3.5 | 1.5 | 17.7 | 55.6 | [5 empty] | 67.8 |  |  | 0.393 | 134.
2022-03-03 | 332 | 2018039 |  | Fabrik |  | UN53A-D111 |  |  | 240 | 270 | 2411 |  | 2 |  | 20.4 | 39 | [5 empty] | 50 |  |  | 0.541 | 135.
2022-03-03 | 332 | 2018062 |  | Fabrik |  | UL32A-D102 |  |  | 650 | 675 | 2394 | 2394 | 4.5 | 3.9 | 19.4 | [9 empty] | 0.384 | kun luft. 1. måling: 2,3%. Tilsatte 1 lt
2022-03-03 | 332 | 2018071 |  | Fabrik |  | UL32A-D102 |  |  | 650 |  | 2326 | 2337 | 4.5 | 4.6 | [10 empty] | 0.389 | kun luft
2022-03-03 | 332 | 2018087 |  | Fabrik |  | UA55A-D000 |  |  | 200 | 220 | 2397 | 2437 | 3.5 |  | 21.4 | 51.2 |  |  |  | 40.4 |  | 62.5 |  |  | 0.441 | 136. SU= 370
2022-03-04 | 332 | 2018115 |  | Fabrik |  | UL32A-D102 |  |  | 650 | 650 | 2294 | 2362 | 4.5 | 5.6 | 14.9 | 52 |  |  |  | 42.5 |  | 63.4 |  |  | 0.398 | 137. S= 280
2022-03-04 | 332 | 2018121 |  | Fabrik |  | UL32A-D102 |  |  | 650 |  | 2320 | 2323 | 4.5 | 4.3 | 17.6 | [9 empty] | 0.398 | Kun luft
2022-03-04 | 332 | 2018128 |  | Fabrik |  | UN32A-E100 |  |  | 220 | 225 | 2401 | 2406 | 4.5 | 4.2 | 21.5 | 56.1 |  |  |  | 45.6 |  | 68.5 |  |  | 0.399 | 138. SU= 420
2022-03-04 | 332 | 2018140 |  | Fabrik |  | UN32A-D010 |  |  | 180 | 220 | 2415 | 2310 | 4.5 | 3 | 20 | 50.5 |  |  |  | 44.4 |  | 61.6 |  |  | 0.395 | 139. SU= 320
2022-03-07 | 332 | 2018180 |  | Fabrik |  | UV57A-D200 |  |  | 240 | 180 | 2266 | 2300 | 5 | 4 | 25 |  |  |  |  | 51.4 |  | 69.9 |  |  | 0.403 | 140
2022-03-07 | 332 | 2018198 |  | Fabrik |  | UL32A-D000 |  |  | 200 | 220 | 2389 |  | 4.5 | 3.8 | 21.5 | 61.4 |  |  |  | 49.4 |  | 74.9 |  |  | 0.41 | 141
2022-03-08 | 332 | 2018207 |  | Fabrik |  | UN61A-D000 |  |  | 200 | 260 | 2405 | 2454 | 3.5 |  | 18.4 | 55.7 |  |  |  | 46.1 |  | 67.9 |  |  | 0.394 | 142
2022-03-08 | 332 | 2018213 |  | Fabrik |  | UN32A-D010 |  |  | 200 | 220 | 2347 | 2352 | 4.5 | 5.7 | 23.5 | 53.1 |  |  |  | 47.5 |  | 64.7 |  |  | 0.396 | 143 su=380mm
2022-03-08 | 332 | 2018219 |  | Fabrik |  | UN53A-D010 |  |  | 220 | 250 | 2393 | 2473 | 3.5 |  | 19.2 | 39.5 |  |  |  | 39.4 |  | 50.7 |  |  | 0.532 | 144 su=430mm
2022-03-09 | 332 | 2018238 |  | Fabrik |  | UN61A-D000 |  |  | 220 | 240 | 2435 | 2422 | 3 | 2.6 | 18.8 | 61.5 |  |  |  | 54 |  | 75 |  |  | 0.401 | 145 SU=505mm
2022-03-09 | 332 | 2018255 |  | Fabrik |  | UN56A-D110 |  |  | 200 | 140 | 2367 | 2402 | 5 | 4.1 | 19 | 56.7 |  |  |  | 50 |  | 69.1 |  |  | 0.431 | 146 SU=250
2022-03-10 | 332 | 2018348 |  | Fabrik |  | UN61A-D000 |  |  | 200 | 230 | 2452 | 2469 | 3 | 1.7 | 18.9 | 60.4 |  |  |  | 54.2 |  | 73.6 |  |  | 0.401 | 147 SU=495mm
2022-03-10 | 332 | 2018353 |  | Fabrik |  | UN56A-D111 |  |  | 230 | 230 | 2356 | 2426 | 5 | 4.1 | 18.8 | 50.4 |  |  |  | 45.6 |  | 61.5 |  |  | 0.44 | 148 SU=420mm
2022-03-10 | 332 | 2018380 |  | Fabrik |  | UL32A-D000 |  |  | 200 | 220 | 2417 | 2445 | 4.5 | 3.5 | 19.4 | 59.5 |  |  |  | 47.9 |  | 72.6 |  |  | 0.399 | 149 SU=360
2022-03-10 | 332 | 2018380 |  | Fabrik |  | UL32A-D000 |  |  | 200 | 220 | 2380 | 2361 | 4.5 | 5 |  | 55.2 |  |  |  | 46.4 |  | 67.3 |  |  | 0.399 | 150 SU=400
2022-03-10 | 332 | 2018388 |  | Fabrik |  | UL32A-D102 |  |  | 650 | 265 | 2317 | 2292 | 4.5 | 4.6 | 20.8 | [9 empty] | 0.395 | Kun luft
2022-03-11 | 332 | 2018414 |  | Fabrik |  | UL32A-D102 |  |  | 650 | 660 | 2298 | 2262 | 4.5 | 5.5 | 16.3 | 49.6 |  |  |  | 42.7 |  | 60.5 |  |  | 0.395 | 151
2022-03-11 | 332 | 2018418 |  | Fabrik |  | UL32A-D102 |  |  | 650 | 660 | 2307 | 2259 | 4.5 | 5 | 14.4 | 50.4 |  |  |  | 48.8 |  | 61.5 |  |  | 0.385 | 152
2022-03-11 | 332 | 2018423 |  | Fabrik |  | UN56A-D110 |  |  | 220 | 200 | 2352 | 2367 | 5 | 4.7 | 19.6 | 48.5 |  |  |  | 42.8 |  | 59.2 |  |  | 0.425 | 153
2022-03-11 | 332 | 2018427 |  | Fabrik |  | UL32A-D102 |  |  | 650 |  | 2312 | 2456 | 4.5 | 4.8 | 15.4 | [9 empty] | 0.398 | Kun luft
2022-03-11 | 332 | 2018430 |  | Fabrik |  | UL32A-D102 |  |  | 650 |  |  |  | 4.5 | 4 | [10 empty] | 0.397 | Kun luft
2022-03-11 | 332 | 2018445 |  | Fabrik |  | UN32A-E00B |  |  | 220 | 180 | 2374 | 2364 | 4.5 | 5.2 | 16.9 | 62.7 |  |  |  | 51.1 |  | 76.5 |  |  | 0.393 | 154 SU=310
2022-03-11 | 332 | 2018447 |  | Fabrik |  | UL32A-D010 |  |  | 220 | 230 | 2400 | 2388 | 4.5 | 3.8 | 19.8 | 54.7 |  |  |  | 46.9 |  | 66.7 |  |  | 0.401 | 155 SU=450 2. sats med fiber PV 3,4
2022-03-11 | 332 | 2018469 |  | Fabrik |  | UL32A-D102 |  |  | 650 | 530 | 2320 | 2341 | 4.5 | 4.2 | 16.2 | [9 empty] | 0.409 | Luft og SU
2022-03-14 | 332 | 2018490 |  | Fabrik |  | UA61A-D110 |  |  | 220 | 235 | 2413 | 2470 | 3.5 | 1.3 | 20.7 | 62.5 |  |  |  | 50.3 |  | 76.2 |  |  | 0.386 | 156. SU= 415 - Terninger 4/5- 2473-88,52
2022-03-14 | 332 | 2018493 |  | Fabrik |  | UL32A-D000 |  |  | 220 | 220 | 2421 | 2467 | 4.5 | 3.5 | 22.6 | 60.2 |  |  |  | 53.3 |  | 73.4 |  |  | 0.399 | 157. SU= 360
2022-03-14 | 332 | 2018495 |  | Fabrik |  | UN32A-E000 |  |  | 220 | 220 | 2439 | 2485 | 4.5 | 3.1 | 14.1 | 62.3 |  |  |  | 52.6 |  | 76 |  |  | 0.404 | 158. SU= 370
2022-03-14 | 332 | 2018517 |  | Fabrik |  | UN55A-D20A |  |  | 220 |  |  |  | 4 | 3 | 20.6 | [9 empty] | 0.428 | Fibertelling 7-2022
2022-03-14 | 332 | 2018517 |  | Fabrik |  | UN55A-D20A |  |  | 220 |  | 2322 | 2335 | 4 | 3 | 20.6 | 58.3 | [5 empty] | 71.1 |  |  | 0.428 | 160. Kun 28d
2022-03-14 | 332 | 2018522 |  | Fabrik |  | UN53A-D000 |  |  | 220 | 230 | 2424 | 2492 | 3.5 |  | 20.1 | 39.9 |  |  |  | 40.5 |  | 51.1 |  |  | 0.521 | 159. SU= 460. Kort bl.tid: 78 sek
2022-03-15 | 332 | 2018541 |  | Fabrik |  | UP53A-D000 |  |  | 220 | 240 | 2472 | 2459 | 3.5 | 1.6 | 19 | 56.7 |  |  |  | 42.2 |  | 69.1 |  |  | 0.55 | 161 SU=450.L-stoff økt ep:0,33-0,4%
2022-03-15 | 332 | 2018551 |  | Fabrik |  | UN32A-D000 |  |  | 200 | 170 | 2423 | 2443 | 4.5 | 3.6 | 15.4 | 61.2 |  |  |  | 55.9 |  | 74.7 |  |  | 0.388 | 162 SU=265.L-stoff økt ep 0,53 til 0,57%
2022-03-15 | 332 | 2018559 |  | Fabrik |  | UA61A-D000 |  |  | 200 | 210 | 2431 | 2444 | 3.5 | 1.9 | 20.8 | 59.4 |  |  |  | 49.3 |  | 72.4 |  |  | 0.386 | 163 SU=310 L-stoff økt ep 0,35 til 0,50%
2022-03-15 | 332 | 2018581 |  | Fabrik |  | UN57A-D000 |  |  | 220 | 220 | 2443 | 2489 | 3.5 | 2.3 | 20.4 | 62 |  |  |  | 56.8 |  | 75.6 |  |  | 0.396 | 164 Su=340mm
2022-03-16 | 332 | 2018627 |  | Fabrik |  | UN35A-D000 |  |  | 200 |  | 2396 |  | 4.5 | 4.6 | [10 empty] | 0.437 | Kun luft
2022-03-16 | 332 | 2018632 |  | Fabrik |  | UN35A-D000 |  |  | 200 |  | 2404 |  | 4.5 | 4.2 | [10 empty] | 0.428 | Kun luft
2022-03-16 | 332 | 2018640 |  | Fabrik |  | UL32A-D000 |  |  | 200 |  | 2394 |  | 3.4 | 3.4 | [10 empty] | 0.402 | Kun luft
2022-03-16 | 332 | 2018643 |  | Fabrik |  | UL32A-D000 |  |  | 200 |  | 2398 |  | 3.2 | 3.2 | [10 empty] | 0.396 | Kun luft
2022-03-16 | 332 | 2018662 |  | Fabrik |  | UV57A-D200 |  |  | 230 | 220 | 2243 |  | 5 | 4 | 18.9 | 49 |  |  |  | 50.1 |  | 68.1 |  |  | 0.404 | 166
2022-03-16 | 332 | 2018677 |  | Fabrik |  | UL32A-D010 |  |  | 220 | 220 | 2406 | 2405 | 4.5 | 3.9 | 20.7 | 53 |  |  |  | 49.4 |  | 73.7 |  |  | 0.4 | 167 su=380mm
2022-03-17 | 332 | 2018692 |  | Fabrik |  | UN56A-D000 |  |  | 230 | 200 | 2376 | 2386 | 5 | 5.5 | 21.1 | 43.7 |  |  |  | 43.8 |  | 60.8 |  |  | 0.448 | 168 Su=310mm
2022-03-18 | 332 | 2018749 |  | Fabrik |  | UN56A-D111 |  |  | 240 |  | 2328 |  | 5 | 7 | 19.5 | [9 empty] | 0.447 | Kun luft
2022-03-18 | 332 | 2018753 |  | Fabrik |  | UN53A-D111 |  |  | 220 | 245 | 2413 | 2460 | 2 |  | 21.6 | 42.2 |  |  |  | 40.2 |  | 54.1 |  |  | 0.543 | 171 SU=460
2022-03-18 | 332 | 2018756 |  | Fabrik |  | UV57A-D200 |  |  | 230 | 250 | 2250 | 2260 | 5 | 4.6 | 22.8 | 59.8 |  |  |  | 51.9 |  | 73 |  |  | 0.402 | 172 SU=465
2022-03-18 | 332 | 2018776 |  | Fabrik |  | UL32A-D000 |  |  | 200 | 200 | 2389 | 2416 | 4.5 | 4.8 | 17.4 | 59.6 |  |  |  | 46.7 |  | 72.7 |  |  | 0.397 | 173 SU=330
2022-03-18 | 332 | 2018786 |  | Fabrik |  | UN31A-E110 |  |  | 220 |  | 2376 |  | 4.5 | [11 empty] | 0.408
2022-03-18 | 332 | 2018786 |  | Fabrik |  | UN31A-E110 |  |  | 220 | 200 | 2383 | 2400 | 4.5 | 4.2 | 19.3 | 58.6 |  |  |  | 44.5 |  | 71.4 |  |  | 0.408 | 174 SU=340
2022-03-21 | 332 | 2018804 |  | Fabrik |  | UL32A-D000 |  |  | 220 | 260 | 2386 | 2321 | 4.5 | 5 | 18.3 | 54.4 |  |  |  | 44.7 |  | 66.4 |  |  | 0.396 | 175. SU=520
2022-03-21 | 332 | 2018811 |  | Fabrik |  | UN32A-E000 |  |  | 220 | 220 | 2396 | 2386 | 4.5 | 5 | 13.5 | 58.9 |  |  |  | 48.6 |  | 71.8 |  |  | 0.402 | 176. SU=335
2022-03-21 | 332 | 2018814 |  | Fabrik |  | UN32A-E000 |  |  | 220 |  | 2403 | 2434 | 4.5 | 4.6 | [10 empty] | 0.4 | Kun luft
2022-03-22 | 332 | 2018869 |  | Fabrik |  | UN32A-D000 |  |  | 180 | 190 | 2394 | 2375 | 4.5 | 4.5 | 19.5 | 58.1 |  |  |  | 52.4 |  | 70.9 |  |  | 0.388 | 177 su=305mm
2022-03-22 | 332 | 2018871 |  | Fabrik |  | UL32A-D000 |  |  | 220 | 230 | 2408 | 2395 | 4.5 | 4 | 20.2 | 59.5 |  |  |  | 51.8 |  | 72.6 |  |  | 0.394 | 178 su=405mm
2022-03-22 | 332 | 2018900 |  | Fabrik |  | UN31A-E110 |  |  | 180 | 180 | 2379 | 2418 | 4.5 | 4.5 | 17.9 | 52.2 |  |  |  | 43.6 |  | 63.7 |  |  | 0.401 | 179 su=275mm
2022-03-22 | 332 | 2018903 |  | Fabrik |  | UL32A-D110 |  |  | 240 | 255 | 2371 | 2420 | 4.5 | 4 | 19.8 | 54.6 |  |  |  | 46.6 |  | 66.6 |  |  | 0.414 | 180 su=480mm. IP:3.terning 7d:vekt:2454g
2022-03-23 | 332 | 2018928 |  | Fabrik |  | UN61A-D000 |  |  | 230 | 230 | 2432 | 2477 | 3 |  | 22.1 | 62 |  |  |  | 52.4 |  | 75.6 |  |  | 0.386 | 181 su=360mm
2022-03-23 | 332 | 2018932 |  | Fabrik |  | UN53A-D111 |  |  | 240 | 260 | 2415 | 2513 | 2 |  | 21.4 | 41.6 |  |  |  | 43.8 |  | 53.4 |  |  | 0.527 | 182 su=480mm
2022-03-23 | 332 | 2018953 |  | Fabrik |  | UN54A-D000 |  |  | 220 | 220 | 2411 | 2507 | 3.5 | 1.8 | 19.1 | 42.6 |  |  |  | 43.4 |  | 54.6 |  |  | 0.507 | 183 su=370mm, blander varslet om luft
2022-03-23 | 332 | 2018975 |  | Fabrik |  | UL32A-D102 |  |  | 650 | 585 | 2339 | 2496 | 4.5 | 3.9 | 17.7 | 56.6 |  |  |  | 49.9 |  | 69 |  |  | 0.393 | 184
2022-03-24 | 332 | 2019017 |  | Fabrik |  | UL32A-D000 |  |  | 200 | 250 | 2415 | 2403 | 4.5 | 3.8 | 18.9 | 61.9 |  |  |  | 51.1 |  | 75.5 |  |  | 0.395 | 185. Lav luft tilsatt 4 liter på bil.
2022-03-24 | 332 | 2019025 |  | Fabrik |  | UL32A-D000 |  |  | 200 | 250 | 2399 | 2388 | 4.5 | 4.4 | 21.2 | 56.9 |  |  |  | 50 |  | 69.5 |  |  | 0.394 | 186 Su=505mm
2022-03-24 | 332 | 2019036 |  | Fabrik |  | UN55A-D111 |  |  | 230 | 250 | 2408 | 2491 | 2 |  | 21.5 | 57.5 |  |  |  | 56 |  | 70.2 |  |  | 0.443 | 187 Su=445mm
2022-03-24 | 332 | 2019045 |  | Fabrik |  | UN55A-D111 |  |  | 230 | 250 | 2410 |  | 2 |  | 22.2 | [9 empty] | 0.44 | Kun synk. Su=560mm. Etter 1 time S=265mm
2022-03-24 | 332 | 2019071 |  | Fabrik |  | UN55A-D000 |  |  | 180 | 230 | 2458 | 2470 | 3.5 | 2.3 | 18.4 | 56.6 |  |  |  | 51.4 |  | 69 |  |  | 0.438 | 188. SU= 390
2022-03-24 | 332 | 2019093 |  | Fabrik |  | UL32A-D000 |  |  | 220 |  | 2397 |  | 4.5 | 3.6 |  | 54.8 |  |  |  | 44.5 |  | 66.8 |  |  | 0.394 | 189
2022-03-25 | 332 | 2019107 |  | Fabrik |  | UL32A-D000 |  |  | 220 | 250 | 2394 | 2400 | 4.5 | 4.6 | 19.5 | 53.1 |  |  |  | 45.8 |  | 64.8 |  |  | 0.395 | 190.SU=460
2022-03-25 | 332 | 2019120 |  | Fabrik |  | UN53A-D000 |  |  | 240 | 250 | 2429 | 2429 | 3.5 | 3 | 21 | 40.1 |  |  |  | 40.1 |  | 51.4 |  |  | 0.533 | 191 su=500
2022-03-25 | 332 | 2019123 |  | Fabrik |  | UL32A-D110 |  |  | 240 | 250 | 2375 | 2415 | 4.5 | 4 | 19.9 | 60.1 |  |  |  | 51 |  | 73.3 |  |  | 0.403 | 192 Su =455mm 7d-3.terning: vekt:2462g,T
2022-03-25 | 332 | 2019138 |  | Fabrik |  | UL32A-D110 |  |  | 240 | 260 | 2380 | 2384 | 4.5 | 3.6 | 20.3 | 56.5 |  |  |  | 48.3 |  | 68.9 |  |  | 0.402 | 193 SU=545. 7d-3.terning:vekt: 2424g, Tr
2022-03-25 | 332 | 2019142 |  | Fabrik |  | UL32A-D000 |  |  | 220 |  | 2397 | 2380 | 4.5 | 4 | [10 empty] | 0.393 | Kun luft
2022-03-25 | 332 | 2019149 |  | Fabrik |  | UN62A-D118 |  |  | 210 | 150 | 2325 | 23355 | 5 | 4.6 | 20.7 | 63.8 |  |  |  | 57.8 |  | 77.8 |  |  | 0.389 | 194 SU=270
2022-03-28 | 332 | 2019165 |  | Fabrik |  | UN55A-D111 |  |  | 240 | 240 | 2400 |  | 2 |  | 19.3 | 47.5 |  |  |  | 53.7 |  | 57.9 |  |  | 0.451 | 195.
2022-03-28 | 332 | 2019182 |  | Fabrik |  | UN31A-E110 |  |  | 240 | 230 | 2367 | 2397 | 4.5 | 4.8 | 17.7 | 59.8 |  |  |  | 47.7 |  | 72.9 |  |  | 0.408 | 196. SU= 415
2022-03-28 | 332 | 2019188 |  | Fabrik |  | UN32A-E000 |  |  | 220 |  | 2405 |  | 4.5 |  |  | 54.3 |  |  |  | 45.3 |  | 66.2 |  |  | 0.392 | 197. SU=335.Målte luft til 7%(Tok prøve
2022-03-28 | 332 | 2019198 |  | Fabrik |  | UN32A-E000 |  |  | 220 |  | 2419 | 2385 | 4.5 | 4.2 | [10 empty] | 0.392 | Kun luft
2022-03-28 | 332 | 2019223 |  | Fabrik |  | UN32A-E000 |  |  | 180 |  | 2417 | 2368 | 4.5 | 4.2 | [10 empty] | 0.393 | Kun luft
2022-03-29 | 332 | 2019244 |  | Fabrik |  | UL32A-D000 |  |  | 200 | 220 | 2360 | 2368 | 4.5 | 6 | 20.2 | 58.8 |  |  |  | 49.2 |  | 71.7 |  |  | 0.395 | 198. SU= 380.Prøve av 2.sats etterjuster
2022-03-29 | 332 | 2019250 |  | Fabrik |  | UL32A-D000 |  |  | 200 |  | 2397 | 2352 | 4.5 | 6 | [10 empty] | 0.395 | Kun luft.just.L-stoff f. prøve:0,62-0,55
2022-03-29 | 332 | 2019252 |  | Fabrik |  | UL32A-D000 |  |  | 200 |  | 2399 | 2355 | 4.5 | 4.4 | [10 empty] | 0.395 | kun luft.Just L-st. f.p:0,55-0,46%
2022-03-29 | 332 | 2019258 |  | Fabrik |  | UN55A-D111 |  |  | 240 | 240 | 2403 | 2504 | 2 |  | 20.6 | 61.5 |  |  |  | 53.7 |  | 75 |  |  | 0.448 | 199. SU= 445
2022-03-29 | 332 | 2019270 |  | Fabrik |  | UN32A-E000 |  |  | 180 | 180 | 2423 | 2406 | 4.5 | 3.8 | 12.9 | 61.4 |  |  |  | 51.3 |  | 74.9 |  |  | 0.402 | 200. SU= 275
2022-03-29 | 332 | 2019278 |  | Fabrik |  | UA55A-D000 |  |  | 220 | 260 | 2452 | 2429 | 3.5 | 1.6 | 18.9 | 54 |  |  |  | 44.6 |  | 65.8 |  |  | 0.43 | 201 SU=505
2022-03-30 | 332 | 2019306 |  | Fabrik |  | UN53A-D103 |  |  | 550 | 270 | 2410 |  | 2 |  | 21.5 | [9 empty] | 0.518 | 202 SU=610 ingen terning
2022-03-30 | 332 | 2019310 |  | Fabrik |  | UN61A-D102 |  |  | 650 | 700 | 2375 | 2368 | 3.5 | 3 | 20.7 | 60 |  |  |  | 54.4 |  | 73.2 |  |  | 0.396 | 203
2022-03-30 | 332 | 2019314 |  | Fabrik |  | UN56A-D111 |  |  | 180 | 240 | 2240 | 2259 | 5 | 9.5 | 21.1 | 38.4 |  |  |  | 36.5 |  | 49.2 |  |  | 0.422 | 204 SU=370
2022-03-30 | 332 | 2019325 |  | Fabrik |  | UN53A-D111 |  |  | 240 | 250 | 2432 | 2435 | 2 | 1.2 | 18.1 | 41 |  |  |  | 41.1 |  | 52.6 |  |  | 0.534 | 205 SU=530 MasterEase2050
2022-03-30 | 332 | 2019326 |  | Fabrik |  | UN56A-D000 |  |  | 200 | 200 | 2324 | 2356 | 5 | 7.5 | 18.2 | 46.4 |  |  |  | 39.8 |  | 56.6 |  |  | 0.454 | 206 SU=330
2022-03-30 | 332 | 2019331 |  | Fabrik |  | UA55A-D000 |  |  | 220 | 210 | 2449 | 2526 | 3.5 | 1.7 | 20.6 | 57.5 |  |  |  | 46.1 |  | 70.1 |  |  | 0.432 | 207 SU=420
2022-03-30 | 332 | 2019336 |  | Fabrik |  | UN53A-D111 |  |  | 240 | 265 | 2437 | 2420 | 2 | 1.5 | 20.8 | 41.9 |  |  |  | 43.2 |  | 53.7 |  |  | 0.539 | 208 SU=550 MasterEase2050
2022-03-30 | 332 | 2019345 |  | Fabrik |  | UN31A-E110 |  |  | 180 | 180 | 2359 | 2382 | 4.5 | 5.2 | 16.2 | 56.2 | [5 empty] | 68.6 |  |  | 0.404 | 209 SU=270
2022-03-30 | 332 | 2019348 |  | Fabrik |  | UL32A-D000 |  |  | 240 | 215 | 2425 | 2428 | 4.5 | 3.4 | 19.6 | 60.6 | [5 empty] | 73.9 |  |  | 0.395 | 210 SU=360
2022-03-30 | 332 | 2019353 |  | Fabrik |  | UN55A-D20A |  |  | 220 | 220 |  |  | 4 | 4 | 20 | [9 empty] | 0.427 | Fibertelling 8-2022
2022-03-30 | 332 | 2019353 |  | Fabrik |  | UN55A-D20A |  |  | 220 | 220 | 2299 |  | 4 | 4 | 20 | 58.3 | [5 empty] | 71.1 |  |  | 0.427 | 211. 28 døgn
2022-03-31 | 332 | 2019374 |  | Fabrik |  | UA55A-D110 |  |  | 210 | 165 | 2382 | 2417 | 3.5 | 3.5 | 21.2 | 55.9 |  |  |  | 46.2 |  | 68.2 |  |  | 0.437 | 212. SU=280. MasterEase2050
2022-03-31 | 332 | 2019376 |  | Fabrik |  | UA55A-D110 |  |  | 210 | 175 | 2392 | 2400 | 3.5 | 3 | 20.8 | 54 |  |  |  | 44.8 |  | 65.8 |  |  | 0.449 | 213. SU=280. MasterEase2050
2022-03-31 | 332 | 2019381 |  | Fabrik |  | UN53A-D000 |  |  | 200 | 225 | 2419 | 2467 | 3.5 | 3.5 | 21.3 | 39.6 |  |  |  | 40 |  | 50.8 |  |  | 0.527 | 214 SU=370 MasterEase2050
2022-03-31 | 332 | 2019404 |  | Fabrik |  | UN32A-D000 |  |  | 160 | 120 | 2372 | 2397 | 4.5 | 6 | 18.5 | 51 | [5 empty] | 62.1 |  |  | 0.373 | 215 SU=220
2022-04-01 | 332 | 2019420 |  | Fabrik |  | UN56A-D000 |  |  | 240 | 225 | 2363 | 2411 | 5 | 5.8 | 17.2 | 47 |  |  |  | 40.6 |  | 57.3 |  |  | 0.454 | 216 SU=350
2022-04-01 | 332 | 2019425 |  | Fabrik |  | UL32A-D102 |  |  | 650 |  | 2360 | 2394 | 4.5 | 3.1 | [10 empty] | 0.392 | Kun luft
2022-04-01 | 332 | 2019432 |  | Fabrik |  | UL32A-D102 |  |  | 650 | 700 | 2299 | 2329 | 4.5 | 5.8 | 19.7 | 53.2 |  |  |  | 45.1 |  | 64.9 |  |  | 0.39 | 217
2022-04-01 | 332 | 2019439 |  | Fabrik |  | UN53A-D000 |  |  | 220 | 230 | 2375 | 2379 | 3.5 | 5.3 | 15.2 | 56.7 |  |  |  | 47.2 |  | 69.2 |  |  | 0.525 | 218. SU=550
2022-04-01 | 332 | 2019446 |  | Fabrik |  | UL32A-D102 |  |  | 650 |  | 2332 | 2362 | 4.5 | 4.2 | [10 empty] | 0.391 | Kun luft. Tilsatt 0,3 kg. luftdemper
2022-04-01 | 332 | 2019456 |  | Fabrik |  | UL32A-D110 |  |  | 240 | 240 | 2359 | 18997 | 4.5 | 4.6 | 20.2 | 59 |  |  |  | 49.5 |  | 72 |  |  | 0.401 | 219. SU=480
2022-04-01 | 332 | 2019467 |  | Fabrik |  | UL32A-D110 |  |  | 220 | 240 | 2369 | 2379 | 4.5 | 4.2 | 20.5 | 55.1 |  | 34.2 |  | 45.8 |  | 67.1 |  |  | 0.402 | 220. SU=480. MasterEase2050. 2d-3.ternin
2022-04-04 | 332 | 2019495 |  | Fabrik |  | UA53A-D110 |  |  | 240 | 280 | 2381 | 2323 | 3.5 |  | 21.7 | 38.6 |  |  |  | 33.9 |  | 49.5 |  |  | 0.524 | 221 SU=650
2022-04-04 | 332 | 2019502 |  | Fabrik |  | UN32A-E000 |  |  | 220 | 230 | 2375 | 2432 | 4.5 | 5.6 | 13.3 | 54.7 |  |  |  | 45.7 |  | 66.7 |  |  | 0.404 | 222 SU=430
2022-04-04 | 332 | 2019509 |  | Fabrik |  | UN32A-E000 |  |  | 220 |  | 2404 |  | 4.5 | 5 | 12.1 | [9 empty] | 0.402 | Kun luft
2022-04-04 | 332 | 2019524 |  | Fabrik |  | UN62A-D110 |  |  | 200 | 170 | 2346 | 2398 | 5 | 5.5 | 20.4 | 57.6 |  |  |  | 53.9 |  | 70.2 |  |  | 0.376 | 224 SU= 280
2022-04-05 | 332 | 2019558 |  | Fabrik |  | UL32A-D000 |  |  | 200 | 240 | 2430 | 2445 | 4.5 | 3.1 | 17.1 | 57.8 |  |  |  | 48.8 |  | 70.5 |  |  | 0.399 | 225. SU=455
2022-04-05 | 332 | 2019581 |  | Fabrik |  | UN55A-D000 |  |  | 220 | 210 | 2464 | 2489 | 3.5 | 2 | 19.3 | 60.3 |  |  |  | 54.5 |  | 73.5 |  |  | 0.429 | 226. SU=340. ME2050
2022-04-05 | 332 | 2019594 |  | Fabrik |  | UN55A-D000 |  |  | 220 | 230 | 2466 | 2516 | 3.5 | 1.7 | 19.8 | 57.7 |  |  |  | 50.8 |  | 70.3 |  |  | 0.436 | 227. SU= 430. ME2050
2022-04-06 | 332 | 2019613 |  | Fabrik |  | UN62A-D118 |  |  | 240 | 200 | 2302 |  | 5 | 4.7 | 20 | 58.3 | [5 empty] | 71.1 |  |  | 0.4 | 228 synk 200 luft 4,7%
2022-04-06 | 332 | 2019616 |  | Fabrik |  | UN62A-D118 |  |  | 240 | 190 | 2312 | 2296 | 5 | 4.6 | 21.4 | 59.7 | [5 empty] | 72.8 |  |  | 0.4 | 230
2022-04-06 | 332 | 2019617 |  | Fabrik |  | UN57A-D119 |  |  | 240 | 250 | 2349 |  | 2 |  | 18.6 | 53.3 |  |  |  | 47.8 |  | 65 |  |  | 0.402 | 229 su=560
2022-04-06 | 332 | 2019621 |  | Fabrik |  | UN32A-E100 |  |  | 200 | 240 | 2399 | 2385 | 4.5 | 4.4 | 15.4 | 55.6 |  |  |  | 45.5 |  | 67.7 |  |  | 0.394 | 231 su=420
2022-04-06 | 332 | 2019636 |  | Fabrik |  | UN56A-D000 |  |  | 200 | 210 | 2384 | 2412 | 5 | 5.4 | 19.4 | 49.1 |  |  |  | 43.4 |  | 59.9 |  |  | 0.444 | 232 su=360
2022-04-06 | 332 | 2019653 |  | Fabrik |  | UN62A-D118 |  |  | 240 | 160 | 2314 | 2344 | 5 | 4.5 | 21.5 | 57.9 |  |  |  | 50.4 |  | 70.6 |  |  | 0.4 | 233 su=280, satt til 2 sp på bil
2022-04-07 | 332 | 2019683 |  | Fabrik |  | UN32A-E100 |  |  | 200 | 220 | 2422 | 2457 | 4.5 | 3.2 | 15.7 | 59.7 |  |  |  | 48.3 |  | 72.8 |  |  | 0.397 | 234
2022-04-07 | 332 | 2019685 |  | Fabrik |  | UL32A-D000 |  |  | 220 | 250 | 2376 | 2368 | 4.5 | 5.2 | 19.5 | 53.7 |  |  |  | 43.9 |  | 65.5 |  |  | 0.401 | 235
2022-04-07 | 332 | 2019708 |  | Fabrik |  | UN55A-D111 |  |  | 240 | 255 | 2401 | 2419 | 2 |  | 16.9 | 55.6 | [5 empty] | 67.8 |  |  | 0.452 | 236
2022-04-08 | 332 | 2019756 |  | Fabrik |  | UL32A-D000 |  |  | 220 | 240 | 2429 | 2453 | 4.5 | 3.2 | 20.4 | 63.1 | [5 empty] | 77 |  |  | 0.396 | 237. SU= 430
2022-04-08 | 332 | 2019774 |  | Fabrik |  | UL32A-D110 |  |  | 240 | 250 | 2417 | 2400 | 4.5 | 2.2 | 20.4 | 62.9 | [5 empty] | 76.7 |  |  | 0.402 | 238. SU= 480. Tilsatt ekstra L-stoff og
2022-04-08 | 332 | 2019785 |  | Fabrik |  | UN55A-D20A |  |  | 220 | 220 |  |  | 4 | 4 | 18.6 | [9 empty] | 0.429 | Fibertelling 9-2022
2022-04-08 | 332 | 2019785 |  | Fabrik |  | UN55A-D20A |  |  | 220 | 220 | 2292 | 2330 | 4 | 4 | 18.6 | 58.4 | [5 empty] | 71.2 |  |  | 0.429 | 239
2022-04-11 | 332 | 2019812 |  | Fabrik |  | UN32A-D000 |  |  | 180 | 160 | 2425 | 2490 | 4.5 | 3.5 | 21.1 | 60.6 |  |  |  | 56.2 |  | 73.9 |  |  | 0.387 | 240
2022-04-11 | 332 | 2019818 |  | Fabrik |  | UN55A-D111 |  |  | 240 | 270 | 2412 |  | 2 |  | 23.3 | 58 |  |  |  | 54.2 |  | 70.7 |  |  | 0.435 | 241
2022-04-11 | 332 | 2019822 |  | Fabrik |  | UN32A-E000 |  |  | 220 | 225 | 2376 | 2370 | 4.5 | 5.4 | 13.5 | 50.3 |  |  |  | 40.6 |  | 61.4 |  |  | 0.403 | 242
2022-04-11 | 332 | 2019826 |  | Fabrik |  | UN32A-E000 |  |  | 220 |  | 2399 |  | 4.5 | 4.4 | [10 empty] | 0.401 | Kun luft
2022-04-12 | 332 | 2019850 |  | Fabrik |  | UN32A-D100 |  |  | 200 | 205 | 2392 | 2418 | 4.5 | 4.2 | 13.7 | 59.5 |  |  |  | 55.2 |  | 72.5 |  |  | 0.396 | 243, SU 285
2022-04-12 | 332 | 2019850 |  | Byggeplads |  | UN32A-D100 |  |  | 200 | 190 | 2375 |  | 4.5 | 5.2 |  | 57.7 |  |  |  | 49.9 |  | 70.4 |  |  | 0.396 | Byggeplass prøve
2022-04-12 | 332 | 2019855 |  | Fabrik |  | UN55A-D111 |  |  | 240 | 240 | 2409 | 2510 | 2 |  | 14.7 | 58.3 |  |  |  | 53.5 |  | 71.1 |  |  | 0.439 | 244, SU 470
2022-04-12 | 332 | 2019893 |  | Fabrik |  | UN32A-D000 |  |  | 200 | 200 | 2404 | 2410 | 4.5 | 4.4 | 14.3 | 60 |  |  |  | 54.9 |  | 73.1 |  |  | 0.386 | 245
2022-04-12 | 332 | 2019896 |  | Byggeplads |  | UN32A-D000 |  |  | 200 | 190 | 2401 |  | 4.5 | 5.8 |  | 58.6 |  |  |  | 54.6 |  | 71.5 |  |  | 0.387 | Byggeplass prøve
2022-04-13 | 332 | 2019937 |  | Fabrik |  | UN56A-D111 |  |  | 200 |  | 2339 |  | 5 | 4.8 | [10 empty] | 0.437 | Kun luft
2022-04-19 | 332 | 2019950 |  | Fabrik |  | UN55A-D111 |  |  | 240 | 280 | 2398 | 2436 | 2 |  | 22.4 | 54.1 |  |  |  | 48.4 |  | 66 |  |  | 0.428 | 246 su=640
2022-04-20 | 332 | 2020013 |  | Fabrik |  | UN54A-D000 |  |  | 220 | 260 | 2435 |  | 3.5 | 1.7 | 17.5 | 42 |  |  |  | 41.6 |  | 53.8 |  |  | 0.508 | 247. SU=545
2022-04-20 | 332 | 2020018 |  | Fabrik |  | UN32A-E000 |  |  | 220 | 250 | 2420 | 2398 | 4.5 | 3.7 | 14.4 | 55.6 |  |  |  | 47.1 |  | 67.8 |  |  | 0.401 | 248. SU=530
2022-04-20 | 332 | 2020039 |  | Fabrik |  | UL32A-D000 |  |  | 220 | 220 | 2441 | 2461 | 4.5 | 3 | 20.3 | 60.9 |  | 33.5 |  | 49.7 |  | 74.3 |  |  | 0.4 | 249 su=360
2022-04-20 | 332 | 2020046 |  | Fabrik |  | UL32A-D000 |  |  | 220 | 175 | 2435 | 2471 | 4.5 | 3 | 18.6 | 61.7 |  | 34.3 |  | 51.1 |  | 75.2 |  |  | 0.4 | 250 su=290
2022-04-20 | 332 | 2020049 |  | Fabrik |  | UN53A-D111 |  |  | 240 | 250 | 2408 | 2492 | 2 |  | 21 | 40.6 |  |  |  | 39.7 |  | 52 |  |  | 0.535 | 251 su=600
2022-04-20 | 332 | 2020060 |  | Fabrik |  | UN32A-E000 |  |  | 180 |  | 2437 | 2475 | 4.5 | 3 | 15.8 | [9 empty] | 0.402 | kun luft
2022-04-21 | 332 | 2020078 |  | Fabrik |  | UN56A-D110 |  |  | 190 | 195 | 2356 | 2361 | 5 | 4.8 | 23.1 | 52.6 |  |  |  | 45.2 |  | 64.1 |  |  | 0.436 | 252 su=320
2022-04-21 | 332 | 2020088 |  | Fabrik |  | UL32A-D000 |  |  | 220 | 230 | 2405 | 2423 | 4.5 | 4.6 | 18.4 | 58.6 |  |  |  | 47.1 |  | 71.5 |  |  | 0.4 | 253.SU= 390
2022-04-21 | 332 | 2020090 |  | Fabrik |  | UN61A-D110 |  |  | 230 | 250 | 2439 | 2470 | 3.5 | 1.5 | 19 | 64.2 |  |  |  | 57.4 |  | 78.3 |  |  | 0.389 | 254. SU=500. Økt L-stoff ep
2022-04-21 | 332 | 2020111 |  | Fabrik |  | UA61A-D000 |  |  | 200 | 220 | 2373 | 2360 | 3.5 | 4.4 | 21.7 | 54.9 |  |  |  | 41.5 |  | 66.9 |  |  | 0.378 | 255. SU=380
2022-04-22 | 332 | 2020120 |  | Fabrik |  | UN55A-D20A |  |  | 190 | 220 | 2287 | 2313 | 4 | 4.4 | 19 | 53.1 |  |  |  | 47 |  | 64.8 |  |  | 0.424 | 256
2022-04-22 | 332 | 2020125 |  | Fabrik |  | UN55A-D000 |  |  | 180 | 210 | 2440 | 2472 | 3.5 | 2.9 | 20.4 | 59 |  |  |  | 53.6 |  | 72 |  |  | 0.435 | 257. SU=350
2022-04-22 | 332 | 2020132 |  | Fabrik |  | UN56A-D110 |  |  | 220 | 220 | 2365 | 2376 | 5 | 4.1 | 17.4 | 54.5 |  |  |  | 47 |  | 66.4 |  |  | 0.443 | 258. SU=370
2022-04-22 | 332 | 2020141 |  | Fabrik |  | UN53A-D000 |  |  | 220 | 230 | 2417 | 2468 | 3.5 |  | 18.8 | 40.8 |  |  |  | 39.6 |  | 52.3 |  |  | 0.533 | 259. SU=490
2022-04-22 | 332 | 2020171 |  | Fabrik |  | UL32A-D000 |  |  | 220 | 235 | 2408 | 2450 | 4.5 | 4 | 19.4 | 57.4 |  |  |  | 45.1 |  | 70 |  |  | 0.396 | 260. SU=490
2022-04-22 | 332 | 2020178 |  | Fabrik |  | UL32A-D000 |  |  | 220 | 240 | 2380 | 2367 | 4.5 | 4.8 | 18.1 | 53.7 | [5 empty] | 65.5 |  |  | 0.412 | 261. SU=480
2022-04-25 | 332 | 2020199 |  | Fabrik |  | UN32A-E000 |  |  | 220 | 250 | 2429 | 2446 | 4.5 | 3 | 15.1 | 58.9 |  |  |  | 48.4 |  | 71.9 |  |  | 0.401 | 262. SU=485
2022-04-25 | 332 | 2020212 |  | Fabrik |  | UN53A-D111 |  |  | 240 | 280 | 2440 | 2426 | 2 | 1 | 16.2 | 40.4 |  |  |  | 39.9 |  | 51.8 |  |  | 0.541 | 263. SU=620
2022-04-26 | 332 | 2020270 |  | Fabrik |  | UL32A-D110 |  |  | 240 | 270 | 2397 | 2402 | 4.5 | 3 | 19.4 | 53.9 |  |  |  | 43 |  | 65.7 |  |  | 0.41 | 264. SU=630. Luft første sats=2,1%
2022-04-26 | 332 | 2020272 |  | Fabrik |  | UN61A-D000 |  |  | 220 | 250 | 2428 |  | 3 |  | 20.1 | 61.4 |  |  |  | 51.2 |  | 74.8 |  |  | 0.397 | 265. SU=620
2022-04-26 | 332 | 2020279 |  | Fabrik |  | UL32A-D110 |  |  | 240 |  | 2362 | 2365 | 4.5 | [11 empty] | 0.4 | Kun luft.Tilsatt 2,75 L-stoff på trommel
2022-04-26 | 332 | 2020282 |  | Fabrik |  | UL32A-D110 |  |  | 220 |  | 2362 |  | 4.5 | 5.1 | [10 empty] | 0.401 | Kun luft
2022-04-26 | 332 | 2020283 |  | Fabrik |  | UL32A-D000 |  |  | 220 |  | 2395 |  | 4.5 | 3.3 | [10 empty] | 0.4 | Kun luft
2022-04-26 | 332 | 2020299 |  | Fabrik |  | UA61A-D000 |  |  | 200 | 230 | 2392 | 2396 | 3.5 |  | 20.1 | 50.8 |  |  |  | 38.4 |  | 61.9 |  |  | 0.384 | 266. SU=430
2022-04-26 | 332 | 2020305 |  | Fabrik |  | UL32A-D110 |  |  | 200 |  | 2353 | 2381 | 4.5 | 4.4 | [10 empty] | 0.418 | Luft
2022-04-27 | 332 | 2020312 |  | Fabrik |  | UN53A-D000 |  |  | 230 | 250 | 2413 | 2430 | 3.5 | 3.6 | 19.9 | 36.4 |  |  |  | 33.5 |  | 45 |  |  | 0.535 | 267 su=565
2022-04-27 | 332 | 2020317 |  | Fabrik |  | UN61A-D000 |  |  | 220 | 265 | 2402 | 2389 | 3 | 4 | 22 | 56.2 |  |  |  | 50.1 |  | 68.5 |  |  | 0.397 | 268 su=600
2022-04-27 | 332 | 2020319 |  | Fabrik |  | UN55A-D20A |  |  | 220 |  |  |  | 4 | 4.5 | 18.6 | [9 empty] | 0.425 | Fibertelling 10-2022
2022-04-27 | 332 | 2020319 |  | Fabrik |  | UN55A-D20A |  |  | 220 |  | 2282 | 2250 | 4 | 4.5 | 18.6 | 50.2 | [5 empty] | 61.2 |  |  | 0.425 | 269
2022-04-27 | 332 | 2020339 |  | Fabrik |  | UN53A-D103 |  |  | 550 | 580 | 2412 | 2499 | 2 |  | 16.6 | 47.6 |  |  |  | 38.6 |  | 58 |  |  | 0.512 | 270
2022-04-27 | 332 | 2020341 |  | Fabrik |  | UA61A-D000 |  |  | 200 | 180 | 2398 | 2423 | 3.5 |  | 16.6 | 47.9 |  |  |  | 37.2 |  | 58.4 |  |  | 0.375 | 271 su=270
2022-04-27 | 332 | 2020359 |  | Fabrik |  | UN56A-D000 |  |  | 200 | 170 | 2336 | 2344 | 5 | 7.7 | 19.2 | 45.2 |  |  |  | 38.7 |  | 55.1 |  |  | 0.42 | 272 su=270. sjåfør justerer synk
2022-04-28 | 332 | 2020380 |  | Fabrik |  | UN53A-D111 |  |  | 230 | 250 | 2410 | 2451 | 2 |  | 20.6 | 39.9 |  |  |  | 37.6 |  | 51.2 |  |  | 0.532 | 273. SU=540
2022-04-28 | 332 | 2020399 |  | Fabrik |  | UN32A-E000 |  |  | 220 | 230 | 2367 | 2357 | 4.5 | 6 | 12.8 | 55.2 |  |  |  | 46.4 |  | 67.3 |  |  | 0.393 | 274. SU=370
2022-04-28 | 332 | 2020425 |  | Fabrik |  | UL32A-D000 |  |  | 200 | 265 | 2376 | 2381 | 4.5 | 5.4 | 16.6 | 48.8 |  |  |  | 37.3 |  | 59.6 |  |  | 0.395 | 275. SU=570
2022-04-28 | 332 | 2020437 |  | Fabrik |  | UN32A-E000 |  |  | 220 |  | 2401 |  | 4.5 | 5.8 | [10 empty] | 0.397 | Luft
2022-04-29 | 332 | 2020454 |  | Fabrik |  | UL32A-D000 |  |  | 200 | 240 | 2379 | 2392 | 4.5 | 5.3 | 18.4 | 50.7 |  |  |  | 42.4 |  | 61.8 |  |  | 0.399 | 276. SU=480
2022-04-29 | 332 | 2020462 |  | Fabrik |  | UN51A-D000 |  |  | 220 | 205 | 2474 | 2496 | 2 | 1.6 | 20.2 | 33.4 |  |  |  | 27 |  | 41.2 |  |  | 0.663 | 277. SU=370
2022-04-29 | 332 | 2020468 |  | Fabrik |  | UN56A-D110 |  |  | 200 | 175 | 2314 | 2322 | 5 | 6.5 | 20.3 | 49.4 |  |  |  | 43.3 |  | 60.2 |  |  | 0.418 | 278. SU=295
2022-04-29 | 332 | 2020511 |  | Fabrik |  | UN32A-D000 |  |  | 200 | 210 | 2409 | 2408 | 4.5 | 4.9 | 20.9 | 58.2 |  |  |  | 54.1 |  | 71 |  |  | 0.379 | 279. SU=330. MasterEase2050
2022-05-02 | 332 | 2020534 |  | Fabrik |  | UL32A-D000 |  |  | 220 | 260 | 2420 | 2386 | 4.5 | 3.6 | 15.7 | 56.5 |  |  |  | 45.6 |  | 69 |  |  | 0.395 | 280. SU=510
2022-05-02 | 332 | 2020542 |  | Fabrik |  | UL32A-D000 |  |  | 220 | 250 | 2378 | 2386 | 4.5 | 5.2 | 14 | 55 |  |  |  | 45.1 |  | 67.1 |  |  | 0.396 | 281. SU=470
2022-05-02 | 332 | 2020544 |  | Fabrik |  | UL32A-D000 |  |  | 220 |  | 2404 | 2440 | 4.5 | 4.4 | [10 empty] | 0.398 | Kun luft
2022-05-02 | 332 | 2020553 |  | Fabrik |  | UL32A-D000 |  |  | 220 |  | 2395 |  | 4.5 | 3.4 | [10 empty] | 0.398 | Luft
2022-05-02 | 332 | 2020554 |  | Fabrik |  | UN55A-D20A |  |  | 220 |  |  |  | 4 | 4 | 20 | [9 empty] | 0.423 | Fibertelling 11-2022
2022-05-02 | 332 | 2020557 |  | Fabrik |  | UL32A-D000 |  |  | 220 |  | 2397 | 2429 | 4.5 | 4.2 | [10 empty] | 0.395 | Luft
2022-05-02 | 332 | 2020572 |  | Fabrik |  | UL32A-D000 |  |  | 220 |  | 2432 | 2425 | 4.5 | 3 | 14.2 | 59 | [5 empty] | 71.9 |  |  | 0.399 | 282
2022-05-02 | 332 | 2020589 |  | Fabrik |  | UL32A-D000 |  |  | 220 |  | 2423 | 2438 | 4.5 | 3.4 | [10 empty] | 0.399 | Luft
2022-05-02 | 332 | 2020592 |  | Fabrik |  | UL32A-D000 |  |  | 200 |  | 2373 | 2339 | 4.5 | 5.5 | [10 empty] | 0.393 | Luft
2022-05-03 | 332 | 2020604 |  | Fabrik |  | UL32A-D110 |  |  | 220 | 230 | 2384 | 2403 | 4.5 | 3.6 | 14.6 | 59.2 |  |  |  | 47.9 |  | 72.2 |  |  | 0.402 | 283. SU=420
2022-05-03 | 332 | 2020610 |  | Fabrik |  | UL32A-D000 |  |  | 200 |  | 2425 | 2406 | 4.5 | 3.4 | 16.7 | 56.4 | [5 empty] | 68.7 |  |  | 0.396 | 284
2022-05-04 | 332 | 2020631 |  | Fabrik |  | UN62A-D000 |  |  | 200 | 200 | 2409 | 2388 | 5 | 4.5 | 14.3 | 53.1 |  |  |  | 47.3 |  | 64.7 |  |  | 0.402 | 285 su=310mm
2022-05-04 | 332 | 2020663 |  | Fabrik |  | UN61A-D000 |  |  | 220 | 250 | 2421 | 2496 | 3 |  | 15.4 | 58.7 |  |  |  | 54 |  | 71.6 |  |  | 0.405 | 286 su=490mm
2022-05-04 | 332 | 2020674 |  | Fabrik |  | UN56A-D000 |  |  | 200 |  | 2404 | 2397 | 5 | 4.4 | [10 empty] | 0.45 | kun luft
2022-05-04 | 332 | 2020687 |  | Fabrik |  | UL32A-D000 |  |  | 200 | 220 | 2405 | 2397 | 4.5 | 4.1 | 15.1 | 52.6 |  | 44 |  |  |  | 64.2 |  |  | 0.398 | 287. SU=390
2022-05-05 | 332 | 2020712 |  | Fabrik |  | UN32A-E000 |  |  | 220 | 240 | 2404 | 2444 | 4.5 | 4.3 | 14.6 | 56.4 |  |  |  | 50.3 |  | 68.8 |  |  | 0.401 | 288 SU=480
2022-05-05 | 332 | 2020721 |  | Fabrik |  | UN32A-E000 |  |  | 220 |  | 2401 |  | 4.5 | 3 | 13.7 | [9 empty] | 0.399 | Luft
2022-05-05 | 332 | 2020725 |  | Fabrik |  | UN55A-D111 |  |  | 240 | 240 | 2402 | 2466 | 2 |  | 15.5 | 51.6 |  |  |  | 43.9 |  | 62.9 |  |  | 0.451 | 289 SU=470
2022-05-05 | 332 | 2020729 |  | Fabrik |  | UN61A-D000 |  |  | 200 | 210 | 2440 | 2492 | 3 | 2.5 | 16.5 | 60.4 |  |  |  | 54 |  | 73.7 |  |  | 0.4 | 290 SU=370
2022-05-05 | 332 | 2020739 |  | Fabrik |  | UN53A-D111 |  |  | 240 | 260 | 2415 | 2492 | 2 |  | 17.2 | 38.5 |  |  |  | 37.3 |  | 49.3 |  |  | 0.531 | 291 SU=600
2022-05-05 | 332 | 2020748 |  | Fabrik |  | UN32A-E000 |  |  | 180 |  | 2403 |  | 4.5 | 3 | [10 empty] | 0.395 | Kun luft
2022-05-05 | 332 | 2020754 |  | Fabrik |  | UA53A-D110 |  |  | 140 | 110 | 2385 | 2418 | 3.5 |  | 15.6 | 37.4 |  |  |  | 30.7 |  | 47.9 |  |  | 0.526 | 292 SU=220
2022-05-05 | 332 | 2020773 |  | Fabrik |  | UN32A-E000 |  |  | 180 |  | 2400 |  | 4.5 | 3.7 | [10 empty] | 0.4 | Kun luft
2022-05-06 | 332 | 2020790 |  | Fabrik |  | UL32A-D110 |  |  | 240 | 245 | 2379 | 2389 | 4.5 | 3.7 | 17.6 | 55.1 |  |  |  | 43.7 |  | 67.2 |  |  | 0.404 | 293 SU=510
2022-05-06 | 332 | 2020794 |  | Fabrik |  | UL32A-D110 |  |  | 240 |  | 2374 |  | 4.5 | [11 empty] | 0.404 | Fuktkontroll
2022-05-06 | 332 | 2020813 |  | Fabrik |  | UL32A-D110 |  |  | 220 |  | 2361 |  | 4.5 | 4.5 | [10 empty] | 0.402 | Kun luft
2022-05-06 | 332 | 2020815 |  | Fabrik |  | UN32A-E110 |  |  | 220 | 170 | 2392 | 2418 | 4.5 | 3.8 | 15.4 | 61.1 |  |  |  | 52.2 |  | 74.5 |  |  | 0.406 | 294 SU=280
2022-05-06 | 332 | 2020823 |  | Fabrik |  | UL32A-D000 |  |  | 220 | 250 | 2393 | 2386 | 4.5 | 4.6 | 16.5 | 50 |  |  |  | 39.8 |  | 61 |  |  | 0.398 | 295 SU=550
2022-05-06 | 332 | 2020849 |  | Fabrik |  | UL32A-D000 |  |  | 200 |  | 2386 | 2351 | 4.5 | 4.9 |  | 49.3 | [5 empty] | 60.2 |  |  | 0.398 | 296 Lyft + 28dg terning
2022-05-06 | 332 | 2020852 |  | Fabrik |  | UN55A-D20A |  |  | 220 | 240 | 2299 | 2445 | 4 | 3.8 | 21.3 | 56.7 |  |  |  | 48.7 |  | 69.2 |  |  | 0.426 | 297. SU=370
2022-05-06 | 332 | 2020861 |  | Fabrik |  | UL32A-D000 |  |  | 220 | 250 | 2395 |  | 4.5 | 4 | 17.2 | [9 empty] | 0.398 | kun luft. SU=480
2022-05-06 | 332 | 2020867 |  | Fabrik |  | UL32A-D000 |  |  | 220 |  | 2430 | 2490 | 4.5 | 3 | 17 | [9 empty] | 0.403 | kun luft. Det ble tilsatt 0,28% l-stoff
2022-05-06 | 332 | 2020868 |  | Fabrik |  | UL32A-D000 |  |  | 220 | 230 | 2407 | 2420 | 4.5 | 4 | 16.1 | 54.1 |  |  |  | 41.4 |  | 66 |  |  | 0.399 | 298. SU= 460
2022-05-09 | 332 | 2020887 |  | Fabrik |  | UN55A-D111 |  |  | 230 | 240 | 2440 | 2465 | 2 | 0.8 | 15.7 | 51.5 |  |  |  | 45.3 |  | 62.8 |  |  | 0.45 | 299. SU= 465
2022-05-10 | 332 | 2020954 |  | Fabrik |  | UN53A-D111 |  |  | 220 |  | 2406 |  | 2 | [11 empty] | 0.539 | Fuktkontroll
2022-05-10 | 332 | 2020970 |  | Fabrik |  | UL32A-D110 |  |  | 240 | 240 | 2394 | 2406 | 4.5 | 3 | 17.4 | 56.4 | [5 empty] | 68.8 |  |  | 0.41 | 300 su = 500mm
2022-05-10 | 332 | 2020988 |  | Fabrik |  | UL32A-D000 |  |  | 200 | 210 | 2388 | 2404 | 4.5 | 4.8 | 17.4 | 54.1 |  |  |  | 42.9 |  | 66 |  |  | 0.398 | 301 su=330
2022-05-10 | 332 | 2020993 |  | Fabrik |  | UN51A-D000 |  |  | 200 | 200 | 2459 | 2528 | 2 |  | 14.6 | 31.2 |  |  |  | 24.3 |  | 38.5 |  |  | 0.666 | 302
2022-05-11 | 332 | 2021014 |  | Fabrik |  | UN53A-D111 |  |  | 230 | 250 | 2409 | 2502 | 2 |  | 16 | 39.6 |  |  |  | 38.8 |  | 50.8 |  |  | 0.527 | 303su=520mm
2022-05-11 | 332 | 2021019 |  | Fabrik |  | UN53A-D121 |  |  | 200 | 240 | 2421 | 2494 | 2 |  | 15.5 | 41 |  |  |  | 40.5 |  | 52.5 |  |  | 0.527 | 304 su=420mm uten fiber
2022-05-11 | 332 | 2021020 |  | Fabrik |  | UN32A-D000 |  |  | 200 | 220 | 2368 | 2340 | 4.5 | 5.8 | 18 | 52.4 |  |  |  | 48.5 |  | 63.9 |  |  | 0.388 | 305 Su=360 mm
2022-05-12 | 332 | 2021078 |  | Fabrik |  | UN53A-D111 |  |  | 220 | 230 | 2407 | 2454 | 2 | 2.7 | 15.7 | 39.3 |  |  |  | 38.3 |  | 50.4 |  |  | 0.523 | 306. SU=415
2022-05-12 | 332 | 2021083 |  | Fabrik |  | UN61A-D110 |  |  | 220 | 240 | 2414 | 2432 | 3.5 | 2.8 | 17.8 | 64.2 |  |  |  | 55.6 |  | 78.3 |  |  | 0.382 | 307. SU=460
2022-05-13 | 332 | 2021104 |  | Fabrik |  | UL32A-D000 |  |  | 200 | 230 | 2407 | 2398 | 4.5 | 4 | 17.4 | 54.6 |  |  |  | 44 |  | 66.6 |  |  | 0.397 | 308 SU=400
2022-05-13 | 332 | 2021113 |  | Fabrik |  | UN55A-D103 |  |  | 550 | 580 | 2413 | 2480 | 2 |  | 16.4 | 55.9 |  |  |  | 49.2 |  | 68.2 |  |  | 0.448 | 309. s= 260
2022-05-13 | 332 | 2021119 |  | Fabrik |  | UL32A-D000 |  |  | 200 |  | 2395 |  | 4.5 | [11 empty] | 0.396 | Fuktkontroll
2022-05-13 | 332 | 2021120 |  | Fabrik |  | UN53A-D20J |  |  | 240 | 230 | 2295 | 2333 | 2.5 |  | 16.2 | 41.2 |  |  |  | 36.1 |  | 52.8 |  |  | 0.543 | 310. SU=410. Virket stiv. Vis synk:160-1
2022-05-13 | 332 | 2021129 |  | Fabrik |  | UN55A-D20A |  |  | 200 | 210 | 2291 | 2323 | 4 | 3.6 | 17.9 | 56.4 |  |  |  | 49.9 |  | 68.8 |  |  | 0.426 | 311. SU= 400
2022-05-16 | 332 | 2021167 |  | Fabrik |  | UL32A-D000 |  |  | 200 | 210 | 2390 | 2411 | 4.5 | 4.7 | [5 empty] | 45 |  | 70.2 |  |  | 0.399 | 312. SU= 360
2022-05-16 | 332 | 2021186 |  | Fabrik |  | UN51A-D000 |  |  | 220 | 240 | 2459 | 2462 | 2 |  | 14.1 | 33.2 |  |  |  | 26.3 |  | 41 |  |  | 0.66 | 313. SU= 460
2022-05-18 | 332 | 2021201 |  | Fabrik |  | UL32A-D110 |  |  | 240 | 250 | 2349 | 2386 | 4.5 | 4.9 | 17 |  |  |  |  | 42.4 |  | 63.3 |  |  | 0.404 | 314 su=590mm
2022-05-18 | 332 | 2021209 |  | Fabrik |  | UL32A-D110 |  |  | 240 |  | 2368 |  | 4.5 | [11 empty] | 0.405 | Fuktkontroll
2022-05-19 | 332 | 2021243 |  | Fabrik |  | UN61A-D000 |  |  | 220 | 210 | 2412 | 2447 | 3.5 |  | 18 | 58.8 |  |  |  | 56.1 |  | 71.7 |  |  | 0.389 | 315. SU=340
2022-05-19 | 332 | 2021261 |  | Fabrik |  | UN61A-D000 |  |  | 240 | 220 | 2407 | 2500 | 3.5 |  | 17.4 | 59.8 |  |  |  | 56.9 |  | 72.9 |  |  | 0.388 | 316 SU=410
2022-05-19 | 332 | 2021278 |  | Fabrik |  | UN61A-D000 |  |  | 240 | 230 | 2392 | 2436 | 3.5 | 4 | 18.7 | 53.3 |  |  |  | 52.2 |  | 65 |  |  | 0.4 | 317 SU=415
2022-05-19 | 332 | 2021279 |  | Fabrik |  | UN61A-D000 |  |  | 240 | 230 | 2389 | 2436 | 3.5 | 4 | 18.7 | 53.3 |  |  |  | 52.2 |  | 65 |  |  | 0.4 | 318.
2022-05-20 | 332 | 2021327 |  | Fabrik |  | UL32A-D000 |  |  | 200 | 220 | 2408 | 2459 | 4.5 | 4 | 18.1 | 57.2 |  |  |  | 41.6 |  | 69.7 |  |  | 0.398 | 318 SU=400
2022-05-20 | 332 | 2021334 |  | Fabrik |  | UL32A-D000 |  |  | 200 |  | 2396 |  | 4.5 | 4.6 | [10 empty] | 0.398 | Kun luft
2022-05-20 | 332 | 2021343 |  | Fabrik |  | UN56A-D110 |  |  | 200 | 150 | 2373 | 2377 | 5 | 4.1 |  | 53.7 |  |  |  | 47.7 |  | 65.5 |  |  | 0.416 | 319 SU=230
2022-05-20 | 332 | 2021356 |  | Fabrik |  | UN61A-D100 |  |  | 240 | 160 | 2459 | 2481 | 2 | 2 |  | 62.8 |  |  |  | 56.7 |  | 76.6 |  |  | 0.405 | 320 SU=240
2022-05-23 | 332 | 2021410 |  | Fabrik |  | UN32A-D000 |  |  | 180 | 150 | 2456 | 2473 | 4.5 | 2.3 |  | 63.6 |  |  |  | 51.6 |  | 77.6 |  |  | 0.387 | 322. SU=230
2022-05-23 | 332 | 2021423 |  | Fabrik |  | UN55A-D111 |  |  | 230 | 250 | 2403 | 2433 | 2 |  | 18.9 | 53 |  |  |  | 46.9 |  | 64.7 |  |  | 0.45 | 323 SU=420
2022-05-23 | 332 | 2021455 |  | Fabrik |  | UL32A-D110 |  |  | 200 | 245 | 2395 | 2425 | 4.5 | 3.2 | 18.7 | 57.7 |  |  |  | 50 |  | 70.4 |  |  | 0.4 | 324 SU=450
2022-05-23 | 332 | 2021478 |  | Fabrik |  | UL32A-D000 |  |  | 220 | 230 | 2433 | 2434 | 4.5 | 3 | 19.1 | 56.7 |  |  |  | 47.4 |  | 69.2 |  |  | 0.398 | 325. SU=430
2022-05-24 | 332 | 2021495 |  | Fabrik |  | UN53A-D111 |  |  | 230 | 220 | 2417 | 2486 | 2 |  | 18.2 | 38.3 |  |  |  | 38.4 |  | 49.1 |  |  | 0.535 | 326. SU=350
2022-05-24 | 332 | 2021498 |  | Fabrik |  | UN57A-D000 |  |  | 200 | 230 | 2435 | 2399 | 3.5 | 2.6 | 18.7 | 60.1 |  |  |  | 54.4 |  | 73.3 |  |  | 0.401 | 327. SU= 450
2022-05-24 | 332 | 2021507 |  | Fabrik |  | UN55A-D111 |  |  | 230 | 220 | 2403 | 2486 | 2 |  | 18.2 | 55 |  |  |  | 48.2 |  | 67.1 |  |  | 0.451 | 328. SU=350
2022-05-24 | 332 | 2021521 |  | Fabrik |  | UL32A-D000 |  |  | 200 | 210 | 2376 | 2376 | 4.5 | 5.1 | 19.4 | 55.7 |  |  |  | 45.5 |  | 68 |  |  | 0.405 | 329. SU= 340
2022-05-24 | 332 | 2021545 |  | Fabrik |  | UN55A-D20A |  |  | 190 |  |  |  | 4 | 4 | 23.3 | [9 empty] | 0.433 | Fibertelling 12-2022
2022-05-24 | 332 | 2021545 |  | Fabrik |  | UN55A-D20A |  |  | 190 |  | 2289 | 2310 | 4 | 4 | 23.3 | 56 | [5 empty] | 68.3 |  |  | 0.433 | 330.
2022-05-25 | 332 | 2021570 |  | Fabrik |  | UN53A-D200 |  |  | 240 | 290 | 2293 | 2302 | 5 | 2.6 | 18.6 | 38.2 |  |  |  | 36.6 |  | 49 |  |  | 0.54 | 331. SU=670
2022-05-25 | 332 | 2021594 |  | Fabrik |  | UA53A-D002 |  |  | 650 | 650 | 2404 | 2389 | 3.5 | 2.7 | 18.2 | 48.4 |  |  |  | 36.5 |  | 59 |  |  | 0.544 | 332
2022-05-27 | 332 | 2021616 |  | Fabrik |  | UN61A-D000 |  |  | 220 | 215 | 2411 | 2480 | 3.5 |  | 18 | 57 |  |  |  | 53.3 |  | 69.5 |  |  | 0.403 | 333. SU=370
2022-05-27 | 332 | 2021622 |  | Fabrik |  | UN56A-D111 |  |  | 210 | 220 | 2341 |  | 5 | 4.5 | 17.3 | 52.2 |  |  |  | 48.8 |  | 63.7 |  |  | 0.433 | 334. SU=360
2022-05-27 | 332 | 2021633 |  | Fabrik |  | UN51C-D000 |  |  | 160 | 130 | 2420 | 2491 | 3.5 |  | 16.6 | 33.1 |  |  |  | 29.8 |  | 40.9 |  |  | 0.612 | 335
2022-05-27 | 332 | 2021638 |  | Fabrik |  | UL32A-D000 |  |  | 220 | 235 | 2430 | 2447 | 4.5 | 3 | 17.6 | 59 |  |  |  | 51.3 |  | 72 |  |  | 0.403 | 336. SU=440. 7d=3/6. 28d=24/6
2022-05-27 | 332 | 2021649 |  | Fabrik |  | UL32A-D110 |  |  | 240 | 240 | 2367 | 2405 | 4.5 | 4.2 | 17.7 | [9 empty] | 0.406 | Luft. SU=440
2022-05-27 | 332 | 2021666 |  | Fabrik |  | UL32A-D000 |  |  | 220 |  | 2394 |  | 4.5 | 4.2 | [10 empty] | 0.4 | Kun luft
2022-05-30 | 332 | 2021681 |  | Fabrik |  | UN31A-D110 |  |  | 200 | 205 | 2398 | 2422 | 4.5 | 3.1 | 19 | 60.5 |  | 40.9 |  | 55.7 |  | 73.8 |  |  | 0.398 | 337. SU=335
2022-05-30 | 332 | 2021694 |  | Fabrik |  | UN53A-D000 |  |  | 200 | 255 | 2434 | 2434 | 3.5 | 2.5 | 18.5 | 39.2 |  |  |  | 39.9 |  | 50.3 |  |  | 0.535 | 338. SU=550
2022-05-30 | 332 | 2021731 |  | Fabrik |  | UL32A-D000 |  |  | 200 |  | 2395 |  | 4.5 | 4.2 |  | 53.3 |  |  |  | 46.4 |  | 65 |  |  | 0.399 | 339
2022-05-31 | 332 | 2021747 |  | Fabrik |  | UN55A-D111 |  |  | 230 | 240 | 2421 | 2438 | 2 |  | 16.7 | 52 |  |  |  | 45.5 |  | 63.4 |  |  | 0.44 | 340. SU=440
2022-05-31 | 332 | 2021755 |  | Fabrik |  | UN31A-D110 |  |  | 200 | 200 | 2400 | 2409 | 4.5 | 3 | 18 | 56.8 |  | 38.6 |  |  |  | 69.3 |  |  | 0.4 | 341. SU=295
2022-05-31 | 332 | 2021789 |  | Fabrik |  | UL32A-D000 |  |  | 220 | 230 | 2433 | 2460 | 4.5 | 3.4 | 21.1 | 57.6 |  |  |  | 49.6 |  | 70.2 |  |  | 0.399 | 342. SU= 440
2022-06-01 | 332 | 2021799 |  | Fabrik |  | UN61A-D000 |  |  | 220 | 210 | 2406 | 2496 | 3.5 |  | 20.7 | 59 |  |  |  | 54.5 |  | 71.9 |  |  | 0.401 | 343. SU= 340
2022-06-01 | 332 | 2021809 |  | Fabrik |  | UN53A-D111 |  |  | 240 | 230 | 2408 | 2501 | 2 |  | 18.9 | 40.6 |  |  |  | 41.6 |  | 52 |  |  | 0.54 | 344. SU=410
2022-06-01 | 332 | 2021831 |  | Fabrik |  | UL32A-D000 |  |  | 220 | 240 | 2431 | 2425 | 4.5 | 3.4 | 19.1 | 59.3 |  |  |  | 49.6 |  | 72.3 |  |  | 0.397 | 345. SU= 470
2022-06-02 | 332 | 2021858 |  | Fabrik |  | UN53A-D121 |  |  | 240 |  |  |  | 2 | 2 | 10 | [9 empty] | 0.537 | Fibertelling 13-2022
2022-06-02 | 332 | 2021861 |  | Fabrik |  | UN53A-D121 |  |  | 240 | 250 | 2408 | 2469 | 2 |  | 18.7 | 39.1 |  |  |  | 40.3 |  | 50.2 |  |  | 0.528 | 346. SU= 460
2022-06-02 | 332 | 2021874 |  | Fabrik |  | UN55A-D121 |  |  | 240 | 230 | 2424 | 2456 | 2 | 1.1 | 19.5 | 54.1 |  |  |  | 49 |  | 65.9 |  |  | 0.443 | 347. SU= 410
2022-06-03 | 332 | 2021914 |  | Fabrik |  | UN56A-D111 |  |  | 220 | 245 | 2300 | 2295 | 5 | 7 | 19.2 | 46 |  |  |  | 41.4 |  | 56.1 |  |  | 0.431 | 348. SU=415
2022-06-03 | 332 | 2021916 |  | Fabrik |  | UN61A-D000 |  |  | 220 | 195 | 2406 | 2469 | 3.5 | 3.6 | 18.6 | 56.2 |  |  |  | 50.3 |  | 68.5 |  |  | 0.398 | 349. SU=330
2022-06-03 | 332 | 2021919 |  | Fabrik |  | UN55A-D121 |  |  | 240 |  |  |  | 2 | 2 | 11.2 | [9 empty] | 0.448 | Fibertelling 14-2022
2022-06-03 | 332 | 2021930 |  | Fabrik |  | UN32A-D000 |  |  | 200 | 215 | 2412 | 2396 | 4.5 | 3.9 | 18.7 | 59.9 |  |  |  | 53.7 |  | 73 |  |  | 0.39 | 350. SU=340
2022-06-03 | 332 | 2021948 |  | Fabrik |  | UL32A-D000 |  |  | 220 | 250 | 2429 | 2411 | 4.5 | 3.2 | 18.4 | 60.5 |  |  |  | 50.2 |  | 73.8 |  |  | 0.398 | 351. SU= 505
2022-06-03 | 332 | 2021954 |  | Fabrik |  | UN32A-D000 |  |  | 200 |  | 2398 |  | 4.5 | 3.4 | [10 empty] | 0.389 | Kun luft
2022-06-03 | 332 | 2021963 |  | Fabrik |  | UN32A-D000 |  |  | 200 |  | 2398 |  | 4.5 | 4.5 | [10 empty] | 0.39 | kun luft
2022-06-03 | 332 | 2021965 |  | Fabrik |  | UN32A-D000 |  |  | 200 |  | 2408 | 2444 | 4.5 | 4.1 | [10 empty] | 0.389 | kun luft
2022-06-03 | 332 | 2021974 |  | Fabrik |  | UN32A-D000 |  |  | 200 |  | 2397 |  | 4.5 | 2.7 | [10 empty] | 0.393 | kun luft
2022-06-07 | 332 | 2021989 |  | Fabrik |  | UL32A-D000 |  |  | 220 | 270 | 2422 | 2454 | 4.5 | 3.5 | 19.5 | 60.7 |  |  |  | 49.6 |  | 74 |  |  | 0.398 | 352
2022-06-07 | 332 | 2022015 |  | Fabrik |  | UN56A-D111 |  |  | 240 | 220 | 2337 | 2410 | 5 |  | 19 | 52.4 |  |  |  | 47.7 |  | 63.9 |  |  | 0.433 | 353
2022-06-08 | 332 | 2022077 |  | Fabrik |  | UN56A-D110 |  |  | 220 | 170 | 2333 | 2380 | 5 |  | 19.4 | 55.2 |  |  |  | 49.6 |  | 67.3 |  |  | 0.444 | 354 SU=280
2022-06-08 | 332 | 2022083 |  | Fabrik |  | UN53A-D121 |  |  | 240 | 250 | 2405 | 2452 | 2 |  | 18.1 | 39.7 |  |  |  | 40.5 |  | 50.9 |  |  | 0.536 | 395. SU=545
2022-06-08 | 332 | 2022090 |  | Fabrik |  | UN55A-D121 |  |  | 240 | 260 | 2386 | 2424 | 2 |  | 19 | 53.3 | [5 empty] | 64.9 |  |  | 0.448 | 396. SU=500
2022-06-09 | 332 | 2022170 |  | Fabrik |  | UN56A-D111 |  |  | 200 | 250 | 2379 | 2308 | 5 | 4 |  | 49.1 |  |  |  | 45.1 |  | 59.8 |  |  | 0.422 | 397 su=440mm
2022-06-09 | 332 | 2022175 |  | Fabrik |  | UA53A-D110 |  |  | 160 | 180 | 2388 |  | 3.5 | [11 empty] | 0.517 | synkprøve SU=260mm
2022-06-09 | 332 | 2022229 |  | Fabrik |  | UN33A-D000 |  |  | 200 | 250 | 2460 | 2470 | 3.5 | 2 | 21.5 | 64.8 |  |  |  | 55.9 |  | 79 |  |  | 0.391 | 398 Su=540mm IP
2022-06-10 | 332 | 2022245 |  | Fabrik |  | UL32A-D000 |  |  | 200 | 220 | 2430 | 2450 | 4.5 | 3.2 | 19.7 | 63.8 |  |  |  | 56.2 |  | 77.8 |  |  | 0.396 | 399. SU=400
2022-06-10 | 332 | 2022256 |  | Fabrik |  | UA53A-D110 |  |  | 160 | 210 | 2394 | 2365 | 3.5 |  | 19.8 | 39 |  |  |  | 31.6 |  | 50.1 |  |  | 0.501 | 400. SU=320
2022-06-10 | 332 | 2022262 |  | Fabrik |  | UN32A-D000 |  |  | 200 | 210 | 2392 | 2400 | 4.5 | 4.8 | 21.1 | 65.9 |  |  |  | 58.5 |  | 80.3 |  |  | 0.389 | 401. SU=370. Målt 5,1% på byggeplass
2022-06-10 | 332 | 2022312 |  | Fabrik |  | UN32A-D000 |  |  | 200 |  | 2400 |  | 4.5 | 3.1 | [10 empty] | 0.391 | Kun luft
2022-06-13 | 332 | 2022322 |  | Fabrik |  | UN32A-D000 |  |  | 200 | 190 | 2434 | 2402 | 4.5 | 3.1 | [10 empty] | 0.391 | 402. Kun luft
2022-06-13 | 332 | 2022343 |  | Fabrik |  | UN56A-D111 |  |  | 220 | 240 | 2273 | 2384 | 5 | 7.5 | 21 | 39.9 |  |  |  | 38 |  | 51.1 |  |  | 0.434 | 403. SU=480
2022-06-13 | 332 | 2022359 |  | Fabrik |  | UA53A-D000 |  |  | 200 | 240 | 2426 | 2460 | 3.5 |  | 19.6 | 41.2 |  |  |  | 32 |  | 52.8 |  |  | 0.518 | 404. SU=535
2022-06-13 | 332 | 2022379 |  | Fabrik |  | UL32A-D000 |  |  | 220 |  | 2409 |  | 4.5 | 3.8 | [10 empty] | 0.377 | Kun luft
2022-06-13 | 332 | 2022389 |  | Fabrik |  | UN31A-D110 |  |  | 200 | 220 | 2348 | 2386 | 4.5 | 5.2 | 18.4 | 52.9 |  |  |  | 45.3 |  | 64.5 |  |  | 0.397 | 405. SU=410
2022-06-14 | 332 | 2022399 |  | Fabrik |  | UN53A-D111 |  |  | 200 | 240 | 2429 | 2455 | 2 |  | 18.7 | 39.4 |  |  |  | 39.5 |  | 50.5 |  |  | 0.508 | 406. SU=450
2022-06-14 | 332 | 2022402 |  | Fabrik |  | UN55A-D111 |  |  | 200 | 220 | 2426 | 2494 | 2 |  | 19.7 | 55.6 |  |  |  | 50.1 |  | 67.8 |  |  | 0.424 | 407. SU=400
2022-06-14 | 332 | 2022404 |  | Fabrik |  | UA53A-D110 |  |  | 140 | 160 | 2319 | 2360 | 3.5 | 6.7 | 19 | 35.2 |  |  |  | 26.7 |  | 43.4 |  |  | 0.501 | 408. SU=270
2022-06-14 | 332 | 2022413 |  | Fabrik |  | UN53A-D121 |  |  | 240 | 220 | 2402 |  | 2 | 3.1 | 19 | 40.6 |  |  |  | 40 |  | 52.1 |  |  | 0.524 | 409
2022-06-15 | 332 | 2022464 |  | Fabrik |  | UN55A-D121 |  |  | 230 | 250 | 2399 | 2451 | 2 |  | 19.7 | 55.6 |  |  |  | 47.6 |  | 67.8 |  |  | 0.449 | 410. SU=495
2022-06-15 | 332 | 2022466 |  | Fabrik |  | UN53A-D000 |  |  | 160 | 220 | 2429 | 2426 | 3.5 | 3.5 | 19 | 36.3 |  |  |  | 35.5 |  | 46.5 |  |  | 0.505 | 411. SU=355
2022-06-15 | 332 | 2022468 |  | Fabrik |  | UN56A-D111 |  |  | 220 | 240 | 2330 |  | 5 | 4.8 | 19.7 | 51.6 |  |  |  | 46 |  | 62.9 |  |  | 0.441 | 412
2022-06-15 | 332 | 2022472 |  | Fabrik |  | UN53A-D000 |  |  | 220 | 235 | 2408 | 2462 | 3.5 | 2.9 | 19 | 37.8 |  |  |  | 37.8 |  | 48.5 |  |  | 0.535 | 413, SU= 400
2022-06-15 | 332 | 2022479 |  | Fabrik |  | UN53A-D102 |  |  | 650 | 490 | 2383 |  | 3.5 |  | 19 | [9 empty] | 0.504 | Kun synk/utbredelse.Tilsatt 3L.SP på bil
2022-06-16 | 332 | 2022511 |  | Fabrik |  | UN53A-D000 |  |  | 160 | 190 | 2427 |  | 3.5 | [11 empty] | 0.539 | Kun synk
2022-06-16 | 332 | 2022512 |  | Fabrik |  | UA53A-D000 |  |  | 200 | 220 | 2412 | 2444 | 3.5 | 3.8 | 18.6 | 37.8 |  |  |  | 30.4 |  | 48.5 |  |  | 0.536 | 414. SU=415
2022-06-16 | 332 | 2022524 |  | Fabrik |  | UN56A-D000 |  |  | 220 | 220 | 2361 |  | 5 | 3.5 | 19.7 | 50.7 |  |  |  | 43.8 |  | 61.8 |  |  | 0.449 | 415
2022-06-22 | 332 | 2022540 |  | Fabrik |  | UN53A-D20J |  |  | 240 |  | 2270 |  | 3.5 | [11 empty] | 0.528
2022-06-22 | 332 | 2022542 |  | Fabrik |  | UN53A-D000 |  |  | 220 | 230 | 2451 | 2480 | 3.5 | 2.2 | 19.8 | 42 |  |  |  | 41 |  | 53.8 |  |  | 0.524 | 416, SU= 495
2022-06-23 | 332 | 2022568 |  | Fabrik |  | UN53A-D20J |  |  | 230 | 250 | 2280 | 2311 | 3.5 | 3.8 | 20.1 | 41.6 |  |  |  | 39.2 |  | 53.4 |  |  | 0.54 | 417, SU= 580
2022-06-23 | 332 | 2022571 |  | Fabrik |  | UN56A-D000 |  |  | 200 | 190 | 2436 | 2483 | 5 | 3 | 20.6 | 53.9 |  |  |  | 47.6 |  | 65.7 |  |  | 0.449 | 418, SU= 370
2022-06-23 | 332 | 2022576 |  | Fabrik |  | UN51C-D000 |  |  | 160 | 165 | 2440 | 2425 | 3.5 | 1.8 | 19 | 36.4 |  |  |  | 30.9 |  | 45 |  |  | 0.624 | 419. SU=290
2022-06-23 | 332 | 2022583 |  | Fabrik |  | UN58A-D200 |  |  | 210 | 210 | 2277 | 2278 | 5 | 4.3 | 22.1 | 57.1 |  |  |  | 52.5 |  | 69.7 |  |  | 0.4 | 420. SU=415
2022-06-23 | 332 | 2022586 |  | Fabrik |  | UN54A-D000 |  |  | 240 | 255 | 2394 | 2459 | 3.5 |  | 18.7 | 42.5 |  |  |  | 41.4 |  | 54.5 |  |  | 0.505 | 421. SU=610
2022-06-23 | 332 | 2022593 |  | Fabrik |  | UN53A-D102 |  |  | 650 | 270 | 2364 | 2449 | 3.5 | 3.8 | 18 | 50.9 |  |  |  | 42.3 |  | 62 |  |  | 0.525 | 422, SU= 640
2022-06-24 | 332 | 2022607 |  | Fabrik |  | UL32A-D102 |  |  | 650 | 660 | 2362 | 2571 | 4.5 | 3.2 | 21 | [9 empty] | 0.386 | 423, SU=660
2022-06-24 | 332 | 2022617 |  | Fabrik |  | UN55A-D121 |  |  | 240 | 245 | 2408 | 2411 | 2 | 1.5 | 20.9 | 51.9 |  |  |  | 51.2 |  | 63.3 |  |  | 0.45 | 424, SU= 500
2022-06-24 | 332 | 2022624 |  | Fabrik |  | UL32A-D102 |  |  | 650 | 710 | 2341 | 2314 | 4.5 | 4 | 21 | [9 empty] | 0.389 | Synkprøve, SU= 710
2022-06-24 | 332 | 2022641 |  | Fabrik |  | UN32A-D110 |  |  | 180 | 190 | 2383 | 2421 | 4.5 | 3.5 | 3.5 | [9 empty] | 0.4 | 425, SU= 440
2022-06-24 | 332 | 2022644 |  | Fabrik |  | UN53A-D102 |  |  | 650 | 660 | 2372 |  | 3.5 | [11 empty] | 0.525 | Synkprøve, SU= 660
2022-06-24 | 332 | 2022650 |  | Fabrik |  | UN53A-D103 |  |  | 550 | 600 | 2406 | 2523 | 2 |  | 19.4 | 49.2 |  |  |  | 42.9 |  | 60 |  |  | 0.522 | 426, SU= 600
2022-06-24 | 332 | 2022660 |  | Fabrik |  | UL32A-D000 |  |  | 200 |  | 2396 |  | 4.5 | 5.9 | [10 empty] | 0.399 | kun luft
2022-06-27 | 332 | 2022675 |  | Fabrik |  | UN32A-D000 |  |  | 200 | 190 | 2429 | 2489 | 4.5 | 3.4 | 24.1 | 61.5 |  |  |  | 57.9 |  | 75 |  |  | 0.387 | 427, SU= 190
2022-06-27 | 332 | 2022677 |  | Fabrik |  | UN32A-D000 |  |  | 200 |  | 2401 |  | 4.5 | 2.3 | 23.1 | [9 empty] | 0.387 | Luftprøve
2022-06-27 | 332 | 2022680 |  | Fabrik |  | UN32A-D000 |  |  | 200 |  | 2406 |  | 4.5 | 3.4 | [10 empty] | 0.38 | Luftprøve
2022-06-27 | 332 | 2022689 |  |  |  | UN32A-D000 | [18 empty] | 0.39
2022-06-27 | 332 | 2022689 |  | Fabrik |  | UN32A-D000 |  |  | 200 |  | 2426 |  | 4.5 | 3.6 | [10 empty] | 0.39 | Luftprøve
2022-06-27 | 332 | 2022712 |  | Fabrik |  | UN32A-D000 |  |  | 200 |  | 2400 |  | 4.5 | 4 | [10 empty] | 0.39 | Luftprøve
2022-06-27 | 332 | 2022713 |  | Fabrik |  | UL32A-D000 |  |  | 180 |  | 2397 |  | 4.5 | 4.9 | [10 empty] | 0.396 | Luftprøve
2022-06-27 | 332 | 2022720 |  | Fabrik |  | UN59A-D100 |  |  | 220 | 190 | 2418 | 2456 | 3.5 |  | 25.3 | 56.6 |  |  |  | 50.2 |  | 69.1 |  |  | 0.429 | Synkprøve, SU= 300
2022-06-27 | 332 | 2022737 |  | Fabrik |  | UN32A-D110 |  |  | 180 | 210 | 2380 | 2412 | 4.5 | 3.6 | 21.3 | [9 empty] | 0.4 | 429, SU= 360
2022-06-27 | 332 | 2022741 |  | Fabrik |  | UN32A-D000 |  |  | 200 |  | 2428 | 2448 | 4.5 | 3.4 | [10 empty] | 0.389 | Luftprøve
2022-06-28 | 332 | 2022766 |  | Fabrik |  | UL32A-D102 |  |  | 650 | 730 | 2392 | 2308 | 4.5 | 2 | 23.7 | 47.7 |  |  |  | 38.6 |  | 58.2 |  |  | 0.401 | 430, SU= 730
2022-06-28 | 332 | 2022777 |  | Fabrik |  | UN56A-D000 |  |  | 200 | 430 | 2386 | 2391 | 5 | 4.2 | 23.6 | 48.7 | [5 empty] | 59.4 |  |  | 0.45 | 431.
2022-06-28 | 332 | 2022781 |  | Fabrik |  | UL32A-D000 |  |  | 200 |  | 2398 |  | 4.5 | 4.9 | [10 empty] | 0.397 | Luftprøve
2022-06-28 | 332 | 2022800 |  | Fabrik |  | UL32A-D000 |  |  | 200 |  | 2398 |  | 4.5 | 3.8 | [10 empty] | 0.396 | Luftprøve
2022-06-28 | 332 | 2022823 |  | Fabrik |  | UL32A-D000 |  |  | 220 | 220 | 2402 |  | 4.5 | 4.8 | 19.8 | 56.4 |  |  |  | 47 |  | 68.8 |  |  | 0.387 | 432. SU=500
2022-06-28 | 332 | 2022824 |  | Fabrik |  | UL32A-D000 |  |  | 220 |  | 2396 |  | 4.5 | 3 | [10 empty] | 0.399 | Kun luft
2022-06-28 | 332 | 2022826 |  | Fabrik |  | UL32A-D000 |  |  | 220 |  | 2398 |  | 4.5 | 3.7 | [10 empty] | 0.395 | Luft
2022-06-28 | 332 | 2022829 |  | Fabrik |  | UL32A-D000 |  |  | 220 |  | 2401 |  | 4.5 | 4.8 | [10 empty] | 0.391 | Kun luft
2022-06-28 | 332 | 2022839 |  | Fabrik |  | UL32A-D000 |  |  | 220 |  | 2396 |  | 4.5 | 2.9 | [10 empty] | 0.397 | Kun luft
2022-06-28 | 332 | 2022843 |  | Fabrik |  | UL32A-D000 |  |  | 220 |  | 2397 |  | 4.5 | 3 | [10 empty] | 0.398 | Luft
2022-06-29 | 332 | 2022848 |  | Fabrik |  | UL32A-D000 |  |  | 220 | 235 | 2384 | 2440 | 4.5 | 5 | 21.6 | 50.6 |  |  |  | 43.1 |  | 61.7 |  |  | 0.399 | 433. SU=405
2022-06-29 | 332 | 2022856 |  | Fabrik |  | UL32A-D000 |  |  | 220 |  | 2397 |  | 4.5 | 3.4 | [10 empty] | 0.397 | Kun luft
2022-06-29 | 332 | 2022863 |  | Fabrik |  | UL32A-D000 |  |  | 220 | 205 | 2398 |  | 4.5 | 3.1 | [10 empty] | 0.395 | Luft og synk
2022-06-29 | 332 | 2022867 |  | Fabrik |  | UL32A-D000 |  |  | 240 | 250 | 2396 |  | 4.5 | 2.8 | [10 empty] | 0.398 | Luft og synk
2022-06-29 | 332 | 2022875 |  | Fabrik |  | UL32A-D000 |  |  | 240 | 240 | 2398 |  | 4.5 | 3.8 | [10 empty] | 0.396 | Luft og synk
2022-06-29 | 332 | 2022886 |  | Fabrik |  | UL32A-D000 |  |  | 240 | 230 | 2393 | 2482 | 4.5 |  | 20 | 56 |  |  |  | 47.5 |  | 68.3 |  |  | 0.397 | 434. SU=490
2022-06-29 | 332 | 2022915 |  | Fabrik |  | UL32A-D000 |  |  | 240 | 235 | 2369 | 2382 | 4.5 | 5.6 | 22.2 | 52.4 |  |  |  | 43.7 |  | 63.9 |  |  | 0.399 | 435. SU=500
2022-06-29 | 332 | 2022941 |  | Fabrik |  | UL32A-D000 |  |  | 240 |  | 2395 |  | 4.5 | 4 | [10 empty] | 0.398 | Luft
2022-06-29 | 332 | 2022948 |  | Fabrik |  | UL32A-D000 |  |  | 240 | 255 | 2411 | 2453 | 4.5 | 3.9 | 21.7 | 52.6 |  |  |  | 43.7 |  | 64.1 |  |  | 0.399 | 436. SU=560
2022-06-29 | 332 | 2022956 |  | Fabrik |  | UL32A-D000 |  |  | 240 |  | 2396 |  | 4.5 | 4.2 | [10 empty] | 0.398 | Luft
2022-06-29 | 332 | 2022959 |  | Fabrik |  | UL32A-D000 |  |  | 200 |  | 2399 |  | 4.5 | 5.8 | [10 empty] | 0.393 | Luft
2022-06-29 | 332 | 2022960 |  | Fabrik |  | UL32A-D000 |  |  | 200 |  | 2397 |  | 4.5 | 3.8 | [10 empty] | 0.399 | Luft
2022-06-30 | 332 | 2022998 |  | Fabrik |  | UN53A-D102 |  |  | 650 | 630 | 2438 | 2425 | 3.5 | 0.8 | 22.1 | 50.7 |  |  |  | 43.1 |  | 61.8 |  |  | 0.525 | 437, S= 270
2022-06-30 | 332 | 2023006 |  | Fabrik |  | UN53A-D102 |  |  | 650 | 640 | 2372 |  | 3.5 | [11 empty] | 0.524 | Synkprøve, SU= 640
2022-07-01 | 332 | 2023036 |  | Fabrik |  | UN53A-D000 |  |  | 200 | 220 | 2448 | 2429 | 3.5 | 2.3 | 23.7 | 40.3 |  |  |  | 41.5 |  | 51.6 |  |  | 0.536 | 438, SU= 450
2022-07-01 | 332 | 2023072 |  | Fabrik |  | UL32A-D000 |  |  | 200 | 190 | 2413 | 2438 | 4.5 | 3.9 | 26.1 | 60.7 |  |  |  | 52.5 |  | 74 |  |  | 0.397 | 439. SU= 300
2022-07-02 | 332 | 2023093 |  | Fabrik |  | UN55A-D20A |  |  | 220 | 235 | 2295 |  | 4 | 4.3 | 22 | 55.2 |  |  |  | 53.7 |  | 67.3 |  |  | 0.425 | 440
2022-07-04 | 332 | 2023102 |  | Fabrik |  | UA56A-D110 |  |  | 240 |  | 2397 |  | 5 | 3.2 | 21.2 | [9 empty] | 0.439 | Luftprøve
2022-07-04 | 332 | 2023105 |  | Fabrik |  | UN53A-D000 |  |  | 230 | 215 | 2403 | 2489 | 3.5 |  | 23.5 | 40.5 |  |  |  | 40 |  | 51.9 |  |  | 0.527 | 441, SU= 460
2022-07-04 | 332 | 2023133 |  | Fabrik |  | UN53A-D100 |  |  | 220 | 250 | 2386 | 2491 | 3.5 |  | 22.3 | 37.1 |  |  |  | 36.9 |  | 47.6 |  |  | 0.533 | 442, SU= 600
2022-07-04 | 332 | 2023142 |  | Fabrik |  | UN58A-D010 |  |  | 220 | 220 | 2408 | 2425 | 5 | 3.4 | 22.3 | 53.5 |  |  |  | 46.4 |  | 65.3 |  |  | 0.403 | 443, SU= 370
2022-07-04 | 332 | 2023157 |  | Fabrik |  | UN31A-D100 |  |  | 240 | 225 | 2352 | 2405 | 4.5 | 5.6 | 21.7 | 51.5 |  |  |  | 47 |  | 62.9 |  |  | 0.404 | 444
2022-07-04 | 332 | 2023159 |  | Fabrik |  | UL32A-D000 |  |  | 200 |  | 2397 | 2502 | 4.5 | 3.2 |  | 61.9 | [5 empty] | 75.5 |  |  | 0.396 | 445
2022-07-05 | 332 | 2023165 |  | Fabrik |  | UN55A-D20A |  |  | 190 | 220 | 2296 |  | 4 | 3.9 | 21 | 52.6 |  |  |  | 45.3 |  | 64.1 |  |  | 0.425 | 446
2022-07-05 | 332 | 2023168 |  | Fabrik |  | UN55A-D100 |  |  | 200 |  | 2398 |  | 3.5 | [11 empty] | 0.441 | Fuktmåling
2022-07-05 | 332 | 2023172 |  | Fabrik |  | UN56A-D111 |  |  | 230 | 250 | 2374 | 2363 | 5 | 3.3 | 24.5 | 49.2 |  |  |  | 44.5 |  | 60 |  |  | 0.433 | 447. SU= 560
2022-07-05 | 332 | 2023177 |  | Fabrik |  | UN53A-D20J |  |  | 230 | 255 | 2287 | 2360 | 3.5 | 3.1 | 23.3 | 40.2 |  |  |  | 36.9 |  | 51.6 |  |  | 0.524 | 448, SU= 650
2022-07-05 | 332 | 2023191 |  | Fabrik |  | UL32A-D000 |  |  | 200 | 225 | 2419 | 2398 | 4.5 | 3.6 | 22.6 | 59.1 | [5 empty] | 72.1 |  |  | 0.398 | 449, SU= 410
2022-07-05 | 332 | 2023216 |  | Fabrik |  | UN55A-D20A |  |  | 190 | 225 | 2295 |  | 4 | 3.4 | 23.9 | 53.3 |  |  |  | 46.7 |  | 65 |  |  | 0.425 | 450.
2022-07-06 | 332 | 2023222 |  | Fabrik |  | UN32A-D000 |  |  | 200 | 195 | 2361 | 2403 | 4.5 | 5.8 | 20.4 | 51.4 |  |  |  | 46.4 |  | 62.7 |  |  | 0.391 | 451, SU= 360
2022-07-06 | 332 | 2023223 |  | Fabrik |  | UA56A-D110 |  |  | 160 | 150 | 2292 | 2300 | 5 | 6.7 | 21.9 | 38.8 |  |  |  | 32.8 |  | 49.7 |  |  | 0.431 | 452, SU= 260
2022-07-06 | 332 | 2023228 |  | Fabrik |  | UN56A-D000 |  |  | 200 | 240 | 2407 | 2378 | 5 | 3.5 | 22.1 | 49.7 |  |  |  | 44.5 |  | 60.6 |  |  | 0.45 | 453, SU= 460
2022-07-06 | 332 | 2023253 |  | Fabrik |  | UA56A-D000 |  |  | 220 | 240 | 2345 | 2364 | 5 | 5.5 | 21 | 39.8 |  |  |  | 34.1 |  | 51.1 |  |  | 0.431 | 454. SU= 465
2022-07-07 | 332 | 2023267 |  | Fabrik |  | UN53C-D000 |  |  | 120 |  | 2446 |  | 3.5 | [11 empty] | 0.514 | Fuktmåling
2022-07-07 | 332 | 2023270 |  | Fabrik |  | UN56A-D000 |  |  | 200 | 220 | 2421 | 2378 | 5 | 3.6 | 21 | 51.8 |  |  |  | 45.9 |  | 63.2 |  |  | 0.45 | 455, SU= 390
2022-07-07 | 332 | 2023278 |  | Fabrik |  | UL32A-D000 |  |  | 220 | 130 | 2407 |  | 4.5 | 4.6 |  | 62.3 |  |  |  | 53.5 |  | 76 |  |  | 0.375 | 456, SU= 240
2022-07-07 | 332 | 2023297 |  | Fabrik |  | UL32A-D000 |  |  | 220 |  | 2417 |  | 4.5 | 4.5 | [10 empty] | 0.375 | Luft (BP)
2022-07-08 | 332 | 2023314 |  | Fabrik |  | UN55A-D20A |  |  | 190 | 210 | 2298 |  | 4 | 3.2 | 20.2 | 54.7 | [5 empty] | 66.7 |  |  | 0.426 | 457
2022-07-08 | 332 | 2023316 |  | Fabrik |  | UN53A-D20J |  |  | 230 | 280 | 2269 | 2330 | 3.5 |  | 21.4 | 44.1 |  |  |  | 39.1 |  | 53.8 |  |  | 0.541 | 458, SU= 520
2022-07-08 | 332 | 2023328 |  | Fabrik |  | UN56A-D000 |  |  | 200 | 240 | 2384 | 2352 | 5 | 4.4 | 21.1 | 50.1 |  |  |  | 45.6 |  | 61.1 |  |  | 0.453 | 459, SU= 430
2022-07-08 | 332 | 2023329 |  | Fabrik |  | UN57A-D110 |  |  | 490 | 490 | 2379 |  | 3.5 | [11 empty] | 0.396 | Synkprøve, SU= 490
2022-07-08 | 332 | 2023340 |  | Fabrik |  | UN58A-D200 |  |  | 210 | 235 | 2291 | 2294 | 5 | 3.6 | 22.1 | 58.6 |  |  |  | 55.3 |  | 71.5 |  |  | 0.405 | 460, SU= 380
2022-07-08 | 332 | 2023345 |  | Fabrik |  | UL32A-D000 |  |  | 220 | 240 | 2401 | 2414 | 4.5 | 4.5 | 21 | 56.6 |  |  |  | 46.2 |  | 69 |  |  | 0.401 | 461, SU= 415
2022-07-11 | 332 | 2023374 |  | Fabrik |  | UA56A-D110 |  |  | 140 | 140 | 2351 | 2358 | 5 | 4.9 | 18.7 | 41.1 |  |  |  | 36 |  | 52.7 |  |  | 0.428 | 462, SU= 260
2022-07-11 | 332 | 2023388 |  | Fabrik |  | UL32A-D000 |  |  | 220 | 235 | 2421 | 2398 | 4.5 | 3.8 | 20.8 | 57.5 |  |  |  | 47.6 |  | 70.1 |  |  | 0.401 | 463, SU= 460
2022-07-11 | 332 | 2023401 |  | Fabrik |  | UN33A-D000 |  |  | 230 | 240 | 2467 | 2482 | 3.5 | 1.4 | 20.8 | 62.5 |  |  |  | 55.7 |  | 76.2 |  |  | 0.387 | 464, SU= 570, innledende
2022-07-11 | 332 | 2023412 |  | Fabrik |  | UA57A-D100 |  |  | 220 | 235 | 2399 |  | 3.5 | [11 empty] | 0.405 | Synkprøve, SU= 450
2022-07-12 | 332 | 2023418 |  | Fabrik |  | UN55A-D110 |  |  | 180 | 200 | 2396 | 2435 | 3.5 |  | 21.2 | 45.7 |  |  |  | 43 |  | 55.8 |  |  | 0.448 | 465, SU= 350
2022-07-12 | 332 | 2023421 |  | Fabrik |  | UA56A-D000 |  |  | 220 | 235 | 2349 | 2350 | 5 | 5.2 | 20.4 | 41.5 |  |  |  | 34.1 |  | 53.2 |  |  | 0.437 | 466, SU= 470
2022-07-12 | 332 | 2023426 |  | Fabrik |  | UN56A-D111 |  |  | 200 | 240 | 2380 | 2377 | 5 | 3.5 | 21 | 50.6 |  |  |  | 46 |  | 61.8 |  |  | 0.441 | 467, SU= 460
2022-07-12 | 332 | 2023433 |  | Fabrik |  | UN53A-D103 |  |  | 550 | 600 |  |  | 2 | 2 | 20.6 | [9 empty] | 0.525 | Fibertelling 15-2022
2022-07-12 | 332 | 2023433 |  | Fabrik |  | UN53A-D103 |  |  | 550 | 280 | 2421 | 2460 | 2 |  | 20.6 | 49 |  |  |  | 42 |  | 59.8 |  |  | 0.525 | 468, SU= 700
2022-07-12 | 332 | 2023444 |  | Fabrik |  | UN33A-D000 |  |  | 200 | 205 | 2445 | 2460 | 3.5 | 2.5 | 23.7 | 62.4 |  |  |  | 57.7 |  | 76.1 |  |  | 0.383 | 469, innledende, SU= 330
2022-07-13 | 332 | 2023458 |  | Fabrik |  | UA56A-D110 |  |  | 140 | 70 | 2337 | 2323 | 5 | 5.4 | 21.4 | 38.7 |  |  |  | 33.2 |  | 49.6 |  |  | 0.436 | 470, SU= 180
2022-07-13 | 332 | 2023467 |  | Fabrik |  | UN53C-D000 |  |  | 120 | 35 | 2430 | 2538 | 3.5 |  | 20.9 | 36.8 |  |  |  | 37.3 |  | 47.1 |  |  | 0.542 | 471, SU= 180
2022-07-13 | 332 | 2023482 |  | Fabrik |  | UL32A-D000 |  |  | 220 | 220 | 2386 | 2396 | 4.5 | 4.9 | 21.6 | 51.5 |  |  |  | 43.6 |  | 62.8 |  |  | 0.397 | 472, SU= 365
2022-07-13 | 332 | 2023485 |  | Fabrik |  | UN33A-D000 |  |  | 200 | 200 | 2441 | 2456 | 3.5 | 2.6 | 22.3 | 60.6 |  |  |  | 56.5 |  | 74 |  |  | 0.386 | 473, SU= 330
2022-07-13 | 332 | 2023502 |  | Fabrik |  | UL32A-D000 |  |  | 220 |  | 2400 | 2371 | 4.5 | 4.4 | 21.3 | [9 empty] | 0.398 | Luftprøve
2022-07-14 | 332 | 2023516 |  | Fabrik |  | UN57A-D000 |  |  | 240 | 255 | 2449 | 2439 | 3.5 | 1.6 | 21.4 | 61.4 |  |  |  | 47.8 |  | 74.8 |  |  | 0.397 | 474, SU= 550
2022-07-14 | 332 | 2023543 |  | Fabrik |  | UN56A-D110 |  |  | 180 | 210 | 2400 | 2391 | 5 | 3 | 20 | 53.6 | [5 empty] | 65.3 |  |  | 0.448 | 475, SU= 370
2022-07-15 | 332 | 2023592 |  | Fabrik |  | UN62A-D118 |  |  | 210 | 225 | 2367 | 2383 | 5 | 2.6 | 19.1 | 60.2 | [5 empty] | 73.4 |  |  | 0.396 | 476, SU= 380
2022-07-15 | 332 | 2023596 |  | Fabrik |  | UA56A-D110 |  |  | 140 | 85 | 2337 | 2374 | 5 | 5.5 | 19.1 | 46.3 |  |  |  | 37.3 |  | 56.5 |  |  | 0.432 | 477, SU= 200
2022-07-15 | 332 | 2023611 |  | Fabrik |  | UN56A-D111 |  |  | 200 | 245 | 2351 |  | 5 |  | 20.1 | [9 empty] | 0.443 | Synkprøve, SU= 480
2022-07-18 | 332 | 2023640 |  | Fabrik |  | UN57A-D000 |  |  | 240 | 240 | 2426 | 2459 | 3.5 | 2.4 | 20.1 | 56.2 |  |  |  | 51.4 |  | 68.5 |  |  | 0.396 | 478, SU= 490
2022-07-18 | 332 | 2023656 |  | Fabrik |  | UL32A-D102 |  |  | 650 | 280 | 2361 | 2432 | 4.5 | 3.3 | 19.7 | 54.5 |  |  |  | 45.6 |  | 66.5 |  |  | 0.391 | 479, SU= 750
2022-07-18 | 332 | 2023656 |  | Fabrik |  | UL32A-D102 |  |  | 650 |  | 2327 |  | 4.5 | 5.1 | [10 empty] | 0.391 | Luftprøve
2022-07-18 | 332 | 2023658 |  | Fabrik |  | UL32A-D102 |  |  | 650 |  | 2330 |  | 4.5 | 3.5 | [10 empty] | 0.389 | Luftprøve
2022-07-18 | 332 | 2023666 |  | Fabrik |  | UL32A-D102 |  |  | 650 |  | 2329 |  | 4.5 | 3.7 | [10 empty] | 0.387 | Luftprøve
2022-07-19 | 332 | 2023671 |  | Fabrik |  | UN56A-D111 |  |  | 240 |  | 2316 |  | 5 | 4 | [10 empty] | 0.442 | Luft (BP)
2022-07-19 | 332 | 2023679 |  | Fabrik |  | UN53A-D111 |  |  | 240 | 240 | 2408 | 2423 | 2 | 1.4 | 19.2 | 38.2 |  |  |  | 37.5 |  | 49 |  |  | 0.544 | 480, SU= 550
2022-07-20 | 332 | 2023701 |  | Fabrik |  | UL32A-D102 |  |  | 650 | 280 | 2352 | 2332 | 4.5 | 3.5 | 20.7 | 57.2 |  |  |  | 49.6 |  | 69.8 |  |  | 0.39 | 481, SU= 740
2022-07-20 | 332 | 2023709 |  | Fabrik |  | UL32A-D102 |  |  | 650 |  | 2331 |  | 4.5 | [11 empty] | 0.385 | Fuktprøve
2022-07-20 | 332 | 2023715 |  | Fabrik |  | UL32A-D102 |  |  | 650 | 280 | 2327 | 2307 | 4.5 | 4.6 | 21.5 | 55.3 |  |  |  | 48.2 |  | 67.4 |  |  | 0.386 | 482, SU= 710
2022-07-20 | 332 | 2023718 |  | Fabrik |  | UN32A-D110 |  |  | 200 | 205 | 2425 | 2454 | 4.5 | 1.9 | 21.1 | [9 empty] | 0.4 | 483, SU= 310
2022-07-20 | 332 | 2023732 |  | Fabrik |  | UL32A-D102 |  |  | 650 | 270 | 2319 | 2292 | 4.5 | 5 | 22.7 | 52.5 |  |  |  | 47.3 |  | 64 |  |  | 0.385 | 484, SU= 620
2022-07-20 | 332 | 2023733 |  | Fabrik |  | UN55A-D20A |  |  | 200 | 220 | 2290 | 2323 | 4 | 4.3 | 23.6 | 52.9 |  |  |  | 48.3 |  | 64.5 |  |  | 0.425 | 485, SU= 380
2022-07-20 | 332 | 2023735 |  | Fabrik |  | UL32A-D102 |  |  | 650 |  | 2332 |  | 4.5 | 5 | [10 empty] | 0.385 | Luftprøve, 1,5 dl luftdemper tilsatt
2022-07-20 | 332 | 2023738 |  | Fabrik |  | UL32A-D102 |  |  | 650 |  | 2329 |  | 4.5 | 3.5 | [10 empty] | 0.386 | Luftprøve, 2 dl L-stoff tilsatt (+1%)
2022-07-20 | 332 | 2023739 |  | Fabrik |  | UL32A-D102 |  |  | 650 | 210 | 2359 | 2350 | 4.5 | 3.2 | 21.4 | 56.5 |  |  |  | 49.3 |  | 68.9 |  |  | 0.39 | 486, SU= 350
2022-07-21 | 332 | 2023746 |  | Fabrik |  | UL32A-D102 |  |  | 650 |  | 2328 |  | 4.5 | 3.2 | [10 empty] | 0.389 | Luftprøve
2022-07-21 | 332 | 2023756 |  | Fabrik |  | UN56A-D200 |  |  | 160 | 160 | 2301 | 2330 | 5 | 3.8 | 21.5 | 54 |  |  |  | 47.5 |  | 65.8 |  |  | 0.448 | 487, SU= 300
2022-07-21 | 332 | 2023759 |  | Fabrik |  | UN53A-D111 |  |  | 240 | 245 | 2418 | 2436 | 2 | 1.4 | 20.4 | 39.5 |  |  |  | 39.6 |  | 50.6 |  |  | 0.541 | 488, SU=620
2022-07-21 | 332 | 2023777 |  | Fabrik |  | UL32A-D110 |  |  | 220 |  | 2363 |  | 4.5 | 2.2 | 21.9 | [9 empty] | 0.398 | Luftprøve, 0,5 dl L-stoff tilsatt
2022-07-22 | 332 | 2023787 |  | Fabrik |  | UN32A-D102 |  |  | 280 | 270 | 2385 | 2370 | 4.5 | 3 | 22.1 | 58.3 |  |  |  | 51.4 |  | 71.1 |  |  | 0.401 | 489, SU= 580
2022-07-22 | 332 | 2023789 |  | Fabrik |  | UN32A-D100 |  |  | 180 | 210 | 2429 | 2431 | 4.5 | 2.5 | 22.5 | 60 |  |  |  | 54.2 |  | 73.2 |  |  | 0.395 | 490, SU= 340
2022-07-22 | 332 | 2023796 |  | Fabrik |  | UN56A-D111 |  |  | 220 | 255 | 2362 | 2425 | 5 | 3.2 | 19.8 | 50.6 |  |  |  | 44.4 |  | 61.7 |  |  | 0.443 | 491, SU= 500
2022-07-22 | 332 | 2023800 |  | Fabrik |  | UA57A-D100 |  |  | 220 | 240 | 2450 | 2461 | 3.5 | 1.3 | 21.2 | 56.2 |  |  |  | 46.9 |  | 68.5 |  |  | 0.404 | 492, SU= 480
2022-07-25 | 332 | 2023813 |  | Fabrik |  | UA53A-D110 |  |  | 210 | 245 | 2376 | 2446 | 3.5 |  | 19.2 | 48.8 |  |  |  | 38.6 |  | 59.5 |  |  | 0.539 | 493, SU= 540
2022-07-25 | 332 | 2023819 |  | Fabrik |  | UN32A-D000 |  |  | 200 |  | 2391 |  | 4.5 | [11 empty] | 0.392 | Fuktmåling
2022-07-25 | 332 | 2023827 |  | Fabrik |  | UN32A-D000 |  |  | 200 | 200 | 2414 | 2441 | 4.5 | 3.8 | 23.4 | 58.4 |  |  |  | 52.9 |  | 71.3 |  |  | 0.395 | 494, SU= 360
2022-07-26 | 332 | 2023832 |  | Fabrik |  | UN56A-D110 |  |  | 190 | 200 | 2396 | 2442 | 5 | 3 | 20.2 | 47.4 |  |  |  | 40.8 |  | 57.8 |  |  | 0.45 | 495, SU= 380
2022-07-27 | 332 | 2023858 |  | Fabrik |  | UN32A-D000 |  |  | 200 | 215 | 2443 | 2418 | 4.5 | 2.7 | 20.4 | [9 empty] | 0.39 | Luftprøve, SU= 400
2022-07-27 | 332 | 2023866 |  | Fabrik |  | UN32A-D000 |  |  | 220 | 220 | 2416 | 2420 | 4.5 | 3.9 | 21.1 | 55.8 |  |  |  | 48.9 |  | 68.1 |  |  | 0.389 | 496, SU= 490
2022-07-27 | 332 | 2023867 |  | Fabrik |  | UA57A-D000 |  |  | 220 | 260 | 2487 | 2421 | 3.5 | 0.9 | 19.6 | 56.6 |  |  |  | 46.2 |  | 69 |  |  | 0.401 | 497, SU= 640
2022-07-28 | 332 | 2023872 |  | Fabrik |  | UN32A-D000 |  |  | 220 | 210 | 2424 | 2430 | 4.5 | 3.5 | 20.5 | 59.2 |  |  |  | 54.1 |  | 72.2 |  |  | 0.389 | 498, SU= 350
2022-07-28 | 332 | 2023882 |  | Fabrik |  | UN32A-D000 |  |  | 220 |  | 2419 | 2429 | 4.5 | 3.6 | 20 | [9 empty] | 0.391 | Luftprøve
2022-07-28 | 332 | 2023890 |  | Fabrik |  | UN32A-D000 |  |  | 220 |  | 2438 | 2438 | 4.5 | 2.9 | 19.2 | [9 empty] | 0.391 | Luftprøve
2022-07-28 | 332 | 2023900 |  | Fabrik |  | UN32A-D000 |  |  | 180 |  | 2419 | 2424 | 4.5 | 3.7 | 20.4 | [9 empty] | 0.391 | Luftprøve
2022-07-28 | 332 | 2023904 |  | Fabrik |  | UN32A-D000 |  |  | 180 | 155 | 2421 | 2459 | 4.5 | 3.6 | 20.4 | 58.1 |  |  |  | 52.4 |  | 70.9 |  |  | 0.39 | 499, SU= 260
2022-07-28 | 332 | 2023914 |  | Fabrik |  | UN32A-D000 |  |  | 180 |  | 2417 | 2449 | 4.5 | 3.8 | 20.7 | [9 empty] | 0.39 | Luftprøve
2022-07-28 | 332 | 2023919 |  | Fabrik |  | UN32A-D000 |  |  | 180 | 180 | 2417 | 2445 | 4.5 | 3.8 | 21.3 | 56.2 |  |  |  | 52.5 |  | 68.5 |  |  | 0.391 | 500, SU= 280
2022-07-28 | 332 | 2023927 |  | Fabrik |  | UN32A-D000 |  |  | 180 |  | 2429 | 2442 | 4.5 | 3.3 | 21 | [9 empty] | 0.39 | luftprøve
2022-07-29 | 332 | 2023953 |  | Fabrik |  | UL32A-D000 |  |  | 180 | 210 | 2429 | 2389 | 4.5 | 3.2 | 21.5 | 57 |  |  |  | 48.5 |  | 69.5 |  |  | 0.393 | 501, SU= 300
2022-07-29 | 332 | 2023961 |  | Fabrik |  | UN32A-D110 |  |  | 200 |  | 2367 | 2387 | 4.5 | 4.5 | 22.5 | [9 empty] | 0.386 | 502, Luftprøve
2022-08-01 | 332 | 2023973 |  | Fabrik |  | UN53A-D000 |  |  | 240 | 250 | 2443 | 2417 | 3.5 | 1.6 | 20.3 | 37.8 |  |  |  | 38.7 |  | 48.5 |  |  | 0.52 | 503, SU= 560
2022-08-02 | 332 | 2023997 |  | Fabrik |  | UA56A-D110 |  |  | 240 | 240 | 2338 | 2378 | 5 | 4.8 | 19.1 | 42.2 |  |  |  | 35.9 |  | 54.1 |  |  | 0.429 | 504, SU= 480
2022-08-02 | 332 | 2024010 |  | Fabrik |  | UN55A-D20A |  |  | 240 | 210 |  |  | 4 | 3.5 | 21 | [9 empty] | 0.428 | Fibertelling 16-2022
2022-08-02 | 332 | 2024017 |  | Fabrik |  | UN55A-D111 |  |  | 220 | 250 | 2413 | 2465 | 2 |  | 21 | 54.5 |  |  |  | 50.4 |  | 66.5 |  |  | 0.449 | 505, SU= 530
2022-08-03 | 332 | 2024054 |  | Fabrik |  | UN55A-D20A |  |  | 240 | 220 | 2319 | 2330 | 4 | 3.5 | 23.4 | 56.8 |  |  |  | 51.2 |  | 69.3 |  |  | 0.426 | 506, SU= 430
2022-08-03 | 332 | 2024081 |  | Fabrik |  | UN32A-D000 |  |  | 200 | 190 | 2422 | 2433 | 4.5 | 3.6 | 21.2 | 57.1 |  |  |  | 50.9 |  | 69.7 |  |  | 0.391 | 507, SU= 300
2022-08-03 | 332 | 2024084 |  | Fabrik |  | UL32A-D000 |  |  | 200 | 195 | 2430 | 2414 | 4.5 | 3.1 | 21.5 | 58.7 |  |  |  | 49.4 |  | 71.6 |  |  | 0.401 | 508,SU= 300
2022-08-04 | 332 | 2024112 |  | Fabrik |  | UN55A-D20A |  |  | 220 | 235 | 2317 | 2321 | 4 | 3.3 | 23.7 | 54.7 |  |  |  | 51.8 |  | 66.7 |  |  | 0.424 | 509, SU= 420
2022-08-04 | 332 | 2024116 |  | Fabrik |  | UN56A-D200 |  |  | 160 | 150 | 2292 | 2319 | 5 | 4.1 | 22.5 | 53.6 | [5 empty] | 65.4 |  |  | 0.451 | 510, SU= 280
2022-08-05 | 332 | 2024150 |  | Fabrik |  | UN55A-D20A |  |  | 240 | 235 | 2312 | 2331 | 4 | 3.3 | 21.3 | 54.4 |  |  |  | 48.3 |  | 66.4 |  |  | 0.436 | 511, SU= 360
2022-08-05 | 332 | 2024164 |  | Fabrik |  | UN53A-D000 |  |  | 240 | 245 | 2445 | 1959 | 3.5 | 1.7 | 18.9 | 40.6 |  |  |  | 40.2 |  | 52 |  |  | 0.536 | 512, SU= 530 økte L-stoff etter prøve
2022-08-05 | 332 | 2024179 |  | Fabrik |  | UN56A-D110 |  |  | 220 | 230 | 2397 | 2394 | 5 | 2.4 | 20.6 | 50.2 |  |  |  | 44.9 |  | 61.2 |  |  | 0.447 | 513, SU= 440
2022-08-05 | 332 | 2024193 |  | Fabrik |  | UN32A-D000 |  |  | 200 | 240 | 2432 | 2442 | 4.5 | 3.1 | 20.6 | 57.6 |  |  |  | 53.9 |  | 70.2 |  |  | 0.393 | 514, SU= 350
2022-08-05 | 332 | 2024206 |  | Fabrik |  | UN32A-D000 |  |  | 200 |  | 2399 |  | 4.5 | 3.6 | [10 empty] | 0.391 | Luftprøve
2022-08-08 | 332 | 2024220 |  | Fabrik |  | UA56A-D110 |  |  | 240 | 250 | 2366 | 2374 | 5 | 3.6 | 19 | 48.9 |  |  |  | 39.1 |  | 59.7 |  |  | 0.437 | 515 Su=250mm
2022-08-08 | 332 | 2024228 |  | Fabrik |  | UL32A-D000 |  |  | 200 | 185 | 2438 | 2501 | 4.5 | 3 | 20.4 | 58 |  |  |  | 49.5 |  | 70.7 |  |  | 0.392 | 516
2022-08-09 | 332 | 2024246 |  | Fabrik |  | UN56A-D200 |  |  | 160 | 145 | 2289 | 2286 | 5 | 4.4 | 22.2 | 52.4 |  |  |  | 46.8 |  | 64 |  |  | 0.445 | 517
2022-08-09 | 332 | 2024249 |  | Fabrik |  | UN53A-D102 |  |  | 650 |  | 2368 |  | 3.5 | [11 empty] | 0.524 | Kun fukt
2022-08-09 | 332 | 2024266 |  | Fabrik |  | UN53A-D000 |  |  | 220 | 200 | 2405 | 2541 | 3.5 | 3.5 | 20.2 | 41 |  |  |  | 41.8 |  | 52.6 |  |  | 0.531 | 518 SU-390
2022-08-10 | 332 | 2024283 |  | Fabrik |  | UN62A-D110 |  |  | 180 | 120 | 2391 | 2436 | 5 | 4.1 | 21.7 | 60.8 |  |  |  | 55.7 |  | 74.2 |  |  | 0.39 | 519. SU=225
2022-08-10 | 332 | 2024286 |  | Fabrik |  | UN61A-D000 |  |  | 220 | 240 | 1952 | 2430 | 3.5 | 21.5 | 21.5 | 57.2 |  |  |  | 51.9 |  | 69.8 |  |  | 0.4 | 520. SU=370
2022-08-10 | 332 | 2024297 |  | Fabrik |  | UN62A-D110 |  |  | 180 | 170 | 2357 |  | 5 | [11 empty] | 0.395 | Kun synk. SU=400
2022-08-10 | 332 | 2024303 |  | Fabrik |  | UN61A-D000 |  |  | 220 |  | 2404 |  | 3.5 | [11 empty] | 0.4 | Kun fukt
2022-08-10 | 332 | 2024319 |  | Fabrik |  | UL32A-D102 |  |  | 650 | 600 | 2360 | 2440 | 4.5 | 3.6 | 23.1 | 58 |  |  |  | 50.2 |  | 70.7 |  |  | 0.375 | 521
2022-08-11 | 332 | 2024350 |  | Fabrik |  | UN56A-D200 |  |  | 160 | 170 | 2300 | 2350 | 5 | 4.2 | 20.2 | 53 |  |  |  | 44.9 |  | 64.6 |  |  | 0.448 | 522 SU=300
2022-08-11 | 332 | 2024357 |  | Fabrik |  | UN54A-D000 |  |  | 240 | 270 | 2397 | 2476 | 3.5 |  | 20.8 | 45.2 |  |  |  | 44.6 |  | 55.1 |  |  | 0.505 | 523 SU=520
2022-08-11 | 332 | 2024369 |  | Fabrik |  | UN62A-D110 |  |  | 200 | 200 | 2357 | 2399 | 5 | 4.8 | 21.8 | 58.9 |  |  |  | 52.7 |  | 71.8 |  |  | 0.401 | 524 SU=320
2022-08-12 | 332 | 2024425 |  | Fabrik |  | UN58A-D200 |  |  | 210 | 210 | 2290 | 2338 | 5 | 3.8 | 22 | 53.7 |  |  |  | 50.5 |  | 65.5 |  |  | 0.401 | 525.
2022-08-12 | 332 | 2024438 |  | Fabrik |  | UN53A-D000 |  |  | 240 | 260 | 2403 | 2459 | 3.5 |  | 20.8 | 36.8 | [5 empty] | 47.2 |  |  | 0.526 | 526 SU-550mm
2022-08-12 | 332 | 2024473 |  | Fabrik |  | UL32A-D000 |  |  | 180 | 195 | 2439 | 2421 | 4.5 | 3.1 | 22.1 | 53.9 |  |  |  | 47 |  | 65.7 |  |  | 0.391 | 527 SU-310mm
2022-08-15 | 332 | 2024489 |  | Fabrik |  | UA56A-D110 |  |  | 200 | 230 | 2332 | 2390 | 5 | 5.5 | 22.1 | 40 |  |  |  | 33.5 |  | 51.2 |  |  | 0.433 | 528. SU=430
2022-08-15 | 332 | 2024497 |  | Fabrik |  | UL32A-D000 |  |  | 220 | 220 | 2375 | 2398 | 4.5 | 5.5 | 23.7 | 60.4 |  |  |  | 52.5 |  | 73.6 |  |  | 0.395 | 529. SU=330
2022-08-16 | 332 | 2024519 |  | Fabrik |  | UN53A-D20J |  |  | 240 | 270 | 2280 | 2273 | 3.5 | 3 | 24.5 | 39.8 |  |  |  | 37 |  | 51 |  |  | 0.526 | 530. SU=555
2022-08-16 | 332 | 2024555 |  | Fabrik |  | UA53A-D110 |  |  | 240 | 260 | 2374 | 2480 | 3.5 | 3.6 | 23.7 | 48.2 |  |  |  | 36.7 |  | 58.7 |  |  | 0.54 | 531. SU=660
2022-08-16 | 332 | 2024569 |  | Fabrik |  | UA53A-D110 |  |  | 240 | 270 | 2368 | 2491 | 3.5 |  | 23.2 | 48.3 |  |  |  | 38.7 |  | 58.9 |  |  | 0.533 | 532 su=640mm
2022-08-17 | 332 | 2024594 |  | Fabrik |  | UN56A-D120 |  |  | 200 | 190 | 2371 | 2342 | 5 | 3.8 | 20.9 | 54.3 |  |  |  | 49.9 |  | 66.2 |  |  | 0.442 | 533. SU=280
2022-08-17 | 332 | 2024596 |  | Fabrik |  | UN53A-D111 |  |  | 240 | 255 | 2392 | 2440 | 2 |  | 21.7 | 40.1 | [5 empty] | 51.4 |  |  | 0.54 | 534. SU=520
2022-08-17 | 332 | 2024599 |  | Fabrik |  | UN53A-D20J |  |  | 220 | 295 | 2276 |  | 3.5 | [11 empty] | 0.541 | Kun synk. SU=610
2022-08-17 | 332 | 2024610 |  | Fabrik |  | UN56A-D110 |  |  | 200 | 190 | 2387 | 2351 | 5 | 3.2 | 21.9 | 52.1 |  |  |  | 47 |  | 63.5 |  |  | 0.449 | 535. SU=285
2022-08-17 | 332 | 2024630 |  | Fabrik |  | UN53A-D102 |  |  | 650 | 710 | 2371 | 2365 | 3.5 |  | 21 | 39.3 |  |  |  | 36.5 |  | 50.4 |  |  | 0.527 | 536
2022-08-18 | 332 | 2024648 |  | Fabrik |  | UN56A-D111 |  |  | 220 | 255 | 2349 | 2336 | 5 | 3.7 | 20.8 | 60.8 |  |  |  | 47.1 |  | 74.1 |  |  | 0.441 | 537. SU=550. Silika erstattet med FA
2022-08-18 | 332 | 2024650 |  | Fabrik |  | UN55A-D111 |  |  | 180 | 255 | 2416 |  | 2 | [11 empty] | 0.445 | Kun synk. SU=525. Silika erstattet m. FA
2022-08-18 | 332 | 2024656 |  | Fabrik |  | UN55A-D111 |  |  | 180 | 250 | 2421 |  | 2 | [11 empty] | 0.425 | Kun synk. SU=450. Silika erstattet m. FA
2022-08-18 | 332 | 2024661 |  | Fabrik |  | UA53A-D110 |  |  | 240 | 290 | 2361 | 2448 | 3.5 | 3.9 | 19.6 | 61.6 |  |  |  | 37.9 |  | 75.1 |  |  | 0.528 | 538. SU=700
2022-08-18 | 332 | 2024669 |  | Fabrik |  | UN55A-D000 |  |  | 210 | 195 | 2405 | 2518 | 3.5 |  | 20.1 | 41.4 |  |  |  | 49.2 |  | 53.1 |  |  | 0.441 | 539. SU=345
2022-08-18 | 332 | 2024682 |  | Fabrik |  | UN32A-D110 |  |  | 200 | 200 | 2376 | 2422 | 4.5 | 3.8 | 20.9 | [9 empty] | 0.399 | 540 SU=325 Trykkfasthet sendes til kunde
2022-08-18 | 332 | 2024699 |  | Fabrik |  | UN32A-D000 |  |  | 180 |  | 2407 |  | 4.5 | 4.8 | [10 empty] | 0.378 | KUN LUFT
2022-08-18 | 332 | 2024700 |  | Fabrik |  | UL32A-D102 |  |  | 650 | 680 | 2373 | 2398 | 4.5 | 3 | 21.7 | 48.4 | [5 empty] | 59.1 |  |  | 0.377 | 541
2022-08-19 | 332 | 2024703 |  | Fabrik |  | UN53A-D000 |  |  | 220 |  | 2405 | 2531 | 3.5 |  | 20.6 | [9 empty] | 0.535 | Densitet 542
2022-08-19 | 332 | 2024706 |  | Fabrik |  | UA56A-D110 |  |  | 220 | 230 | 2352 | 2379 | 5 | 4.1 | 20.4 | 45.7 | [5 empty] | 55.7 |  |  | 0.433 | 543 SU=370
2022-08-19 | 332 | 2024732 |  | Fabrik |  | UA53A-D002 |  |  | 650 | 610 | 2393 | 2490 | 3.5 |  | 20.1 | 51.4 |  |  |  | 29.9 |  | 62.7 |  |  | 0.527 | 544 S=270
2022-08-19 | 332 | 2024737 |  | Fabrik |  | UN56A-D111 |  |  | 240 | 220 | 2321 | 2414 | 5 | 5.1 | 20.4 | 40.8 |  |  |  | 18.6 |  | 52.3 |  |  | 0.44 | 545 SU=460
2022-08-19 | 332 | 2024742 |  | Fabrik |  | UL32A-D000 |  |  | 180 | 160 | 2426 | 2452 | 4.5 | 3.5 | 20.7 | 57.4 |  |  |  | 55 |  | 70 |  |  | 0.39 | 546 SU=240
2022-08-20 | 332 | 2024766 |  | Fabrik |  | UN32A-D000 |  |  | 200 | 185 | 2402 |  | 4.5 | 3.8 | [10 empty] | 0.387 | Luft 3,8% Synk 185mm
2022-08-22 | 332 | 2024776 |  | Fabrik |  | UN53A-D111 |  |  | 240 | 270 | 2387 | 2421 | 2 |  | 20.4 | 37.2 | [5 empty] | 47.7 |  |  | 0.539 | 547 SU=650
2022-08-22 | 332 | 2024782 |  | Fabrik |  | UN56A-D111 |  |  | 240 | 250 | 2364 | 2391 | 5 | 3.5 | 17.4 | 40.7 |  |  |  | 40.2 |  | 52.2 |  |  | 0.444 | 548. SU=550
2022-08-22 | 332 | 2024789 |  | Fabrik |  | UL32A-D102 |  |  | 650 | 630 | 2318 | 2365 | 4.5 | 4.9 | 20.2 | 57.7 |  |  |  | 47 |  | 70.4 |  |  | 0.385 | 549
2022-08-22 | 332 | 2024810 |  | Fabrik |  | UN53A-D100 |  |  | 240 | 270 | 2383 | 2463 | 3.5 |  | 21.4 | 39.1 |  |  |  | 39.6 |  | 50.1 |  |  | 0.531 | 550. SU=610
2022-08-22 | 332 | 2024816 |  | Fabrik |  | UN32A-D000 |  |  | 200 | 190 | 2400 |  | 4.5 | 4.8 | [10 empty] | 0.39 | Synk 190 mm Luft 4,8%
2022-08-23 | 332 | 2024827 |  | Fabrik |  | UN56A-D200 |  |  | 160 | 185 | 2264 | 2283 | 5 | 5.5 | 23.2 | 47 |  |  |  | 44.5 |  | 57.3 |  |  | 0.45 | 551. SU=310
2022-08-23 | 332 | 2024830 |  | Fabrik |  | UN55A-D111 |  |  | 240 | 255 | 2393 | 2431 | 2 |  | 22 | 46.7 | [5 empty] | 57 |  |  | 0.431 | 552. SU=610
2022-08-23 | 332 | 2024860 |  | Fabrik |  | UN57A-D110 |  |  | 180 | 220 | 2406 |  | 3.5 |  | 21.9 | 55.5 |  |  |  | 55.3 |  | 67.7 |  |  | 0.394 | 553. SU=380
2022-08-23 | 332 | 2024866 |  | Fabrik |  | UA57A-D000 |  |  | 200 | 210 | 2410 |  | 3.5 |  | 20.8 | 53.2 |  |  |  | 41.8 |  | 64.9 |  |  | 0.4 | 554. SU=375
2022-08-23 | 332 | 2024876 |  | Fabrik |  | UA53A-D002 |  |  | 650 | 660 | 2395 | 2484 | 3.5 |  | 20.7 | 46.7 | [5 empty] | 56.9 |  |  | 0.525 | 555
2022-08-24 | 332 | 2024880 |  | Fabrik |  | UL32A-D102 |  |  | 650 | 680 | 2301 | 2397 | 4.5 | 5.6 | 20 | 57.6 |  |  |  | 49.3 |  | 70.2 |  |  | 0.393 | 556
2022-08-24 | 332 | 2024896 |  | Fabrik |  | UN56A-D102 |  |  | 650 | 475 | 2383 | 2445 | 5 | 3 | 21 | 52.4 |  |  |  | 49.5 |  | 63.9 |  |  | 0.42 | 557
2022-08-24 | 332 | 2024903 |  | Fabrik |  | UN53A-D110 |  |  | 230 | 250 | 2374 | 2470 | 3.5 |  | 21.8 | 39.9 |  |  |  | 39.6 |  | 51.1 |  |  | 0.53 | 558. SU=570
2022-08-24 | 332 | 2024924 |  | Fabrik |  | UN32A-D000 |  |  | 200 | 180 | 2433 | 2450 | 4.5 | 3.2 | 19.1 | 55.8 |  |  |  | 53.6 |  | 68 |  |  | 0.389 | 559
2022-08-25 | 332 | 2024932 |  | Fabrik |  | UL32A-D110 |  |  | 220 | 260 | 2370 | 2441 | 4.5 | 4.2 | 19.5 | 57.3 |  |  |  | 49.3 |  | 69.9 |  |  | 0.4 | 560. SU=580
2022-08-25 | 332 | 2024939 |  | Fabrik |  | UN55A-D111 |  |  | 240 | 270 | 2379 |  | 2 |  | 22 | 50.2 |  |  |  | 48 |  | 61.2 |  |  | 0.439 | 561.SU=600 Uten MasterRoc TCC 780
2022-08-25 | 332 | 2024943 |  | Fabrik |  | UN55A-D111 |  |  | 240 | 270 | 2400 | 2439 | 2 | 1.4 | 22.8 | 52.1 | [5 empty] | 63.5 |  |  | 0.438 | 562.SU=630 MasterRoc TCC 780 1,5 kg/m3
2022-08-25 | 332 | 2024962 |  | Fabrik |  | UL32A-D110 |  |  | 220 | 245 | 2377 | 2415 | 4.5 | 3.9 | 23 | 61.1 |  |  |  | 53.5 |  | 74.5 |  |  | 0.401 | 563.SU=530
2022-08-25 | 332 | 2024967 |  | Fabrik |  | UL32A-D000 |  |  | 200 | 210 | 2400 | 2439 | 4.5 | 4.4 | 22.9 | 57.7 |  |  |  | 49.2 |  | 70.4 |  |  | 0.398 | 564.SU=380
2022-08-25 | 332 | 2024977 |  | Fabrik |  | UL32A-D000 |  |  | 200 |  | 2397 |  | 4.5 | 5.5 | [10 empty] | 0.398 | Kun Luft
2022-08-25 | 332 | 2024984 |  | Fabrik |  | UL32A-D000 |  |  | 200 |  | 2397 |  | 4.5 | 5 | [10 empty] | 0.397 | Kun Luft
2022-08-25 | 332 | 2025003 |  | Fabrik |  | UL32A-D000 |  |  | 230 |  | 2396 |  | 4.5 | 3.8 | [10 empty] | 0.397 | Kun Luft
2022-08-25 | 332 | 2025010 |  | Fabrik |  | UL32A-D000 |  |  | 230 | 230 | 2403 | 2439 | 4.5 | 4.2 | 24.7 | 60.2 | [5 empty] | 73.4 |  |  | 0.399 | 565.SU=450
2022-08-25 | 332 | 2025019 |  | Fabrik |  | UL32A-D000 |  |  | 230 |  | 2397 |  | 4.5 | 3.9 | [10 empty] | 0.397 | Kun Luft
2022-08-25 | 332 | 2025020 |  | Fabrik |  | UL32A-D000 |  |  | 230 |  | 2396 |  | 4.5 | 3.8 | [10 empty] | 0.398 | Kun Luft
2022-08-25 | 332 | 2025029 |  | Fabrik |  | UL32A-D000 |  |  | 220 |  | 2396 |  | 4.5 | 4.4 | [10 empty] | 0.398 | Kun Luft
2022-08-26 | 332 | 2025046 |  | Fabrik |  | UN53A-D111 |  |  | 240 | 260 | 2396 | 2469 | 2 |  | 24.1 | 39.1 |  |  |  | 39.8 |  | 50.2 |  |  | 0.538 | 566. SU=645
2022-08-26 | 332 | 2025085 |  | Fabrik |  | UL32A-D000 |  |  | 180 | 200 | 2405 | 2464 | 4.5 | 4.2 | 22.7 | 54.6 | [5 empty] | 69.9 |  |  | 0.397 | 567. SU=340
2022-08-26 | 332 | 2025096 |  | Fabrik |  | UN32A-D000 |  |  | 200 | 195 | 2382 | 2420 | 4.5 | 5.2 | 24.1 | 57.9 |  |  |  | 54.3 |  | 70.7 |  |  | 0.39 | 568 Su=325mm
2022-08-29 | 332 | 2025106 |  | Fabrik |  | UL32A-D000 |  |  | 200 | 220 | 2480 | 2458 | 4.5 | 2.3 | 20.2 | 63 |  |  |  | 54.2 |  | 76.8 |  |  | 0.402 | 569 Su=380mm
2022-08-29 | 332 | 2025111 |  | Fabrik |  | UN56A-D110 |  |  | 220 | 260 | 2414 | 2423 | 5 | 1.8 | 22.9 | 50.7 |  |  |  | 50.6 |  | 61.9 |  |  | 0.446 | 570 su=530mm
2022-08-29 | 332 | 2025115 |  | Fabrik |  | UN53A-D20J |  |  | 240 | 270 | 2273 | 2357 | 3.5 |  | 19.8 | 38.8 |  |  |  | 39.2 |  | 49.8 |  |  | 0.53 | 571 Su=660mm
2022-08-29 | 332 | 2025130 |  | Fabrik |  | UL32A-D000 |  |  | 220 |  | 2383 | 2368 | 4.5 | 5 | [10 empty] | 0.399 | Kun luft
2022-08-30 | 332 | 2025158 |  | Fabrik |  | UN56A-D110 |  |  | 220 | 240 | 2401 | 2421 | 5 | 2.5 | 20.7 | 55.4 |  |  |  | 49 |  | 67.5 |  |  | 0.443 | 572 SU=400mm
2022-08-30 | 332 | 2025162 |  | Fabrik |  | UA56A-D110 |  |  | 220 | 250 | 2335 | 2331 | 5 | 4.8 | 19.9 | 46.9 |  |  |  | 37.6 |  | 57.2 |  |  | 0.435 | 573 su=480mm
2022-08-31 | 332 | 2025216 |  | Fabrik |  | UN56A-D110 |  |  | 240 | 240 | 2375 | 2413 | 5 | 3 | 20.8 | 46.8 |  |  |  | 45.9 |  | 57.1 |  |  | 0.45 | 574. SU=445
2022-08-31 | 332 | 2025221 |  | Fabrik |  | UN53A-D000 |  |  | 230 | 240 | 2397 | 2481 | 3.5 |  | 20 | 40.4 |  |  |  | 45.9 |  | 51.8 |  |  | 0.53 | 575.SU= 575
2022-08-31 | 332 | 2025270 |  | Fabrik |  | UN53A-D110 |  |  | 210 | 230 | 2423 | 2486 | 3.5 | 2 | 20.6 | 40.4 |  |  |  | 41.2 |  | 51.8 |  |  | 0.527 | 576. SU= 455
2022-09-01 | 332 | 2025281 |  | Fabrik |  | UN56A-D200 |  |  | 160 | 280 | 2332 | 2338 | 5 | 2.7 | 21.7 | 52.6 |  |  |  | 46 |  | 64.1 |  |  | 0.453 | 577.SU=700.Tilsatt fiber og Lstoff påBil
2022-09-01 | 332 | 2025294 |  | Fabrik |  | UN55A-D200 |  |  | 240 | 255 | 2278 | 2290 | 5 | 3.2 | 22.7 | 48 |  |  |  | 43.4 |  | 58.5 |  |  | 0.451 | 578. SU=500
2022-09-01 | 332 | 2025305 |  | Fabrik |  | UL32A-D000 |  |  | 220 | 220 | 2386 | 2469 | 4.5 | 4.9 | 21 | 58.7 |  |  |  | 49.3 |  | 71.6 |  |  | 0.398 | 579. SU=370
2022-09-02 | 332 | 2025346 |  | Fabrik |  | UA55A-D000 |  |  | 220 | 235 | 2410 | 2486 | 3.5 |  | 19.2 | 53.5 |  |  |  | 46.6 |  | 65.2 |  |  | 0.438 | 580.SU=485
2022-09-02 | 332 | 2025349 |  | Fabrik |  | UN56A-D111 |  |  | 200 | 225 | 2332 | 2350 | 5 | 4.8 | 19.7 | 51.9 |  |  |  | 46.7 |  | 63.3 |  |  | 0.437 | 581.SU=420
2022-09-02 | 332 | 2025363 |  | Fabrik |  | UN55A-D20A |  |  | 240 | 250 | 2310 | 2324 | 4 | 3.6 | 21.1 | 54.3 |  |  |  | 48.9 |  | 66.3 |  |  | 0.429 | 582.SU=465
2022-09-02 | 332 | 2025388 |  | Fabrik |  | UL32A-D000 |  |  | 220 | 220 | 2395 |  | 4.5 | 3.4 | 21 | [9 empty] | 0.398 | Kun Luft
2022-09-02 | 332 | 2025394 |  | Fabrik |  | UL32A-D000 |  |  | 200 | 190 | 2396 |  | 4.5 | 4.4 | 20.1 | 53.4 |  |  |  | 44.6 |  | 65.1 |  |  | 0.399 | 583 SU- 370mm
2022-09-03 | 332 | 2025397 |  | Fabrik |  | UN55A-D20A |  |  | 240 |  | 2303 |  | 4 | [11 empty] | 0.428 | Fuktmåling
2022-09-05 | 332 | 2025410 |  | Fabrik |  | UL32A-D000 |  |  | 220 | 220 | 2379 |  | 4.5 | 5.5 | 19.8 | 53.2 |  |  |  | 47.2 |  | 64.9 |  |  | 0.402 | 584 Su=360mm
2022-09-05 | 332 | 2025424 |  | Fabrik |  | UL32A-D000 |  |  | 220 | 260 | 2434 | 2411 | 4.5 | 3 | 21.1 | [9 empty] | 0.401 | kun luft
2022-09-05 | 332 | 2025426 |  | Fabrik |  | UL32A-D000 |  |  | 220 |  | 2404 | 2426 | 4.5 | 4.3 | [10 empty] | 0.393 | Kun luft
2022-09-05 | 332 | 2025427 |  | Fabrik |  | UL32A-D000 |  |  | 220 |  | 2405 | 2421 | 4.5 | 4.2 | [10 empty] | 0.397 | kun luft
2022-09-05 | 332 | 2025430 |  | Fabrik |  | UN53A-D110 |  |  | 220 | 260 | 2435 | 2458 | 3.5 | 0.8 | 20.5 | 40.2 |  |  |  | 40.2 |  | 51.5 |  |  | 0.529 | 585. SU= 630
2022-09-06 | 332 | 2025453 |  | Fabrik |  | UL32A-D000 |  |  | 190 | 210 | 2378 | 2394 | 4.5 | 5.2 | 19.1 | 54.1 |  |  |  | 45.6 |  | 65.9 |  |  | 0.399 | 586. SU=315
2022-09-06 | 332 | 2025458 |  | Fabrik |  | UN53A-D111 |  |  | 240 | 270 | 2402 | 2442 | 2 |  | 20.2 | 39.3 |  |  |  | 38.5 |  | 50.4 |  |  | 0.539 | 587. SU=645
2022-09-06 | 332 | 2025479 |  | Fabrik |  | UL32A-D000 |  |  | 190 |  | 2397 |  | 4.5 | 3.1 | [10 empty] | 0.398 | Kun luft
2022-09-06 | 332 | 2025482 |  | Fabrik |  | UN54A-D000 |  |  | 200 | 245 | 2420 | 2413 | 3.5 | 2.9 | 19.8 | 42.6 |  |  |  | 42 |  | 54.7 |  |  | 0.513 | 588. SU=545
2022-09-06 | 332 | 2025486 |  | Fabrik |  | UN32A-D110 |  |  | 200 | 240 | 2377 | 2391 | 4.5 | 3.8 | 20.2 | 55.5 |  |  |  | 50.1 |  | 67.7 |  |  | 0.397 | 589. SU=410
2022-09-06 | 332 | 2025506 |  | Fabrik |  | UN53A-D102 |  |  | 650 | 530 | 2404 | 2486 | 3.5 | 2.1 | 20.1 | 48.1 |  |  |  | 40.6 |  | 58.7 |  |  | 0.528 | 590
2022-09-07 | 332 | 2025523 |  | Fabrik |  | UL32A-D000 |  |  | 200 | 180 | 2412 | 2460 | 4.5 | 3.8 | 19.5 | 61.2 |  |  |  | 52.4 |  | 74.6 |  |  | 0.4 | 591 su=280mm
2022-09-07 | 332 | 2025542 |  | Fabrik |  | UN51A-D000 |  |  | 230 | 245 | 2452 | 2483 | 2 |  | 19.4 | 33.8 |  |  |  | 28.1 |  | 41.7 |  |  | 0.658 | 592 su=500mm
2022-09-07 | 332 | 2025565 |  | Fabrik |  | UL32A-D110 |  |  | 220 | 260 | 2363 |  | 4.5 | 2.5 | 20.5 | 60.4 |  |  |  | 49.8 |  | 73.7 |  |  | 0.4 | 593 tilsatt l-stoff og sendt.
2022-09-08 | 332 | 2025597 |  | Fabrik |  | UN56A-D111 |  |  | 200 | 230 | 2358 | 2425 | 5 | 3.6 | 19 | 53.3 |  |  |  | 46.7 |  | 65 |  |  | 0.447 | 594. SU=455
2022-09-08 | 332 | 2025617 |  | Fabrik |  | UA56A-D110 |  |  | 200 | 230 | 2325 | 2348 | 5 | 5.4 | 19 | 42.8 |  |  |  | 37 |  | 54.8 |  |  | 0.426 | 595. SU=410
2022-09-08 | 332 | 2025639 |  | Fabrik |  | UL32A-D000 |  |  | 220 |  | 2398 |  | 4.5 | 1.8 | [10 empty] | 0.402 | Luftprøve
2022-09-09 | 332 | 2025646 |  | Fabrik |  | UL32A-D000 |  |  | 220 | 220 | 2427 | 2453 | 4.5 | 3.2 | 18.6 | 57.6 |  |  |  | 48.3 |  | 70.3 |  |  | 0.398 | 596. SU=455
2022-09-09 | 332 | 2025662 |  | Fabrik |  | UN32A-D000 |  |  | 180 | 180 | 2417 | 2452 | 4.5 | 3.8 | 19.9 | 60.2 |  |  |  | 55.8 |  | 73.5 |  |  | 0.389 | 597. SU=300
2022-09-09 | 332 | 2025669 |  | Fabrik |  | UN53A-D111 |  |  | 240 | 280 | 2398 | 2380 | 2 |  | 19.7 | 39.7 |  |  |  | 37.4 |  | 50.9 |  |  | 0.535 | 598. SU=650
2022-09-09 | 332 | 2025691 |  | Fabrik |  | UL32A-D000 |  |  | 220 |  | 2397 |  | 4.5 | 5.8 | [10 empty] | 0.396 | Kun luft
2022-09-12 | 332 | 2025722 |  | Fabrik |  | UL32A-D102 |  |  | 650 | 280 | 2360 | 2376 | 4.5 | 3 | 21 | 55.9 |  |  |  | 48.1 |  | 68.2 |  |  | 0.397 | 599.SU=670
2022-09-12 | 332 | 2025729 |  | Fabrik |  | UA56A-D110 |  |  | 220 | 240 | 2330 | 2312 | 5 | 5.2 | 21.3 | 41.8 |  |  |  | 35.6 |  | 53.6 |  |  | 0.439 | 600.SU=480
2022-09-12 | 332 | 2025734 |  | Fabrik |  | UL32A-D102 |  |  | 650 |  | 2334 | 2319 | 4.5 | 4.4 | 20.2 | [9 empty] | 0.383 | Kun Luft
2022-09-12 | 332 | 2025753 |  | Fabrik |  | UL32A-D000 |  |  | 200 | 210 | 2410 | 2458 | 4.5 | 4 | 21.8 | [9 empty] | 0.397 | Kun Luft.
2022-09-12 | 332 | 2025760 |  | Fabrik |  | UL32A-D000 |  |  |  |  | 2372 | 2411 | 4.5 | 5.5 | [10 empty] | 0.397 | Kun Luft
2022-09-13 | 332 | 2025784 |  | Fabrik |  | UN53A-D111 |  |  | 240 | 260 | 2400 | 2464 | 2 |  | 20.7 | 41.4 |  |  |  | 41 |  | 53.1 |  |  | 0.539 | 601. SU= 660
2022-09-13 | 332 | 2025789 |  | Fabrik |  | UN56A-D200 |  |  | 160 | 160 | 2293 | 2299 | 5 | 4.6 | 20.4 | 50.9 |  |  |  | 44.3 |  | 62.1 |  |  | 0.445 | 602. su=280mm
2022-09-13 | 332 | 2025810 |  | Fabrik |  | UA53A-D002 |  |  | 650 | 650 | 2396 | 2479 | 3.5 |  | 20.3 | 52.9 |  |  |  | 41 |  | 64.5 |  |  | 0.522 | 603
2022-09-14 | 332 | 2025839 |  | Fabrik |  | UN32A-D110 |  |  | 220 | 230 | 2372 | 2411 | 4.5 | 3.9 | 20.8 | 55.6 |  |  |  | 49.6 |  | 67.8 |  |  | 0.399 | 604.SU=460
2022-09-14 | 332 | 2025844 |  | Fabrik |  | UN55A-D111 |  |  | 240 | 270 | 2387 | 2433 | 2 |  | 20.8 | 49 |  |  |  | 47.6 |  | 59.7 |  |  | 0.441 | 605.SU=700
2022-09-14 | 332 | 2025854 |  | Fabrik |  | UN55A-D20A |  |  | 240 | 265 | 2337 | 2322 | 4 | 2.6 | 23.4 | 55.3 |  |  |  | 49.1 |  | 67.4 |  |  | 0.425 | 606.SU=600
2022-09-15 | 332 | 2025898 |  | Fabrik |  | UL32A-D000 |  |  | 200 | 220 | 2437 | 2430 | 4.5 | 3 | 19 | 55.3 |  |  |  | 47.1 |  | 67.5 |  |  | 0.393 | 607. SU=400
2022-09-15 | 332 | 2025906 |  | Fabrik |  | UL32A-D000 |  |  | 200 |  | 2396 |  | 4.5 | 4.3 | [10 empty] | 0.398 | Luft og fukt
2022-09-15 | 332 | 2025907 |  | Fabrik |  | UN56A-D200 |  |  | 160 | 150 | 2302 | 2360 | 5 | 4 | 19.5 | 50.4 |  |  |  | 45.9 |  | 61.5 |  |  | 0.452 | 608. SU=250
2022-09-15 | 332 | 2025915 |  | Fabrik |  | UL32A-D000 |  |  | 200 |  | 2396 |  | 4.5 | 3.9 | [10 empty] | 0.398 | Luft
2022-09-15 | 332 | 2025923 |  | Fabrik |  | UL32A-D000 |  |  | 230 | 250 | 2415 | 2357 | 4.5 | 3.7 | 19.3 | 56.5 |  |  |  | 46.4 |  | 68.9 |  |  | 0.399 | 609. SU=400
2022-09-15 | 332 | 2025933 |  | Fabrik |  | UL32A-D000 |  |  | 230 |  | 2396 |  | 4.5 | 3 | [10 empty] | 0.396 | Luft
2022-09-15 | 332 | 2025934 |  | Fabrik |  | UL32A-D000 |  |  | 230 |  | 2394 |  | 4.5 | 3.9 | [10 empty] | 0.402 | Luft
2022-09-15 | 332 | 2025941 |  | Fabrik |  | UL32A-D000 |  |  | 230 |  | 2400 |  | 4.5 | 4 | [10 empty] | 0.399 | Luft og fukt
2022-09-15 | 332 | 2025948 |  | Fabrik |  | UL32A-D000 |  |  | 230 | 230 | 2393 | 2356 | 4.5 | 4.5 | 21.1 | 56.2 |  |  |  | 47.1 |  | 68.5 |  |  | 0.404 | 610. SU=380
2022-09-15 | 332 | 2025950 |  | Fabrik |  | UL32A-D000 |  |  | 230 |  | 2394 |  | 4.5 | 5.8 | [10 empty] | 0.401 | Luft
2022-09-15 | 332 | 2025951 |  | Fabrik |  | UL32A-D000 |  |  | 230 |  | 2396 |  | 4.5 | 4.3 | [10 empty] | 0.398 | Luft
2022-09-15 | 332 | 2025951 |  | Fabrik |  | UL32A-D000 |  |  | 230 |  | 2396 |  | 4.5 | [11 empty] | 0.398
2022-09-15 | 332 | 2025963 |  | Fabrik |  | UL32A-D000 |  |  | 230 |  | 2400 | 2395 | 4.5 | 4.4 | 20.4 | [9 empty] | 0.395 | Kun Luft 4,4 på fabrikk, 4,8 på byggepla
2022-09-15 | 332 | 2025978 |  | Fabrik |  | UL32A-D000 |  |  | 230 | 250 | 2376 | 2322 | 4.5 | 5.3 | 20.4 | 51.3 |  |  |  | 40.9 |  | 62.6 |  |  | 0.398 | 611.SU=570
2022-09-16 | 332 | 2026000 |  | Fabrik |  | UA53A-D002 |  |  | 650 | 700 | 2404 | 2518 | 3.5 | 2.9 | 18.7 | 49.2 |  |  |  | 38.4 |  | 60 |  |  | 0.539 | 612
2022-09-16 | 332 | 2026010 |  | Fabrik |  | UN51A-D000 |  |  | 220 | 230 | 2456 | 2475 | 2 |  | 18.2 | 33.3 |  |  |  | 28.3 |  | 41.2 |  |  | 0.654 | 613. SU=420
2022-09-16 | 332 | 2026015 |  | Fabrik |  | UL32A-D000 |  |  | 190 | 220 | 2402 | 2383 | 4.5 | 4.3 | 20.4 | 56.1 |  |  |  | 46.9 |  | 68.4 |  |  | 0.399 | 614. SU=375
2022-09-17 | 332 | 2026041 |  | Fabrik |  | UN55A-D20A |  |  | 240 |  | 2307 |  | 4 | [11 empty] | 0.426 | Fuktmåling
2022-09-19 | 332 | 2026047 |  | Fabrik |  | UL32A-D000 |  |  | 180 | 170 | 2420 | 2405 | 4.5 | 3.6 | 18.9 | 54.1 |  |  |  | 46.8 |  | 66 |  |  | 0.398 | 615. SU=260
2022-09-19 | 332 | 2026063 |  | Fabrik |  | UA53A-D002 |  |  | 650 | 660 | 2390 | 2459 | 3.5 | 3.1 | 18.8 | 45.8 |  |  |  | 35.6 |  | 55.9 |  |  | 0.545 | 616
2022-09-19 | 332 | 2026066 |  | Fabrik |  | UN53A-D20J |  |  | 230 | 250 | 2268 |  | 3.5 |  | 19.1 | 39.6 |  |  |  | 36.7 |  | 50.8 |  |  | 0.541 | 617. SU=500
2022-09-20 | 332 | 2026089 |  | Fabrik |  | UA53A-D110 |  |  | 220 | 240 | 2371 | 2389 | 3.5 | 3.2 | 17.2 | 42.3 |  |  |  | 35.6 |  | 54.2 |  |  | 0.539 | 618. SU=410
2022-09-20 | 332 | 2026100 |  | Fabrik |  | UA56A-D110 |  |  | 220 | 210 | 2267 | 2300 | 5 | 7.5 | 16.9 | 38.6 |  |  |  | 1665 |  | 49.5 |  |  | 0.438 | 619. SU=410
2022-09-20 | 332 | 2026101 |  | Fabrik |  | UN53A-D111 |  |  | 240 | 260 | 2386 | 2413 | 2 |  | 17.6 | 41 |  |  |  | 41.5 |  | 52.6 |  |  | 0.539 | 620. SU=545
2022-09-20 | 332 | 2026121 |  | Fabrik |  | UL32A-D000 |  |  | 220 | 230 | 2406 | 2395 | 4.5 | 4 | 19.8 | 56.7 |  |  |  | 46.9 |  | 69.1 |  |  | 0.404 | 621. SU=430
2022-09-21 | 332 | 2026146 |  | Fabrik |  | UL32A-D000 |  |  | 180 | 170 | 2390 | 2408 | 4.5 | 4.6 | 19.6 | 54.7 |  |  |  | 47.5 |  | 70.1 |  |  | 0.398 | 622. SU=255
2022-09-21 | 332 | 2026162 |  | Fabrik |  | UN56A-D110 |  |  | 200 | 220 | 2449 | 2370 | 5 | 0.5 | 17.8 | 46.2 |  |  |  | 39.9 |  | 56.4 |  |  | 0.451 | 623. SU=400
2022-09-21 | 332 | 2026170 |  | Fabrik |  | UN32A-D110 |  |  | 200 | 220 | 2348 | 2390 | 4.5 | 4.8 | 20.1 | 55.4 |  |  |  | 48.8 |  | 67.6 |  |  | 0.397 | 624. SU=370
2022-09-22 | 332 | 2026204 |  | Fabrik |  | UA53A-D110 |  |  | 220 | 220 | 2374 | 2416 | 3.5 |  | 18.8 | 49.2 |  |  |  | 39.5 |  | 60 |  |  | 0.541 | 625. SU=370
2022-09-22 | 332 | 2026210 |  | Fabrik |  | UN56A-D110 |  |  | 220 | 230 | 2375 | 2396 | 5 | 3.2 | 18.8 | 51.8 |  |  |  | 46.1 |  | 63.2 |  |  | 0.45 | 626. SU=400. Varslet bl.om å øke L-stoff
2022-09-22 | 332 | 2026226 |  | Fabrik |  | UA53A-D002 |  |  | 650 | 660 | 2391 | 2465 | 3.5 |  | 18.6 | 49.2 |  |  |  | 38.4 |  | 60 |  |  | 0.528 | 627.S= 270
2022-09-23 | 332 | 2026242 |  | Fabrik |  | UL32A-D000 |  |  | 220 | 210 | 2384 | 2380 | 4.5 | 5 | 19.6 | 54.6 |  |  |  | 45.7 |  | 66.6 |  |  | 0.399 | 628. SU=320
2022-09-23 | 332 | 2026247 |  | Fabrik |  | UN53A-D00V |  |  | 200 | 190 | 2414 | 2438 | 3.5 | 3 | 18.5 | 40.4 |  |  |  | 38.8 |  | 51.8 |  |  | 0.542 | 629. SU=335
2022-09-23 | 332 | 2026250 |  | Fabrik |  | UN51A-D110 |  |  | 200 | 150 | 2419 |  | 2 |  | 18.9 | 35.6 |  |  |  | 30.7 |  | 43.9 |  |  | 0.665 | 630. SU=210
2022-09-23 | 332 | 2026251 |  | Fabrik |  | UL32A-D000 |  |  | 220 |  | 2397 |  | 4.5 | 3.6 | [10 empty] | 0.399 | Luft
2022-09-23 | 332 | 2026254 |  | Fabrik |  | UN53A-D111 |  |  | 240 | 260 | 2397 | 2388 | 2 |  | 19.8 | 39.7 |  |  |  | 40.3 |  | 50.9 |  |  | 0.533 | 631. SU=580
2022-09-26 | 332 | 2026310 |  | Fabrik |  | UL32A-D000 |  |  | 220 | 170 | 2428 | 2438 | 4.5 | 3.8 | 20.2 | 57.2 |  |  |  | 47.7 |  | 69.8 |  |  | 0.409 | 632. SU=260
2022-09-26 | 332 | 2026339 |  | Fabrik |  | UN56A-D111 |  |  | 240 | 250 | 2378 | 2435 | 5 | 1.6 | 19.2 | 53.2 |  |  |  | 47.9 |  | 64.9 |  |  | 0.457 | 633. SU= 480
2022-09-26 | 332 | 2026366 |  | Fabrik |  | UL32A-D000 |  |  | 200 |  | 2433 | 2475 | 4.5 | 2.8 | [10 empty] | 0.408 | kun luft
2022-09-27 | 332 | 2026398 |  | Fabrik |  | UA53A-D110 |  |  | 220 |  | 2371 |  | 3.5 | [11 empty] | 0.541 | Kun fukt
2022-09-27 | 332 | 2026403 |  | Fabrik |  | UA55A-D110 |  |  | 220 | 220 | 2365 |  | 3.5 |  | 18.8 | 52.1 |  |  |  | 41.1 |  | 63.6 |  |  | 0.453 | 634.
2022-09-27 | 332 | 2026411 |  | Fabrik |  | UL32A-D000 |  |  | 200 | 215 | 2404 | 2405 | 4.5 | 4.1 | 20.1 | 57.7 |  |  |  | 46.5 |  | 70.4 |  |  | 0.403 | 635.
2022-09-28 | 332 | 2026452 |  | Fabrik |  | UN54A-D111 |  |  | 230 | 230 | 2408 | 2477 | 2 |  | 19.5 | 47.4 |  |  |  | 44 |  | 57.9 |  |  | 0.497 | 636. SU= 400
2022-09-28 | 332 | 2026462 |  | Fabrik |  | UA56A-D110 |  |  | 220 | 240 | 2388 | 2427 | 5 | 2.5 | 18.8 | 50 |  |  |  | 40.1 |  | 61 |  |  | 0.44 | 637. SU= 440
2022-09-28 | 332 | 2026502 |  | Fabrik |  | UN32A-D00B |  |  | 220 | 215 | 2405 | 2429 | 4.5 | 3 | 20.5 | 59.9 |  |  |  | 50 |  | 73.1 |  |  | 0.41 | 638. SU=360. 5min: 375,25min: 410
2022-09-29 | 332 | 2026519 |  | Fabrik |  | UA56A-D110 |  |  | 220 | 240 | 2336 | 2370 | 5 | 5 | 17.3 | 48.3 |  |  |  | 39.2 |  | 58.9 |  |  | 0.44 | 639 SU=370
2022-09-29 | 332 | 2026519 |  | Fabrik |  | UA56A-D110 |  |  | 220 |  | 2328 |  | 5 | [11 empty] | 0.44
2022-09-29 | 332 | 2026524 |  | Fabrik |  | UN32A-D00B |  |  | 220 | 200 | 2354 | 2402 | 4.5 | 5 | 20.4 | 48.3 |  | 41.3 |  | 55.2 |  | 58.9 |  |  | 0.401 | 640 SU=320
2022-09-29 | 332 | 2026536 |  | Fabrik |  | UN32A-D11B |  |  | 220 | 190 | 2326 | 2399 | 4.5 | 5 | 19.1 | 60.7 |  | 40.3 |  | 54.1 |  | 74.1 |  |  | 0.405 | 641 SU=280
2022-09-29 | 332 | 2026540 |  | Fabrik |  | UN32A-D11B |  |  | 210 | 210 | 2377 | 2377 | 3.6 | 3.6 | 18.9 | [9 empty] | 0.403 | Kun luft. Prøve tatt fra BP. SU=340
2022-09-29 | 332 | 2026557 |  | Fabrik |  | UL32A-D000 |  |  | 220 | 235 | 2361 | 2436 | 4.5 | 5.8 | 19.2 | 47.6 |  |  |  | 38.8 |  | 58 |  |  | 0.401 | 642 SU=375
2022-09-29 | 332 | 2026565 |  | Fabrik |  | UL32A-D000 |  |  | 220 |  | 2393 |  | 4.5 | 3 | [10 empty] | 0.403 | Kun luft
2022-09-29 | 332 | 2026566 |  | Fabrik |  | UN32A-D11B |  |  | 210 | 200 | 2373 | 2383 | 4.5 | 3.2 | 21.1 | [9 empty] | 0.401 | Kun luft
2022-09-29 | 332 | 2026573 |  | Fabrik |  | UL32A-D000 |  |  | 220 |  | 2391 |  | 4.5 | 3.4 | [10 empty] | 0.405 | kun luft
2022-09-30 | 332 | 2026591 |  | Fabrik |  | UA56A-D110 |  |  | 200 | 190 | 2337 | 2347 | 5 | 5.2 | 19.1 | 48.1 |  |  |  | 39.4 |  | 58.6 |  |  | 0.439 | 643. SU=290
2022-09-30 | 332 | 2026602 |  | Fabrik |  | UN53A-D000 |  |  | 240 | 200 | 2441 | 2440 | 3.5 | 1.6 | 17.6 | 41.5 |  |  |  | 40.1 |  | 53.2 |  |  | 0.542 | 644. SU=390
2022-09-30 | 332 | 2026610 |  | Fabrik |  | UA58A-D000 |  |  | 200 | 230 | 2469 | 2457 | 5 | 1.1 | 19.3 | 58.1 |  |  |  | 47.2 |  | 70.9 |  |  | 0.4 | 645. Gartnersletta. SU=480
2022-09-30 | 332 | 2026613 |  | Fabrik |  | UA55A-D102 |  |  | 650 | 250 | 2387 |  | 3 |  | 18.5 | 50.3 |  |  |  | 41 |  | 61.3 |  |  | 0.447 | 646. Gartnersletta. SU=560
2022-09-30 | 332 | 2026614 |  | Fabrik |  | UA55A-D002 |  |  | 650 |  | 2404 |  | 3 | [11 empty] | 0.448 | Fuktmåling
2022-09-30 | 332 | 2026625 |  | Fabrik |  | UL53A-D200 |  |  | 240 | 250 | 2284 |  | 5 |  | 20 | 37.5 |  |  |  | 30.8 |  | 48.1 |  |  | 0.547 | 647. Gartnersletta. SU=610
2022-10-03 | 332 | 2026660 |  | Fabrik |  | UN32A-D110 |  |  | 230 | 215 | 2394 | 2440 | 4.5 | 3.2 | 18.5 | 60 |  |  |  | 55.8 |  | 73.1 |  |  | 0.403 | 648. SU=350
2022-10-03 | 332 | 2026666 |  | Fabrik |  | UN56A-D103 |  |  | 550 | 440 | 2408 | 298 | 5 | 2.6 | 19.8 | 57.3 |  |  |  | 51.1 |  | 69.8 |  |  | 0.43 | 649. L-stoff tilsatt på trommel
2022-10-03 | 332 | 2026677 |  | Fabrik |  | UN60A-D110 |  |  | 210 | 215 | 2439 | 2488 | 5 | 1.1 | 18.1 | 58.6 |  |  |  | 51.4 |  | 71.5 |  |  | 0.431 | 650. SU=365
2022-10-04 | 332 | 2026695 |  | Fabrik |  | UN56A-D110 |  |  | 240 | 240 | 2356 | 2420 | 5 | 4 | 18.6 | 50.3 |  |  |  | 44.8 |  | 61.4 |  |  | 0.439 | 651. SU=410
2022-10-04 | 332 | 2026698 |  | Fabrik |  | UA53A-D110 |  |  | 230 | 265 | 2379 | 2468 | 3.5 |  | 16.4 | 51.8 |  |  |  | 42.8 |  | 63.2 |  |  | 0.529 | 652. SU=675 Gulfarge
2022-10-04 | 332 | 2026702 |  | Fabrik |  | UN56A-D110 |  |  | 200 |  | 2406 |  | 5 | 2.5 | [10 empty] | 0.444 | Luft og fukt
2022-10-04 | 332 | 2026707 |  | Fabrik |  | UN56A-D110 |  |  | 240 |  | 2325 |  | 5 | 3.2 | [10 empty] | 0.449 | Kun luft
2022-10-04 | 332 | 2026732 |  | Fabrik |  | UN32A-D110 |  |  | 200 | 200 | 2373 | 2448 | 4.5 | 3.9 | 19 | 54.9 |  |  |  | 49.8 |  | 66.9 |  |  | 0.401
2022-10-05 | 332 | 2026737 |  | Fabrik |  | UA56A-D110 |  |  | 200 | 220 | 2310 | 2463 | 5 | 5.6 | 18.6 | 49.2 |  |  |  | 40.9 |  | 60.1 |  |  | 0.428 | 654 SU=385
2022-10-05 | 332 | 2026739 |  | Fabrik |  | UA56A-D110 |  |  | 200 |  | 2335 |  | 5 | 7.3 | [10 empty] | 0.426 | luft
2022-10-05 | 332 | 2026742 |  | Fabrik |  | UL32A-D000 |  |  | 180 | 210 | 2416 | 2518 | 4.5 | 3.6 | 20.8 | 58.4 |  |  |  | 50.5 |  | 71.2 |  |  | 0.403 | 655 SU=390
2022-10-05 | 332 | 2026748 |  | Fabrik |  | UN53X-D111 |  |  | 220 | 225 | 2420 | 2525 | 2 |  | 20.1 | 40.2 |  |  |  | 40.7 |  | 51.6 |  |  | 0.525 | 656 SU=225
2022-10-06 | 332 | 2026799 |  | Fabrik |  | UN32A-D11B |  |  | 160 | 160 | 2374 | 2391 | 4.5 | 3.2 | 18.6 | 58.7 |  |  |  | 52.1 |  | 71.6 |  |  | 0.4 | 657 SU=270
2022-10-06 | 332 | 2026811 |  | Fabrik |  | UN56A-D110 |  |  | 220 | 225 | 2331 | 2324 | 5 | 5 | 20.5 |  |  |  |  | 41.3 |  |  |  |  | 0.45 | 658 SU=450
2022-10-06 | 332 | 2026821 |  | Fabrik |  | UN32A-D11B |  |  | 160 | 100 | 2378 | 2414 | 4.5 | 2.9 | 20.8 | 60.7 |  |  |  | 52.8 |  | 74 |  |  | 0.405 | 659 SU=210
2022-10-06 | 332 | 2026830 |  | Fabrik |  | UN32A-D11B |  |  | 160 | 185 | 2275 | 2275 | 4.5 | [11 empty] | 0.401 | kun synk
2022-10-06 | 332 | 2026830 |  |  |  | UN32A-D11B | [18 empty] | 0.401
2022-10-06 | 332 | 2026832 |  | Fabrik |  | UL32A-D000 |  |  | 220 | 225 | 2384 | 2402 | 4.5 | 5 | 21.1 |  |  |  |  | 46 |  |  |  |  | 0.4 | 660 SU=400
2022-10-06 | 332 | 2026836 |  | Fabrik |  | UN32A-D11B |  |  | 160 | 130 | 2355 | 2389 | 4.5 | 4 | 21.1 | 57.8 |  |  |  | 51 |  | 70.5 |  |  | 0.4 | 661 SU=260
2022-10-06 | 332 | 2026842 |  | Fabrik |  | UL32A-D000 |  |  | 220 | 210 | 2431 | 2424 | 4.5 | 3 | 20.6 | [9 empty] | 0.399 | 662 SU=500
2022-10-06 | 332 | 2026850 |  | Fabrik |  | UN32A-D000 |  |  | 200 | 195 | 2440 | 2461 | 4.5 | 2.7 | 19.4 | 62 | [5 empty] | 75.6 |  |  | 0.399 | 663 SU=390
2022-10-07 | 332 | 2026876 |  | Fabrik |  | UN53A-D000 |  |  | 240 | 225 | 2395 |  | 3.5 |  | 18.9 | 39.1 |  |  |  | 41 |  | 50.1 |  |  | 0.539 | 664 SU=490
2022-10-07 | 332 | 2026879 |  | Fabrik |  | UN56A-D110 |  |  | 200 | 200 | 2323 | 1885 | 5 | 6 | 15.1 | 46.8 |  |  |  | 42.1 |  | 57.1 |  |  | 0.434 | 665 SU=360
2022-10-07 | 332 | 2026897 |  | Fabrik |  | UL32A-D110 |  |  | 180 | 190 | 2368 | 2384 | 4.5 | 4.3 | 19.8 | 55 |  |  |  | 47.3 |  | 67 |  |  | 0.399 | 666 SU=320
2022-10-10 | 332 | 2026914 |  | Fabrik |  | UL32A-D000 |  |  | 220 | 130 | 2419 | 2457 | 4.5 | 3 | 20.6 | 64.3 |  |  |  | 56 |  | 78.4 |  |  | 0.416 | 667 SU=270
2022-10-10 | 332 | 2026916 |  | Fabrik |  | UN55A-D111 |  |  | 230 | 280 | 2341 | 2469 | 2 |  | 19.6 | 47.1 |  |  |  | 46.8 |  | 57.4 |  |  | 0.449 | 668 SU=600
2022-10-10 | 332 | 2026922 |  | Fabrik |  | UN62A-D110 |  |  | 240 | 180 | 2365 | 2418 | 5 | 3.9 | 20.6 | 64.6 |  |  |  | 58.5 |  | 78.8 |  |  | 0.404 | 669 SU=295
2022-10-10 | 332 | 2026923 |  | Fabrik |  | UN55A-D111 |  |  | 260 | 260 | 2340 |  | 2 | [11 empty] | 0.45 | Kun synk SU=570
2022-10-11 | 332 | 2026970 |  | Fabrik |  | UN32A-D000 |  |  | 200 | 180 | 2411 | 2510 | 4.5 | 4 | 19.9 | 62.6 |  |  |  | 56.6 |  | 76.3 |  |  | 0.39 | 670 SU=360
2022-10-11 | 332 | 2026976 |  | Fabrik |  | UN53A-D101 |  |  | 240 | 240 | 2450 | 2490 | 2 | 1.2 | 20.8 | 38 |  |  |  | 38.1 |  | 48.8 |  |  | 0.541 | 671 SU=490
2022-10-11 | 332 | 2026979 |  | Fabrik |  | UN56A-D000 |  |  | 200 | 200 | 2442 | 2380 | 5 | 2.1 | 21.8 | 54.4 |  |  |  | 47 |  | 66.4 |  |  | 0.45 | 672 SU=400
2022-10-11 | 332 | 2026994 |  | Fabrik |  | UN53A-D111 |  |  | 240 | 260 | 2362 |  | 2 |  | 20.7 | 39.3 |  |  |  | 39.8 |  | 50.4 |  |  | 0.527 | 673 SU=610
2022-10-11 | 332 | 2026999 |  | Fabrik |  | UL32A-D000 |  |  | 220 | 220 | 2380 | 2406 | 4.5 | 4.9 | 21.1 | 51.9 |  |  |  | 42.2 |  | 63.3 |  |  | 0.402 | 674 SU=510
2022-10-11 | 332 | 2027003 |  | Fabrik |  | UN53A-D20J |  |  | 230 | 260 | 2292 | 2282 | 3.5 | 2.5 | 19.2 | 39 | [5 empty] | 50 |  |  | 0.54 | 675 SU=550
2022-10-12 | 332 | 2027050 |  | Fabrik |  | UN54A-D111 |  |  | 240 | 270 | 2344 |  | 2 |  | 21.4 | 50.3 |  |  |  | 46.5 |  | 61.3 |  |  | 0.468 | 676 SU=600
2022-10-12 | 332 | 2027054 |  | Fabrik |  | UN62A-D110 |  |  | 240 | 240 | 2368 | 2460 | 5 | 3.6 | 21 | 57.6 |  |  |  | 52 |  | 70.2 |  |  | 0.4 | 677 SU=430
2022-10-12 | 332 | 2027077 |  | Fabrik |  | UE57A-S000 |  |  | 240 | 245 | 2359 | 2410 | 3.5 | 6.5 | 19.7 | 55 |  | 19.1 |  | 41.6 |  | 67 |  |  | 0.41 | 678 SU=570
2022-10-12 | 332 | 2027082 |  | Fabrik |  | UN32A-D000 |  |  | 220 | 180 | 2407 | 2468 | 4.5 | 4.1 | 21.2 | 61.9 |  |  |  | 55.4 |  | 75.5 |  |  | 0.394 | 679 SU=280
2022-10-13 | 332 | 2027121 |  | Fabrik |  | UA55A-D000 |  |  | 230 | 230 | 2453 | 2516 | 3.5 | 1.1 | 19.3 | 54.3 |  |  |  | 43.1 |  | 66.2 |  |  | 0.451 | 680 SU=500
2022-10-13 | 332 | 2027130 |  | Fabrik |  | UN32A-D110 |  |  | 220 | 240 | 2390 | 2451 | 4.5 | 3.2 | 18.9 | 56.9 |  |  |  | 49.5 |  | 69.4 |  |  | 0.4 | 682 SU=500
2022-10-13 | 332 | 2027147 |  | Fabrik |  | UN55A-D20A |  |  | 220 | 240 | 2351 | 2383 | 4 | 1.9 | 21.4 | 57 |  |  |  | 49.9 |  | 69.5 |  |  | 0.426 | 683 SU=430
2022-10-14 | 332 | 2027184 |  | Fabrik |  | UN56A-D110 |  |  | 240 | 220 | 2329 | 2424 | 5 | 5 | 20.4 | 46.7 |  |  |  | 40.4 |  | 56.9 |  |  | 0.441 | 684 SU=420
2022-10-14 | 332 | 2027214 |  | Fabrik |  | UL32A-D000 |  |  | 220 | 210 | 2354 | 2435 | 4.5 | 6 | 19.4 | 52.8 |  |  |  | 43.2 |  | 64.4 |  |  | 0.397 | 685 SU=470
2022-10-14 | 332 | 2027220 |  | Fabrik |  | UN32A-D000 |  |  | 200 | 220 | 2426 | 2497 | 4.5 | 3.4 | 19.6 | 56.9 |  |  |  | 51.8 |  | 69.4 |  |  | 0.391 | 686 SU=490
2022-10-14 | 332 | 2027223 |  | Fabrik |  | UN32A-D000 |  |  | 200 |  | 2399 |  | 4.5 | 5.8 | [10 empty] | 0.39 | Luft
2022-10-17 | 332 | 2027259 |  | Fabrik |  | UN53A-D120 |  |  | 230 | 260 | 2427 | 2431 | 3.5 | 0.7 | 21.1 | 41.2 |  |  |  | 40.3 |  | 52.9 |  |  | 0.535 | 687. SU= 600
2022-10-17 | 332 | 2027273 |  | Fabrik |  | UL32A-D000 |  |  | 220 | 240 | 2427 | 2424 | 4.5 | 3.1 | 22.3 | 58.5 |  |  |  | 47.5 |  | 71.4 |  |  | 0.402 | 688. SU=435
2022-10-18 | 332 | 2027300 |  | Fabrik |  | UA56A-D110 |  |  | 200 | 200 | 2329 | 2346 | 5 | 5 | 18.9 | 45.2 |  |  |  | 36.6 |  | 55.1 |  |  | 0.436 | 689. SU=310
2022-10-18 | 332 | 2027313 |  | Fabrik |  | UN32A-D110 |  |  | 200 | 220 | 2373 | 2398 | 4.5 | 4 | 21.8 | 57.1 |  |  |  | 52 |  | 69.6 |  |  | 0.4 | 690. SU=380
2022-10-18 | 332 | 2027326 |  | Fabrik |  | UN55A-D20A |  |  | 240 | 210 | 2325 | 2378 | 4 | 3 | 24.5 | 56.7 |  |  |  | 50.1 |  | 69.2 |  |  | 0.429 | 691 SU=330
2022-10-18 | 332 | 2027332 |  | Fabrik |  | UL32A-D000 |  |  | 200 | 220 | 2400 | 2408 | 4.5 | 4.2 | 20.6 | 54.6 |  |  |  | 51.2 |  | 66.6 |  |  | 0.399 | 692 SU=490
2022-10-19 | 332 | 2027361 |  | Fabrik |  | UN32A-D11B |  |  | 220 | 200 | 2372 | 2383 | 4.5 | 3.2 |  | 58.1 |  |  |  | 51.2 |  | 70.9 |  |  | 0.401 | 692 - B.Su=320mm
2022-10-19 | 332 | 2027381 |  | Fabrik |  | UN53X-D111 |  |  | 220 | 245 | 2428 | 2467 | 2 |  | 17.3 | 45.1 |  |  |  | 44.1 |  | 55.1 |  |  | 0.49 | 693. SU=510
2022-10-19 | 332 | 2027389 |  | Fabrik |  | UN32A-D000 |  |  | 200 | 200 | 2404 | 2451 | 4.5 | 4 | 20.9 | 56.5 |  |  |  | 51.9 |  | 68.9 |  |  | 0.401 | 694 SU=510
2022-10-20 | 332 | 2027418 |  | Fabrik |  | UA53A-D110 |  |  | 240 | 270 | 2386 | 2459 | 3.5 | 2.8 | 16.7 | 47.5 |  |  |  | 36.5 |  | 57.9 |  |  | 0.519 | 695 SU=590
2022-10-20 | 332 | 2027441 |  | Fabrik |  | UN32A-D000 |  |  | 180 | 160 | 2402 | 2443 | 4.5 | 4.2 | 22.1 | 59.9 |  |  |  | 55.4 |  | 73 |  |  | 0.396 | 696 SU=260
2022-10-21 | 332 | 2027459 |  | Fabrik |  | UL32A-D110 |  |  | 220 | 190 | 2400 | 2456 | 4.5 | 3 | 17.8 | 56 |  |  |  | 44.7 |  | 68.3 |  |  | 0.4 | 697. SU=300
2022-10-21 | 332 | 2027460 |  | Fabrik |  | UN32A-D11B |  |  | 160 | 160 | 2322 | 2339 | 4.5 | 5.5 | 19.8 | 54 |  |  |  | 47.9 |  | 65.8 |  |  | 0.4 | 698. SU=280
2022-10-21 | 332 | 2027489 |  | Fabrik |  | UN54A-D000 |  |  | 220 | 210 | 2403 | 2439 | 3.5 |  | 19.4 | 45.4 | [5 empty] | 55.3 |  |  | 0.504 | 699 SU=420
2022-10-21 | 332 | 2027500 |  | Fabrik |  | UN32A-D110 |  |  | 220 | 210 | 2318 | 2393 | 4.5 | 6 | 19.7 | 51.5 | [5 empty] | 62.8 |  |  | 0.403 | 700 SU=410
2022-10-24 | 332 | 2027531 |  | Fabrik |  | UN53A-D000 |  |  | 220 | 240 | 2459 | 2449 | 3.5 | 1.2 | 18.4 | 38.6 |  |  |  | 38.6 |  | 49.5 |  |  | 0.527 | 701 SU=580
2022-10-24 | 332 | 2027535 |  | Fabrik |  | UL32A-D000 |  |  | 220 | 220 | 2392 | 2432 | 4.5 | 4.5 | 20.4 | 56.3 |  |  |  | 45.5 |  | 68.6 |  |  | 0.409 | 702 SU=500
2022-10-25 | 332 | 2027570 |  | Fabrik |  | UN31A-D000 |  |  | 220 | 220 | 2389 |  | 4.5 | 3.2 | 20.2 | [9 empty] | 0.4
2022-10-25 | 332 | 2027575 |  | Fabrik |  | UA53A-D110 |  |  | 240 | 240 | 2364 | 2434 | 3.5 |  | 19.3 | 46.5 | [5 empty] | 56.7 |  |  | 0.532 | 703 SU=600
2022-10-25 | 332 | 2027580 |  | Fabrik |  | UN61A-D110 |  |  | 240 | 260 | 2394 |  | 3.5 |  | 22.2 | 59.7 | [5 empty] | 72.8 |  |  | 0.4 | 704 SU=530
2022-10-25 | 332 | 2027582 |  | Fabrik |  | UN32A-D110 |  |  | 200 | 220 | 2380 | 2396 | 4.5 | 3.6 | 22.8 | 57.1 |  |  |  | 50.3 |  | 69.6 |  |  | 0.4 | 705 SU=400
2022-10-25 | 332 | 2027603 |  | Fabrik |  | UN32A-D000 |  |  | 220 | 230 | 2428 | 2471 | 4.5 | 3 | 19.6 | 57.1 |  |  |  | 51.7 |  | 69.6 |  |  | 0.4 | 706 SU=540
2022-10-25 | 332 | 2027615 |  | Fabrik |  | UN32A-D000 |  |  | 220 |  | 2410 | 2450 | 4.5 | 3.8 | 19.7 | [9 empty] | 0.399
2022-10-26 | 332 | 2027636 |  | Fabrik |  | UN56A-D110 |  |  | 160 | 150 | 2388 | 2393 | 5 | 4 | 19.5 | 50.2 |  |  |  | 45.3 |  | 61.2 |  |  | 0.443 | 707 SU=260
2022-10-26 | 332 | 2027648 |  | Fabrik |  | UN62A-D110 |  |  | 240 | 240 | 2394 | 2450 | 5 | 2.5 | 19.5 | 56.8 |  |  |  | 51.3 |  | 69.3 |  |  | 0.401 | 708 SU=470
2022-10-26 | 332 | 2027652 |  | Fabrik |  | UN32A-D000 |  |  | 200 | 230 | 2407 | 2410 | 4.5 | 3.9 | 18.9 | 56.6 |  |  |  | 50.8 |  | 69 |  |  | 0.401 | 709 SU=480
2022-10-27 | 332 | 2027699 |  | Fabrik |  | UN56A-D110 |  |  | 200 | 190 | 2367 | 2402 | 5 | 4 | 22.1 | 51.4 | [5 empty] | 62.7 |  |  | 0.444 | 710 SU=320
2022-10-27 | 332 | 2027703 |  | Fabrik |  | UA53A-D102 |  |  | 650 |  | 2379 | 2410 | 3.5 |  | 21.3 | 53.8 | [5 empty] | 65.6 |  |  | 0.518 | 711 SU=640
2022-10-27 | 332 | 2027722 |  | Fabrik |  | UN53A-D000 |  |  | 240 | 230 | 2397 | 2508 | 3.5 |  | 19.8 | 42 | [5 empty] | 53.9 |  |  | 0.528 | 712 SU=520
2022-10-27 | 332 | 2027738 |  | Fabrik |  | UL32A-D000 |  |  | 200 | 200 | 2434 | 2487 | 4.5 | 3 | 20.5 | 61.2 | [5 empty] | 74.7 |  |  | 0.4 | 713 SU=380 Luft målt på BP til 4,5%
2022-10-27 | 332 | 2027750 |  | Fabrik |  | UL32A-D110 |  |  | 240 |  | 2362 |  | 4.5 | 3.8 | [10 empty] | 0.402 | Luft
2022-10-28 | 332 | 2027764 |  | Fabrik |  | UN56A-D110 |  |  | 200 | 200 | 2367 | 2392 | 5 | 4.5 | 21.5 | 49.3 |  |  |  | 42.3 |  | 60.1 |  |  | 0.445 | 714 SU=360
2022-10-28 | 332 | 2027782 |  | Fabrik |  | UN32A-D110 |  |  | 200 |  | 2358 |  | 4.5 | 2.8 | [10 empty] | 0.4 | luft
2022-10-31 | 332 | 2027796 |  | Fabrik |  | UL32A-D000 |  |  | 220 | 250 | 2440 | 2420 | 4.5 | 3 | 20.5 | 57.7 |  |  |  | 47 |  | 70.4 |  |  | 0.399 | 715. SU=610
2022-10-31 | 332 | 2027804 |  | Fabrik |  | UL32A-D000 |  |  | 220 |  | 2396 |  | 2.5 | 2.5 | [10 empty] | 0.4 | Luft. L-stoff justert opp på 2. sats
2022-10-31 | 332 | 2027809 |  | Fabrik |  | UL32A-D000 |  |  | 220 |  | 2397 |  | 5 | 5 | [10 empty] | 0.4 | Luft
2022-11-01 | 332 | 2027857 |  | Fabrik |  | UA61A-D110 |  |  | 220 | 220 | 2403 | 2408 | 3.5 | 2 | 18.4 | 58 |  |  |  | 45.6 |  | 70.8 |  |  | 0.389 | 716 SU=380
2022-11-01 | 332 | 2027863 |  | Fabrik |  | UN54A-D000 |  |  | 240 | 230 | 2404 | 2484 | 3.5 |  | 19 | 41.8 |  |  |  | 41.2 |  | 53.6 |  |  | 0.493 | 717 SU=520
2022-11-01 | 332 | 2027879 |  | Fabrik |  | UN62A-D110 |  |  | 240 | 255 | 2348 | 2395 | 5 | 4.5 | 21.6 | 60.6 |  |  |  | 54.6 |  | 73.9 |  |  | 0.399 | 718 SU=500
2022-11-01 | 332 | 2027898 |  | Fabrik |  | UN32A-D110 |  |  | 200 | 240 | 2383 | 2400 | 4.5 | 3.5 | 19.6 | 57.1 |  |  |  | 50.4 |  | 69.6 |  |  | 0.4 | 719 SU=430
2022-11-01 | 332 | 2027904 |  | Fabrik |  | UL32A-D110 |  |  | 220 | 230 | 2400 | 2393 | 4.5 | 3 | 20.5 | 57.3 |  |  |  | 49.1 |  | 69.8 |  |  | 0.4 | 720 SU=470
2022-11-01 | 332 | 2027908 |  | Fabrik |  | UN32A-D110 |  |  | 200 | 200 | 2400 | 2408 | 4.5 | 3 | 20.8 | 58.8 | [5 empty] | 71.7 |  |  | 0.393 | 721 SU=410
2022-11-01 | 332 | 2027915 |  | Fabrik |  | UL32A-D110 |  |  | 220 | 220 | 2363 |  | 4.5 | 4.6 | 21 | [9 empty] | 0.399 | kun luft - 4,6%
2022-11-02 | 332 | 2027926 |  | Fabrik |  | UN54A-D111 |  |  | 240 | 270 | 2420 | 2384 | 2 | 0.7 | 20.3 | 48.4 |  |  |  | 44.5 |  | 59.1 |  |  | 0.494 | 722.SU=650
2022-11-02 | 332 | 2027931 |  | Fabrik |  | UE57A-S000 |  |  | 240 | 255 | 2412 | 2426 | 4 | 4.2 | 21.2 | 48.4 |  |  |  | 51.2 |  | 59.1 |  |  | 0.407 | 723.SU=605
2022-11-02 | 332 | 2027964 |  | Fabrik |  | UN32A-D110 |  |  | 180 | 160 | 2395 | 2432 | 4.5 | 3 | 20.4 | 57.1 |  |  |  | 53 |  | 69.6 |  |  | 0.399 | 724. SU= 260.Tilsatt 0,1 kg rent L-stoff
2022-11-03 | 332 | 2027981 |  | Fabrik |  | UN62A-D110 |  |  | 240 | 220 | 2345 | 2399 | 5 | 4.8 | 19 | 55.5 |  |  |  | 50 |  | 67.7 |  |  | 0.404 | 725.
2022-11-03 | 332 | 2027999 |  | Fabrik |  | UN53A-D110 |  |  | 200 | 230 | 2375 |  | 3.5 |  | 21.1 | 42 |  |  |  | 41.2 |  | 53.9 |  |  | 0.529 | 726.
2022-11-04 | 332 | 2028046 |  | Fabrik |  | UN56A-D111 |  |  | 240 | 260 | 2316 |  | 5 | 3 | 18 | 51.9 |  |  |  | 45.8 |  | 63.3 |  |  | 0.438 | 727 SU=580
2022-11-04 | 332 | 2028047 |  | Fabrik |  | UN54A-D110 |  |  | 200 | 240 | 2380 | 2418 | 3.5 |  | 19 | 46.9 |  |  |  | 42.9 |  | 57.2 |  |  | 0.489 | 728 SU=550
2022-11-04 | 332 | 2028072 |  | Fabrik |  | UA53A-D000 |  |  | 220 | 250 | 2404 |  | 3.5 |  | 19.7 | [9 empty] | 0.53 | 729 SU=600 Kun synk
2022-11-04 | 332 | 2028074 |  | Fabrik |  | UN32A-D000 |  |  | 200 | 240 | 2405 | 2440 | 4.5 | 4 | 19.7 | 52.8 |  |  |  | 42.3 |  | 64.4 |  |  | 0.4 | 730 SU=580
2022-11-07 | 332 | 2028121 |  | Fabrik |  | UA56A-D110 |  |  | 200 | 200 | 2343 | 2347 | 5 | 4.5 | 19.6 | 47.5 |  |  |  | 37.5 |  | 57.9 |  |  | 0.434 | 731 SU=360
2022-11-07 | 332 | 2028128 |  | Fabrik |  | UL32A-D000 |  |  | 220 | 220 | 2447 | 2439 | 4.5 | 2.5 | 19.3 | 57.7 |  |  |  | 47.9 |  | 70.4 |  |  | 0.402 | 732 SU=500
2022-11-07 | 332 | 2028130 |  | Fabrik |  | UN32A-D000 |  |  | 220 | 230 | 2441 | 2447 | 4.5 | 2.5 | 21.7 | 59 |  |  |  | 52.4 |  | 71.9 |  |  | 0.401 | 733 SU=560
2022-11-07 | 332 | 2028144 |  | Fabrik |  | UN32A-D110 |  |  | 200 | 210 | 2377 | 2395 | 4.5 | 3.7 | 21.9 | 56.4 |  |  |  | 49.2 |  | 68.7 |  |  | 0.4 | 734 SU=390
2022-11-08 | 332 | 2028152 |  | Fabrik |  | UA56A-D110 |  |  | 200 | 200 | 2359 | 2346 | 5 | 3.9 | 18.2 | 46.9 |  |  |  | 36.7 |  | 57.2 |  |  | 0.433 | 735 SU=360
2022-11-08 | 332 | 2028160 |  | Fabrik |  | UN58A-D200 |  |  | 210 | 220 | 2306 | 2336 | 5 | 3 | 24.3 | 56.6 |  |  |  | 51.6 |  | 69 |  |  | 0.403 | 736 SU=360
2022-11-08 | 332 | 2028182 |  | Fabrik |  | UN32A-D000 |  |  | 200 | 240 | 2390 | 2381 | 4.5 | 4.7 | 22.2 | 53.8 |  |  |  | 48.4 |  | 65.6 |  |  | 0.403 | 737 SU=470mm
2022-11-08 | 332 | 2028202 |  | Fabrik |  | UN32A-D110 |  |  | 180 | 220 | 2359 | 2313 | 4.5 | 4.5 | 18.6 | 51.4 | [5 empty] | 62.7 |  |  | 0.4 | 738 SU=320mm
2022-11-09 | 332 | 2028208 |  | Fabrik |  | UN62A-D110 |  |  | 220 | 230 | 2384 | 2433 | 5 | 3.2 | 18.5 | 55.6 |  |  |  | 51.2 |  | 67.8 |  |  | 0.4 | 739 SU=400
2022-11-09 | 332 | 2028216 |  | Fabrik |  | UN62A-D110 |  |  | 220 |  | 2339 |  | 5 | 3.8 | [10 empty] | 0.401 | Luft
2022-11-09 | 332 | 2028225 |  | Fabrik |  | UN56A-D111 |  |  | 210 | 240 | 2381 | 2391 | 5 | 3 | 20.7 | 53.6 |  |  |  | 47.6 |  | 65.3 |  |  | 0.437 | 740 SU=500
2022-11-09 | 332 | 2028230 |  | Fabrik |  | UN53X-D111 |  |  | 220 | 240 | 2451 | 2518 | 2 |  | 20.2 | 47.8 |  |  |  | 46.2 |  | 58.3 |  |  | 0.508 | 741 SU=450
2022-11-09 | 332 | 2028236 |  | Fabrik |  | UL32A-D110 |  |  | 220 | 220 | 2399 | 2446 | 4.5 | 3 | 20.7 | 58.6 |  |  |  | 47.8 |  | 71.4 |  |  | 0.402 | 742 SU=380
2022-11-10 | 332 | 2028257 |  | Fabrik |  | UN54A-D121 |  |  | 240 | 270 | 2370 | 2416 | 2 |  | 20.5 | 46 |  |  |  | 42.4 |  | 56.1 |  |  | 0.49 | 743 SU=600
2022-11-10 | 332 | 2028280 |  | Fabrik |  | UN32A-D000 |  |  | 220 | 240 | 2422 | 2400 | 4.5 | 3.3 | 21.7 | 58.2 |  |  |  | 50.6 |  | 71 |  |  | 0.4 | 744 SU=560
2022-11-10 | 332 | 2028286 |  | Fabrik |  | UN59A-D100 |  |  | 200 | 100 | 2418 | 2538 | 3.5 |  | 21.2 | 60.3 |  |  |  | 50.7 |  | 73.5 |  |  | 0.438 | 745 SU=220
2022-11-10 | 332 | 2028288 |  | Fabrik |  | UN32A-D110 |  |  | 200 | 210 | 2386 | 2413 | 4.5 | 3.4 | 23.1 | 59.1 |  |  |  | 52.8 |  | 72.1 |  |  | 0.4 | 746 SU=370
2022-11-11 | 332 | 2028301 |  | Fabrik |  | UN53A-D000 |  |  | 220 | 240 | 2467 | 2449 | 3.5 | 0.8 | 20.2 | 38.2 |  |  |  | 40.9 |  | 53.1 |  |  | 0.531 | 747 SU=550
2022-11-11 | 332 | 2028320 |  | Fabrik |  | UA56A-D000 |  |  | 220 | 220 | 2373 | 2384 | 5 | 4.3 | 20.5 | 45.4 |  |  |  | 35.3 |  | 55.4 |  |  | 0.43 | 748 SU=390
2022-11-11 | 332 | 2028324 |  | Fabrik |  | UV57A-D200 |  |  | 200 | 240 | 2289 | 2316 | 5 | 3.3 | 22 | 52.7 |  |  |  | 52.5 |  | 64.3 |  |  | 0.388 | 749 SU=470
2022-11-11 | 332 | 2028340 |  | Fabrik |  | UN32A-D110 |  |  | 220 | 210 | 2393 | 2448 | 4.5 | 3.1 |  | 55.9 |  |  |  | 51.2 |  | 68.2 |  |  | 0.4 | 750SU=235
2022-11-14 | 332 | 2028355 |  | Fabrik |  | UA56A-D110 |  |  | 200 | 190 | 2368 | 2397 | 5 | 3.8 | 17.7 | 48.7 |  |  |  | 38.5 |  | 59.4 |  |  | 0.419 | 751 SU=310
2022-11-14 | 332 | 2028363 |  | Fabrik |  | UN53A-D000 |  |  | 160 | 180 | 2429 | 2537 | 3.5 |  | 19.2 | 37.6 |  |  |  | 37.5 |  | 48.1 |  |  | 0.53 | 752 SU=370
2022-11-14 | 332 | 2028372 |  | Fabrik |  | UL32A-D000 |  |  | 180 | 190 | 2399 | 2390 | 4.5 | 4.6 | 20.5 | 52.6 |  |  |  | 42.3 |  | 64.1 |  |  | 0.392 | 753 SU=350
2022-11-15 | 332 | 2028399 |  | Fabrik |  | UN55A-D000 |  |  | 220 | 240 | 2451 | 2435 | 3.5 | 1.8 | 22.2 | 52.2 |  |  |  | 46 |  | 63.6 |  |  | 0.439 | 754. SU=410
2022-11-15 | 332 | 2028425 |  | Fabrik |  | UN56A-D110 |  |  | 220 |  | 2327 | 2316 | 5 | 6.1 | [10 empty] | 0.436 | Kun Luft
2022-11-15 | 332 | 2028433 |  | Fabrik |  | UN32A-D110 |  |  | 180 | 140 | 2365 | 2422 | 4.5 | 4.2 | 20.7 |  |  |  |  | 55 |  |  |  |  | 0.401 | 755.SU=240
2022-11-16 | 332 | 2028453 |  | Fabrik |  | UN53X-D111 |  |  | 210 | 240 | 2421 | 2464 | 2 |  | 18.7 | 36.9 |  |  |  | 37.1 |  | 47.3 |  |  | 0.518 | 756 SU=460mm
2022-11-16 | 332 | 2028471 |  | Fabrik |  | UN32A-D000 |  |  | 220 | 225 | 2391 | 2405 | 4.5 |  | 20.6 | 56 | [5 empty] | 68.3 |  |  | 0.401 | 757 SU=520mm
2022-11-16 | 332 | 2028479 |  | Fabrik |  | UN55A-D100 |  |  | 220 | 200 | 2386 | 2506 | 3.5 |  | 21.9 | 57.5 |  |  |  | 48.6 |  | 70.2 |  |  | 0.441 | 758 SU=310mm
2022-11-17 | 332 | 2028501 |  | Fabrik |  | UN54A-D121 |  |  | 240 | 280 | 2369 | 2420 | 2 |  | 19.4 | 46.3 |  |  |  | 41.9 |  | 56.5 |  |  | 0.494 | 759 SU=690
2022-11-17 | 332 | 2028543 |  | Fabrik |  | UN32A-D110 |  |  | 200 | 220 | 2381 | 2422 | 4.5 | 3.5 | 19 | 56.7 |  |  |  | 50.5 |  | 69.1 |  |  | 0.401 | 760 SU=400
2022-11-18 | 332 | 2028580 |  | Fabrik |  | UL32A-D000 |  |  | 190 | 210 | 2400 | 2396 | 4.5 | 4.5 | 20.2 | 54.6 |  |  |  | 46.4 |  | 66.6 |  |  | 0.395 | 761 SU=440
2022-11-18 | 332 | 2028598 |  | Fabrik |  | UL32A-D000 |  |  | 220 |  | 2422 | 2425 | 4.5 | 3.5 | [10 empty] | 0.4 | Luft
2022-11-18 | 332 | 2028612 |  | Fabrik |  | UL32A-D000 |  |  | 220 |  | 2443 | 2483 | 4.5 | 2.6 | [10 empty] | 0.402 | Luft
2022-11-18 | 332 | 2028631 |  | Fabrik |  | UL32A-D000 |  |  | 220 | 230 | 2417 | 2432 | 4.5 | 3.8 | 20.5 | 55.7 |  |  |  | 46.3 |  | 68 |  |  | 0.395 | 762.
2022-11-21 | 332 | 2028650 |  | Fabrik |  | UL32A-D000 |  |  | 190 | 220 | 2365 | 2449 | 4.5 | 5.8 | 16.5 | 51.3 |  |  |  | 42.4 |  | 62.6 |  |  | 0.399 | 763 SU=470
2022-11-21 | 332 | 2028653 |  | Fabrik |  | UL32A-D102 |  |  | 650 |  | 2334 | 2358 | 4.5 | 4.3 | 20.1 | 57.8 |  |  |  | 49 |  | 70.5 |  |  | 0.389 | 764 SU=590
2022-11-21 | 332 | 2028665 |  | Fabrik |  | UN55A-D20A |  |  | 230 | 230 | 2317 | 2356 | 4 | 3.3 | 22.7 |  |  |  |  | 51.2 |  |  |  |  | 0.426 | 765 SU=430
2022-11-23 | 332 | 2028693 |  | Fabrik |  | UA56A-D110 |  |  | 200 | 230 | 2279 | 2265 | 5 | 7.5 | 20.4 | 37.8 |  |  |  | 32.8 |  | 48.5 |  |  | 0.426 | 766. SU=410
2022-11-23 | 332 | 2028697 |  | Fabrik |  | UN53A-D111 |  |  | 230 | 270 | 2397 | 2437 | 2 |  | 19.3 | 42.6 |  |  |  | 43.7 |  | 54.6 |  |  | 0.505 | 767. SU=600. SP justert ned.
2022-11-23 | 332 | 2028737 |  | Fabrik |  | UN32A-D000 |  |  | 180 | 190 | 2408 | 2375 | 4.5 | 3.9 | 18.7 | 55.5 |  |  |  | 51.1 |  | 67.7 |  |  | 0.398 | 768 SU=330
2022-11-24 | 332 | 2028758 |  | Fabrik |  | UA57A-D000 |  |  | 220 | 220 | 2449 | 2457 | 3.5 | 2 | 18.9 | 60.2 |  |  |  | 48.7 |  | 73.4 |  |  | 0.4 | 769.
2022-11-25 | 332 | 2028769 |  | Fabrik |  | UN32A-D000 |  |  | 220 | 240 | 2408 | 2451 | 4.5 | 3.8 | 19.6 | 61 |  |  |  | 52.7 |  | 74.4 |  |  | 0.4 | 770 SU=530
2022-11-25 | 332 | 2028771 |  | Fabrik |  | UL32A-D010 |  |  | 220 | 220 | 2429 | 2486 | 4.5 | 3 | 21.2 | 56.7 | [5 empty] | 69.2 |  |  | 0.398 | 771 SU= 480
2022-11-25 | 332 | 2028779 |  | Fabrik |  | UN57A-D100 |  |  | 240 | 210 | 2465 | 2471 | 3.5 | 0.9 | 22 | 62.8 |  |  |  | 55.7 |  | 76.5 |  |  | 0.407 | 772 SU=440
2022-11-25 | 332 | 2028790 |  | Fabrik |  | UN56A-D111 |  |  | 220 | 240 | 2290 | 2290 | 5 | 5.8 | 22 | 48.2 | [5 empty] | 58.8 |  |  | 0.44 | 773. SU= 480
2022-11-25 | 332 | 2028794 |  | Fabrik |  | UL32A-D110 |  |  | 240 | 240 | 2362 |  | 4.5 | 3 | 20.2 | 55.8 | [5 empty] | 68.1 |  |  | 0.402 | 774. SU=430
2022-11-25 | 332 | 2028798 |  | Fabrik |  | UN32A-D000 |  |  | 220 | 215 | 2401 | 2418 | 4.5 | 4.2 | 19.3 | 62.3 | [5 empty] | 76 |  |  | 0.4 | 775. SU=335
2022-11-25 | 332 | 2028804 |  | Fabrik |  | UN58A-D200 |  |  | 160 | 65 | 2297 | 2314 | 5 | 4.4 | 22.5 | 59.7 | [5 empty] | 72.8 |  |  | 0.405 | 776. SU=210
2022-11-28 | 332 | 2028818 |  | Fabrik |  | UL32A-D000 |  |  | 220 | 225 | 2387 | 2418 | 4.5 | 4.8 | 17.9 | 58 |  |  |  | 47.4 |  | 70.7 |  |  | 0.403 | 777. SU=435
2022-11-28 | 332 | 2028822 |  | Fabrik |  | UL32A-D000 |  |  | 220 |  | 2438 |  | 4.5 | 3.1 | [10 empty] | 0.4 | Luft og fukt
2022-11-28 | 332 | 2028837 |  | Fabrik |  | UL32A-D000 |  |  | 220 |  | 2418 | 2431 | 4.5 | 3.6 | [10 empty] | 0.403 | Luft
2022-11-28 | 332 | 2028843 |  | Fabrik |  | UN32A-D110 |  |  | 200 | 220 | 2346 | 2350 | 4.5 | 5 | 20.5 | 56.6 |  |  |  | 49 |  | 69 |  |  | 0.4 | 778 SU=360
2022-11-28 | 332 | 2028847 |  | Fabrik |  | UL32A-D110 |  |  | 220 | 240 | 2365 | 2375 | 4.5 | 4.4 | 20.3 | 57.3 | [5 empty] | 69.8 |  |  | 0.401 | 779 SU=470
2022-11-28 | 332 | 2028857 |  | Fabrik |  | UL32A-D110 |  |  | 220 | 200 | 2363 |  | 4.5 | 3.1 | [10 empty] | 0.401 | kun luft - 3,1% S- 200mm, Utb. - 360mm
2022-11-28 | 332 | 2028860 |  | Fabrik |  | UL32A-D102 |  |  | 650 | 640 | 2338 |  | 4.5 | 5 | 19.2 | 54 |  |  |  | 43.7 |  | 65.8 |  |  | 0.376 | 780.SU=640
2022-11-29 | 332 | 2028865 |  | Fabrik |  | UN32A-D000 |  |  | 200 | 210 | 2393 |  | 4.5 | 3.8 | 19.1 | [9 empty] | 0.398 | kun luft - 3,8
2022-11-29 | 332 | 2028870 |  | Fabrik |  | UN56A-D111 |  |  | 210 | 230 | 2334 | 2327 | 5 | 4.4 | 18.2 | 53.9 |  |  |  | 49.5 |  | 65.7 |  |  | 0.433 | 781 SU=450
2022-11-29 | 332 | 2028877 |  | Fabrik |  | UL32A-D000 |  |  | 180 | 80 | 2432 | 2424 | 4.5 | 3.2 | 21.2 | 59.5 |  |  |  | 51.4 |  | 72.5 |  |  | 0.396 | 782 SU=220
2022-11-30 | 332 | 2028902 |  | Fabrik |  | UN61A-D000 |  |  | 220 | 210 | 2405 | 2502 | 3.5 |  | 20.7 | 60.4 |  |  |  | 55.6 |  | 73.7 |  |  | 0.397 | 783 SU=390
2022-11-30 | 332 | 2028911 |  | Fabrik |  | UE67A-S000 |  |  | 200 | 80 | 2459 | 2350 | 2 | 2.1 |  |  |  | 21.4 |  |  |  | 82.8 |  |  | 0.371 | 784
2022-11-30 | 332 | 2028919 |  | Fabrik |  | UE67A-S000 |  |  | 200 | 220 | 2459 | 2476 | 2 | 2.3 | 19.9 |  |  | 26.3 |  |  |  | 87 |  |  | 0.322 | 785 SU=380
2022-11-30 | 332 | 2028942 |  | Fabrik |  | UN32A-D110 |  |  | 220 |  | 2357 |  | 4.5 | 4.8 | [10 empty] | 0.401
2022-12-01 | 332 | 2028954 |  | Fabrik |  | UN32A-D000 |  |  | 200 | 230 | 2417 | 2414 | 4.5 | 3.5 | 19 | 51.2 |  |  |  | 47.1 |  | 62.5 |  |  | 0.4 | 787. 2.sats blandet tørr
2022-12-01 | 332 | 2028955 |  | Fabrik |  | UL32A-D000 |  |  | 190 |  | 2395 |  | 4.5 |  |  | 57.2 | [5 empty] | 69.7 |  |  | 0.405 | 786.
2022-12-01 | 332 | 2028962 |  | Fabrik |  | UN56A-D111 |  |  | 220 | 250 | 2336 | 2348 | 5 | 4.1 | 22.2 | 48 |  |  |  | 45.4 |  | 58.5 |  |  | 0.434 | 788 SU=510
2022-12-01 | 332 | 2028968 |  | Fabrik |  | UN32A-D000 |  |  | 200 |  | 2419 | 2437 | 4.5 | 3.4 | 22.3 | [9 empty] | 0.4 | Luft
2022-12-01 | 332 | 2028987 |  | Fabrik |  | UN32A-D000 |  |  | 200 | 190 | 2420 | 2403 | 4.5 | 3.5 | 20.4 | [9 empty] | 0.395 | 789 SU=320
2022-12-01 | 332 | 2028992 |  | Fabrik |  | UN55A-D20A |  |  | 230 |  |  |  | 4 | 4 | 20 | [9 empty] | 0.428
2022-12-01 | 332 | 2029006 |  | Fabrik |  | UN32A-D000 |  |  | 200 |  | 2412 | 2445 | 4.5 | 3.7 | 19.6 | [9 empty] | 0.401 | Luft
2022-12-01 | 332 | 2029013 |  | Fabrik |  | UN32A-D110 |  |  | 200 | 210 | 2363 | 2383 | 4.5 | 4.3 | 20.6 | 52.1 |  |  |  | 48.7 |  | 63.5 |  |  | 0.4 | 790 SU=370
2022-12-01 | 332 | 2029024 |  | Fabrik |  | UN32A-D000 |  |  | 200 | 200 | 2374 | 2362 | 4.5 | 5.2 | 20.3 | 56.7 |  |  |  | 49.9 |  | 69.1 |  |  | 0.401 | 791 SU-340mm
2022-12-01 | 332 | 2029031 |  | Fabrik |  | UN32A-D000 |  |  | 200 | 200 | 2393 |  | 4.5 | 4.4 | 20.1 | [9 empty] | 0.4 | kun luft -4,4%
2022-12-02 | 332 | 2029042 |  | Fabrik |  | UN54A-D000 |  |  | 220 | 220 | 2452 | 2465 | 3.5 | 2 | 21.4 | 41.6 |  |  |  | 40.8 |  | 53.4 |  |  | 0.497 | 792 SU=510
2022-12-02 | 332 | 2029055 |  | Fabrik |  | UL32A-D000 |  |  | 220 | 230 | 2401 | 2438 | 4.5 | 4.2 | 20.6 | 58.2 | [5 empty] | 71 |  |  | 0.405 | 793 SU=500
2022-12-02 | 332 | 2029089 |  | Fabrik |  | UN55A-D20A |  |  | 230 | 235 | 2292 | 2292 | 4 | 4.2 | 23 | 54.9 |  |  |  | 46.2 |  | 66.9 |  |  | 0.433 | 794 SU-440mm
2022-12-05 | 332 | 2029092 |  | Fabrik |  | UE55A-S000 |  |  | 240 | 250 | 2395 | 2431 | 4 | 3.8 | 21 | 59.1 |  |  |  | 49.6 |  | 72.1 |  |  | 0.449 | 795.SU=680
2022-12-05 | 332 | 2029096 |  | Fabrik |  | UE55A-S000 |  |  | 240 |  | 2426 | 2369 | 4 | 2.8 | [10 empty] | 0.443 | Kun Luft
2022-12-05 | 332 | 2029097 |  | Fabrik |  | UE55A-S000 |  |  | 240 | 250 | 2411 | 2372 | 4 | 3.4 | 18.7 | 57.5 |  |  |  | 48.1 |  | 70.1 |  |  | 0.435 | 796.SU=690
2022-12-05 | 332 | 2029104 |  | Fabrik |  | UL32A-D000 |  |  | 200 | 210 | 2394 | 2410 | 4.5 | 4.6 | 19.5 | 57.6 |  |  |  | 49 |  | 70.2 |  |  | 0.399 | 797.SU=370
2022-12-05 | 332 | 2029127 |  | Fabrik |  | UN53X-D111 |  |  | 200 | 265 | 2437 | 2439 | 2 | 1.4 | 20.9 | 38.7 |  |  |  | 37.3 |  | 49.6 |  |  | 0.523 | 798 SU=570
2022-12-05 | 332 | 2029153 |  | Fabrik |  | UN32A-D110 |  |  | 200 | 230 | 2345 | 2341 | 4.5 | 5 | 22.4 | 53.1 | [5 empty] | 64.7 |  |  | 0.4 | 799 Su=430mm
2022-12-06 | 332 | 2029184 |  | Fabrik |  | UL32A-D000 |  |  | 220 | 240 | 2409 | 2413 | 4.5 | 4 | 18.8 | 53.2 |  |  |  | 46 |  | 64.9 |  |  | 0.399 | 800 SU=530
2022-12-06 | 332 | 2029186 |  | Fabrik |  | UN54A-D111 |  |  | 240 | 270 | 2405 | 2415 | 2 |  | 20.4 | 49.6 |  |  |  | 44.4 |  | 60.4 |  |  | 0.486 | 801 SU=690
2022-12-06 | 332 | 2029200 |  | Fabrik |  | UA56A-D000 |  |  | 220 | 230 | 2404 | 2395 | 5 | 3.5 | 18.7 | 47.4 |  |  |  | 37.8 |  | 57.8 |  |  | 0.414 | 802 SU=480
2022-12-06 | 332 | 2029206 |  | Fabrik |  | UN32A-D110 |  |  | 200 | 240 | 2371 | 2375 | 4.5 | 3.9 | 19.6 | 56.2 | [5 empty] | 68.5 |  |  | 0.401 | 803 SU=440
2022-12-06 | 332 | 2029210 |  | Fabrik |  | UL32A-D000 |  |  | 220 | 230 | 2396 |  | 4.5 | 3.3 | [10 empty] | 0.4 | Kun luft
2022-12-07 | 332 | 2029232 |  | Fabrik |  | UN55A-D20A |  |  | 220 | 230 | 2287 | 2319 | 4 | 5 | 25.2 | 56.1 |  |  |  | 49.9 |  | 68.4 |  |  | 0.429 | 804 SU=400
2022-12-08 | 332 | 2029240 |  | Fabrik |  | UN56A-D120 |  |  | 200 | 190 | 2363 | 2371 | 5 | 3.8 | 21.5 | 54.6 |  |  |  | 49.6 |  | 66.6 |  |  | 0.428 | 805. SU=310
2022-12-08 | 332 | 2029247 |  | Fabrik |  | UN32A-D000 |  |  | 220 | 250 | 2424 | 2419 | 4.5 | 3.5 | 19.8 | 55.2 |  |  |  | 48.7 |  | 67.3 |  |  | 0.388 | 806 SU=590
2022-12-08 | 332 | 2029248 |  | Fabrik |  | UN32A-D000 |  |  | 220 |  | 2384 | 2383 | 4.5 | 5 | [10 empty] | 0.393 | Luft
2022-12-08 | 332 | 2029250 |  | Fabrik |  | UN32A-D000 |  |  | 220 |  | 2443 | 2390 | 4.5 | 2.7 | [10 empty] | 0.392 | Luft
2022-12-08 | 332 | 2029252 |  | Fabrik |  | UN32A-D000 |  |  | 220 |  | 2399 |  | 4.5 | 3.5 | [10 empty] | 0.39 | Luft
2022-12-09 | 332 | 2029275 |  | Fabrik |  | UN56A-D110 |  |  | 200 | 250 | 2370 | 2328 | 5 | 4.5 | 17.7 | 37.6 |  |  |  | 35.2 |  | 48.3 |  |  | 0.418 | 807 SU=480
2022-12-09 | 332 | 2029284 |  | Fabrik |  | UN55A-D121 |  |  | 220 | 240 | 2392 | 2433 | 2 |  | 18.8 | 53.6 |  |  |  | 47.9 |  | 65.4 |  |  | 0.427 | 808 SU=490
2022-12-09 | 332 | 2029295 |  | Fabrik |  | UN55A-D121 |  |  | 220 | 240 | 2407 |  | 2 | [11 empty] | 0.409 | Synk Su=490
2022-12-12 | 332 | 2029326 |  | Fabrik |  | UN32A-D110 |  |  | 220 | 230 | 2309 | 2319 | 4.5 | 6.5 | 20.2 | 52.5 |  |  |  | 45.3 |  | 64.1 |  |  | 0.4 | 809 SU=415
2022-12-12 | 332 | 2029328 |  | Fabrik |  | UN55A-D121 |  |  | 200 | 150 | 2450 | 2439 | 2 | 1.7 | 22.3 | 56.8 |  |  |  | 49.7 |  | 69.2 |  |  | 0.428 | 810. SU= 260
2022-12-12 | 332 | 2029329 |  | Fabrik |  | UL32A-D110 |  |  | 220 | 230 | 2409 | 2440 | 4.5 | 2.6 | 20.9 | 62.4 |  |  |  | 52.1 |  | 76.1 |  |  | 0.399 | 811 SU=420
2022-12-12 | 332 | 2029338 |  | Fabrik |  | UN55A-D121 |  |  | 200 | 250 | 2412 | 2456 | 2 |  | 24.7 | 50.7 | [5 empty] | 61.9 |  |  | 0.438 | 812. SU= 480
2022-12-13 | 332 | 2029358 |  | Fabrik |  | UN53A-D120 |  |  | 200 | 260 | 2376 | 2466 | 3.5 |  | 23.5 | 40.9 |  |  |  | 40.3 |  | 52.4 |  |  | 0.51 | 813. SU= 555
2022-12-14 | 332 | 2029377 |  | Fabrik |  | UN53X-D111 |  |  | 220 | 250 | 2417 | 2494 | 2 |  | 28 | 39.3 |  |  |  | 39.1 |  | 50.4 |  |  | 0.523 | 814, SU=490mm
2022-12-14 | 332 | 2029390 |  | Fabrik |  | UL32A-D110 |  |  | 240 | 245 | 2404 | 2438 | 4.5 | 2.8 | 24.1 | 58.8 |  |  |  | 48.4 |  | 71.7 |  |  | 0.4 | 815 Su=470mm. Tilsatt 1 liter L-toff
2022-12-15 | 332 | 2029416 |  | Fabrik |  | UN32A-D00B |  |  | 210 | 210 | 2375 | 2323 | 4.5 | 4 | 25.3 | 56 |  |  |  | 50.9 |  | 68.2 |  |  | 0.4 | 816 su=330mm
2022-12-15 | 332 | 2029424 |  | Fabrik |  | UN32A-D110 |  |  | 220 | 230 | 2359 | 2388 | 4.5 | 4.5 | 20.7 | 53.6 |  |  |  | 49.7 |  | 65.3 |  |  | 0.401 | 817 SU=470
2022-12-15 | 332 | 2029431 |  | Fabrik |  | UN32A-D00B |  |  | 210 | 200 | 2398 | 2395 | 4.5 | 3.2 | 21.7 | [9 empty] | 0.395 | Luft +
2022-12-15 | 332 | 2029439 |  | Fabrik |  | UL32A-D000 |  |  | 200 | 240 | 2409 | 2394 | 4.5 | 4.5 | 21.4 | 52 |  |  |  | 42.1 |  | 63.4 |  |  | 0.401 | 818 SU=510
2022-12-15 | 332 | 2029446 |  | Fabrik |  | UN32A-D00B |  |  | 210 |  | 2385 | 2358 | 4.5 | 3.7 | 18.9 | [9 empty] | 0.395 | luft
2022-12-16 | 332 | 2029478 |  | Fabrik |  | UN32A-D000 |  |  | 220 | 230 | 2428 | 2430 | 4.5 | 4.5 | 29 | 54.3 |  |  |  | 54.7 |  | 66.2 |  |  | 0.395 | 819 SU=540
2022-12-19 | 332 | 2029504 |  | Fabrik |  | UL32A-D000 |  |  | 240 | 240 | 2456 | 2416 | 4.5 | 3 | 23.3 | 55.9 |  |  |  | 48.3 |  | 68.2 |  |  | 0.401 | 820 SU=570
2022-12-19 | 332 | 2029528 |  | Fabrik |  | UN53A-D121 |  |  | 240 | 260 | 2386 | 2482 | 2 |  | 19.7 | 40.3 |  |  |  | 40.9 |  | 51.7 |  |  | 0.517 | 821 SU=620
2022-12-19 | 332 | 2029530 |  | Fabrik |  | UN32A-D110 |  |  | 200 | 230 | 2375 | 2390 | 4.5 | 4.1 | 19.1 | 54.7 |  |  |  | 50.6 |  | 66.7 |  |  | 0.39 | 822 SU=410
2022-12-20 | 332 | 2029562 |  | Fabrik |  | UN56A-D110 |  |  | 160 | 190 | 2377 | 2267 | 5 | 4.6 | 17.8 | 41.1 |  |  |  | 36.1 |  | 52.7 |  |  | 0.436 | 823
2022-12-20 | 332 | 2029563 |  | Fabrik |  | UL32A-D000 |  |  | 200 | 190 | 2394 | 2358 | 4.5 | 4.8 | 17.7 | 56.3 |  |  |  | 45.1 |  | 68.6 |  |  | 0.391 | 824
2022-12-20 | 332 | 2029567 |  | Fabrik |  | UN32A-D110 |  |  | 200 | 205 | 2362 | 2300 | 4.5 | 4.8 | 15 | 56.2 | [5 empty] | 68.5 |  |  | 0.383 | 825
2022-12-21 | 332 | 2029572 |  | Fabrik |  | UN56A-D111 |  |  | 220 | 230 | 2335 | 2346 | 5 | 4.4 | 19.7 | 53.8 | [5 empty] | 65.6 |  |  | 0.422 | 826 SU=440
2022-12-21 | 332 | 2029573 |  | Fabrik |  | UN55A-D000 |  |  | 220 |  | 2409 |  | 3.5 | [11 empty] | 0.445 | Kun Fukt
2022-12-21 | 332 | 2029579 |  | Fabrik |  | UN32A-D000 |  |  | 220 | 220 | 2392 | 2412 | 4.5 | 4.4 | 19.6 | 57.8 |  |  |  | 50.8 |  | 70.5 |  |  | 0.404 | 827 SU=400
2022-12-21 | 332 | 2029592 |  | Fabrik |  | UN58A-D200 |  |  | 230 | 230 | 2259 | 2285 | 5 | 4.6 | 19.3 | 52.9 |  |  |  | 45.8 |  | 64.5 |  |  | 0.408 | 828 SU=420
2022-12-22 | 332 | 2029599 |  | Fabrik |  | UA51A-D102 |  |  | 650 |  | 2415 | 2513 | 3.5 |  | 22.2 | 34.3 |  |  |  | 25.8 |  | 42.4 |  |  | 0.68 | 829 SU=530
2022-12-22 | 332 | 2029602 |  | Fabrik |  | UA56A-D000 |  |  | 220 | 180 | 2357 | 2397 | 5 | 5.3 | 17.1 | 45.9 |  |  |  | 38.9 |  | 55.9 |  |  | 0.415 | 830 SU=350
2022-12-22 | 332 | 2029605 |  | Fabrik |  | UN32A-D110 |  |  | 220 |  | 2377 | 2396 | 4.5 | 3.8 | 18.6 | [9 empty] | 0.397 | Kun Luft
2022-12-22 | 332 | 2029607 |  | Fabrik |  | UL32A-D110 |  |  | 190 |  | 2364 | 2379 | 4.5 | 4.5 | 19.5 | [9 empty] | 0.398 | Kun Luft
2023-01-02 | 332 | 2029625 |  | Fabrik |  | UN55A-D20A |  |  | 230 | 230 | 2296 |  | 4 |  | 19 | 53.7 |  |  |  | 45.4 |  | 65.4 |  |  | 0.425 | 1
2023-01-03 | 332 | 2029636 |  | Fabrik |  | UN61A-D000 |  |  | 240 | 240 | 2429 | 2457 | 3.5 | 2.5 | 21 | 58.5 |  |  |  | 51.1 |  | 71.4 |  |  | 0.401 | 2.SU= 385
2023-01-03 | 332 | 2029649 |  | Fabrik |  | UN61A-D000 |  |  | 240 | 220 | 2435 | 2441 | 3.5 | 1.8 | 17.3 | 59.4 |  |  |  | 53.5 |  | 72.4 |  |  | 0.4 | 3 SU=405
2023-01-04 | 332 | 2029663 |  | Fabrik |  | UN53A-D121 |  |  | 240 | 270 | 2396 | 2429 | 2 |  | 17.8 | 37.6 |  |  |  | 36 |  | 48.2 |  |  | 0.525 | 4 SU=670
2023-01-04 | 332 | 2029666 |  | Fabrik |  | UN54A-D000 |  |  | 220 | 250 | 2405 | 2397 | 3.5 | 3.5 | 17 | [9 empty] | 0.491 | 5 SU=560
2023-01-05 | 332 | 2029677 |  | Fabrik |  | UN55A-D100 |  |  | 220 | 240 | 2427 | 2382 | 3.5 | 2 | 20.3 | 51.1 |  |  |  | 44.4 |  | 62.3 |  |  | 0.437 | 6 ,SU=450mm
2023-01-06 | 332 | 2029690 |  | Fabrik |  | UN32A-D110 |  |  | 220 | 240 | 2363 | 2339 | 4.5 | 4.3 | 23.1 | 54.2 |  |  |  | 49.4 |  | 66 |  |  | 0.4 | 7. SU= 425
2023-01-06 | 332 | 2029699 |  | Fabrik |  | UN55A-D000 |  |  | 220 | 220 | 2437 | 2440 | 3.5 | 1.9 | 19.4 | 54.2 |  |  |  | 48.7 |  | 66.1 |  |  | 0.44 | 8. SU=370
2023-01-06 | 332 | 2029724 |  | Fabrik |  | UP57A-D000 |  |  | 200 | 250 | 2483 | 2497 | 3.5 | 1 | 17.7 | 57.2 |  |  |  | 49.3 |  | 69.7 |  |  | 0.399 | 9. SU=560
2023-01-06 | 332 | 2029726 |  | Fabrik |  | UN55A-D20A |  |  | 200 | 200 | 2288 | 2378 | 4 |  | 26.4 | 53.6 |  |  |  | 47.7 |  | 65.4 |  |  | 0.418 | 10 Su=340mm
2023-01-09 | 332 | 2029729 |  | Fabrik |  | UL32A-D110 |  |  | 220 | 280 | 2373 | 2328 | 4.5 | 4.2 | 28.4 | 51.4 |  |  |  | 43.2 |  | 62.7 |  |  | 0.395 | 11.SU= 540
2023-01-09 | 332 | 2029737 |  | Fabrik |  | UL32A-D110 |  |  | 240 | 230 | 2313 | 2335 | 4.5 | 6.5 | 19.9 | 49.7 |  |  |  | 41 |  | 60.6 |  |  | 0.4 | 12.SU=425. just.l-stoff -0,14% ep
2023-01-09 | 332 | 2029741 |  | Fabrik |  | UE67A-S000 |  |  | 200 | 190 | 2470 |  | 2 | [6 empty] | 60.3 |  | 84.6 |  |  | 0.321 | 13. B75 extrem
2023-01-09 | 332 | 2029750 |  | Fabrik |  | UL32A-D110 |  |  | 240 | 260 | 2390 | 2414 | 4.5 | 3.4 | 19.8 | 56.2 | [5 empty] | 68.5 |  |  | 0.4 | 14. SU= 580
2023-01-09 | 332 | 2029757 |  | Fabrik |  | UL32A-D102 |  |  | 650 | 560 | 2331 |  | 4.5 | 3.4 | 20 | [6 empty] | 69.2 |  |  | 0.385
2023-01-09 | 332 | 2029757 |  | Fabrik |  | UL32A-D102 |  |  | 650 |  | 2331 |  | 4.5 | [11 empty] | 0.385 | Feil,se neste
2023-01-10 | 332 | 2029765 |  | Fabrik |  | UA53A-D000 |  |  | 220 | 250 | 2428 | 2407 | 3.5 | 2 | 20 | 42.3 |  |  |  | 35.9 |  | 54.3 |  |  | 0.526 | 16. SU= 510. Just.L-stoff ep
2023-01-10 | 332 | 2029784 |  | Fabrik |  | UL32A-D110 |  |  | 200 | 210 | 2385 | 2423 | 4.5 | 3.7 | 19.5 | 55.9 |  |  |  | 45.2 |  | 68.2 |  |  | 0.396 | 17. SU= 350
2023-01-11 | 332 | 2029793 |  | Fabrik |  | UE57A-S000 |  |  | 220 | 250 | 2395 | 2360 | 4 | 5 | 25.1 | 55.7 |  |  |  | 47.6 |  | 67.9 |  |  | 0.388 | 18.SU=475
2023-01-11 | 332 | 2029806 |  | Fabrik |  | UN32A-D000 |  |  | 220 |  | 2389 |  | 4.5 | [11 empty] | 0.401 | Kun luft. Målte 7,5% luft. Tilsatte 211
2023-01-11 | 332 | 2029820 |  | Fabrik |  | UL32A-D000 |  |  | 190 |  | 2379 | 2401 | 4.5 | 5.3 | [10 empty] | 0.398 | kun luft.Prøve av 1.sats. L-stoff ble ta
2023-01-11 | 332 | 2029824 |  | Fabrik |  | UP57A-D000 |  |  | 240 | 270 | 2489 | 2485 | 3.5 | 0.8 | 16.4 | 53 |  |  |  | 41.7 |  | 64.6 |  |  | 0.39 | 19. SU= 620.L-stoff økt ep. 0,45-0,60%
2023-01-11 | 332 | 2029834 |  | Fabrik |  | UN51A-D120 |  |  | 220 | 210 | 2416 | 2450 | 2 |  | 21.2 | 28.7 |  |  |  | 24.9 |  | 34.6 |  |  | 0.651 | 20. SU=360
2023-01-11 | 332 | 2029863 |  | Fabrik |  | UN55A-D40A |  |  | 210 |  | 2266 |  | 4 |  |  | 56.7 |  |  |  | 48 |  | 69.1 |  |  | 0.434 | 21
2023-01-12 | 332 | 2029866 |  | Fabrik |  | UN57A-D111 |  |  | 230 | 210 | 2408 | 2459 | 2 |  | 22.6 | 57.7 |  |  |  | 54.2 |  | 70.4 |  |  | 0.407 | 22. SU= 335
2023-01-12 | 332 | 2029872 |  | Fabrik |  | UN57A-D111 |  |  | 230 | 220 | 2413 | 2448 | 2 |  | 22.6 | 60.3 | [5 empty] | 73.6 |  |  | 0.399 | 23. SU= 370
2023-01-12 | 332 | 2029875 |  | Fabrik |  | UN32A-D000 |  |  | 220 | 240 | 2434 | 2417 | 4.5 | 2.5 | 20 | 56.4 | [5 empty] | 68.7 |  |  | 0.398 | 24.SU= 510. Tilsatt 130g kons.L-stoff på
2023-01-12 | 332 | 2029881 |  | Fabrik |  | UN32A-D000 |  |  | 220 | 240 | 2395 | 2384 | 4.5 | 4.6 | 20.4 | 52.6 |  |  |  | 47 |  | 64.2 |  |  | 0.393 | 25. SU=420
2023-01-13 | 332 | 2029936 |  | Fabrik |  | UV57A-D200 |  |  | 180 |  | 2253 |  | 5 | [11 empty] | 0.401 | Kun fuktprøve
2023-01-13 | 332 | 2029938 |  | Fabrik |  | UN32A-D000 |  |  | 200 | 220 | 2405 | 2367 | 4.5 | 4 | 21.6 | 57.5 |  |  |  | 52.3 |  | 70.1 |  |  | 0.398 | 26 SU=440mm, fuktprøve
2023-01-13 | 332 | 2029939 |  | Fabrik |  | UN56A-D111 |  |  | 240 | 250 | 2311 | 2335 | 5 | 5.5 | 20.7 | 47.1 |  |  |  | 43.5 |  | 57.4 |  |  | 0.435 | 27 SU=500mm
2023-01-13 | 332 | 2029947 |  | Fabrik |  | UN32A-D000 |  |  | 200 |  | 2392 |  | 4.5 | 5.7 | [10 empty] | 0.401 | Kun luft , tilsatt demper 210 g og sendt
2023-01-13 | 332 | 2029950 |  | Fabrik |  | UN32A-D000 |  |  | 200 |  | 2393 |  | 4.5 | 4.2 | [10 empty] | 0.398 | Kun luft
2023-01-13 | 332 | 2029964 |  | Fabrik |  | UN53A-D000 |  |  | 220 | 240 | 2408 | 2502 | 3.5 |  | 21 | 42.3 |  |  |  | 42.9 |  | 54.2 |  |  | 0.51 | 28 SU=415mm
2023-01-13 | 332 | 2029970 |  | Fabrik |  | UL32A-D000 |  |  | 200 | 200 | 2434 | 2439 | 4.5 | 3 | 21.3 | 58 | [5 empty] | 70.8 |  |  | 0.401 | 29 SU=310mm,Juster sats 2 litt opp
2023-01-13 | 332 | 2029972 |  | Fabrik |  | UN32A-D110 |  |  | 200 | 220 | 2357 |  | 4.5 | 5.1 | 21.5 | 52.1 | [5 empty] | 63.6 |  |  | 0.4 | 30 SU=330mm
2023-01-16 | 332 | 2029995 |  | Fabrik |  | UL32A-D110 |  |  | 240 | 230 | 2392 | 2432 | 4.5 | 3.3 | 15.8 | 53.8 |  |  |  | 45.2 |  | 65.7 |  |  | 0.398 | 31 SU=410
2023-01-16 | 332 | 2029999 |  | Fabrik |  | UN53A-D111 |  |  | 240 | 270 | 2387 | 2446 | 2 |  | 20.6 | 40 |  |  |  | 39.4 |  | 51.2 |  |  | 0.52 | 32 SU=590
2023-01-16 | 332 | 2030012 |  | Fabrik |  | UL32A-D000 |  |  | 220 | 200 | 2424 | 2404 | 4.5 | 3.6 | 20.1 | 55.9 |  |  |  | 45.6 |  | 68.2 |  |  | 0.4 | 33 SU=340
2023-01-16 | 332 | 2030015 |  | Fabrik |  | UN32A-D00B |  |  | 180 | 180 | 2385 | 2365 | 4.5 | 3.9 | 19.4 | 56.3 | [5 empty] | 68.7 |  |  | 0.395 | 34 SU=310
2023-01-16 | 332 | 2030022 |  | Fabrik |  | UN55A-D40A |  |  | 220 | 230 | 2248 | 2250 | 0 |  | 22.3 | 60.1 |  |  |  | 49 |  | 73.2 |  |  | 0.416 | Prøve-35, SU- 430mm
2023-01-17 | 332 | 2030028 |  | Fabrik |  | UN51A-D200 |  |  | 220 | 225 | 2237 | 2251 | 2 | 5.4 | 21.4 | 28.5 |  |  |  | 22.7 |  | 34.4 |  |  | 0.67 | 36. SU=400
2023-01-17 | 332 | 2030045 |  | Fabrik |  | UL32A-D000 |  |  | 200 | 220 | 2390 | 2394 | 4.5 | 4.8 | 19.2 | 53.5 |  |  |  | 44.8 |  | 65.3 |  |  | 0.401 | 37. SU=400
2023-01-17 | 332 | 2030051 |  | Fabrik |  | UL32A-D000 |  |  | 200 |  | 2407 |  | 4.5 | [11 empty] | 0.398 | Fukt
2023-01-17 | 332 | 2030053 |  | Fabrik |  | UN54A-D122 |  |  | 650 | 530 | 2403 | 2454 | 2 |  | 20.3 | 50.7 |  |  |  | 44.1 |  | 61.8 |  |  | 0.5 | 38
2023-01-17 | 332 | 2030084 |  | Fabrik |  | UN55A-D20A |  |  | 230 | 240 | 2297 | 2307 | 4 | 4 | 23.1 | 52.6 |  |  |  | 44 |  | 64.1 |  |  | 0.424 | Prøve-39, SU - 460mm
2023-01-18 | 332 | 2030095 |  | Fabrik |  | UE57A-S000 |  |  | 240 | 240 | 2372 | 2393 | 4 | 5.5 | 19.4 | 54.8 |  |  |  | 46 |  | 66.9 |  |  | 0.395 | 40.SU= 420 Vekt 56d 2419 og 2457
2023-01-18 | 332 | 2030147 |  | Fabrik |  | UN54A-D110 |  |  | 240 | 270 | 2415 | 2432 | 3.5 | 1.7 | 18.2 | 43.3 |  |  |  | 41.2 |  | 55.5 |  |  | 0.479 | 41 SU=570
2023-01-19 | 332 | 2030169 |  | Fabrik |  | UN56A-D111 |  |  | 240 | 280 | 2315 | 2311 | 5 | 4.4 | 20.5 | 42.3 |  |  |  | 39.7 |  | 54.2 |  |  | 0.435 | 42 SU=630mm
2023-01-19 | 332 | 2030190 |  | Fabrik |  | UV57B-D200 |  |  | 230 | 240 | 2251 | 2266 | 5 | 4.5 | 23 | 53.2 |  |  |  | 47.9 |  | 64.9 |  |  | 0.395 | 43 SU=430mm
2023-01-19 | 332 | 2030195 |  | Fabrik |  | UN32A-D110 |  |  | 200 | 200 | 2327 | 2288 | 4.5 | 5.8 | 19.3 | 53.4 |  |  |  | 47.8 |  | 65.2 |  |  | 0.4 | 44 SU= 350. Tilsatt 100 g demper
2023-01-20 | 332 | 2030209 |  | Fabrik |  | UN56A-D111 |  |  | 240 | 260 | 2301 | 2293 | 5 | 5.8 | 21.4 | 42.5 |  |  |  | 39.7 |  | 54.5 |  |  | 0.44 | 45 SU=480mm
2023-01-20 | 332 | 2030225 |  | Fabrik |  | UN54A-D000 |  |  | 220 | 230 | 2410 | 2380 | 3.5 |  | 24.1 | 33 |  |  |  | 32.1 |  | 40.8 |  |  | 0.496 | 46 SU=440mm
2023-01-20 | 332 | 2030231 |  | Fabrik |  | UL32A-D000 |  |  | 220 | 230 | 2420 | 2415 | 4.5 | 3.6 | 17.8 | 55.9 |  |  |  | 46.3 |  | 68.1 |  |  | 0.399 | 47.SU=410
2023-01-23 | 332 | 2030243 |  | Fabrik |  | UL32A-D110 |  |  | 240 | 240 | 2351 | 2335 | 4.5 | 5.2 | 20.3 | 52.9 | [5 empty] | 64.5 |  |  | 0.399 | 48.SU=390
2023-01-23 | 332 | 2030249 |  | Fabrik |  | UL32A-D110 |  |  | 240 |  | 2370 | 2361 | 4.5 | 3.4 | [10 empty] | 0.392 | Kun Luft
2023-01-23 | 332 | 2030254 |  | Fabrik |  | UP53A-D002 |  |  | 650 | 700 | 2385 | 2389 | 3.5 | 2.5 | 19.1 | 41.6 |  |  |  | 29.8 |  | 53.3 |  |  | 0.537 | 49.SU=700
2023-01-23 | 332 | 2030267 |  | Fabrik |  | UN32A-D110 |  |  | 200 | 190 | 2357 | 2372 | 4.5 | 4.5 | 20.2 | 57.6 | [5 empty] | 70.2 |  |  | 0.4 | 50.SU=290
2023-01-24 | 332 | 2030274 |  | Fabrik |  | UN53A-D111 |  |  | 240 | 260 | 2401 | 2411 | 2 |  | 19.2 | 40.1 |  |  |  | 41 |  | 51.4 |  |  | 0.521 | 51 SU=560
2023-01-24 | 332 | 2030276 |  | Fabrik |  | UL32A-D000 |  |  | 220 | 240 | 2361 | 2446 | 4.5 | 5.6 | 19.8 | 48.7 |  |  |  | 38.5 |  | 59.4 |  |  | 0.402 | 52 SU= 480. Målte luft 2,1% Tils 1,7 ltr
2023-01-24 | 332 | 2030277 |  | Fabrik |  | UN53A-D121 |  |  | 240 | 260 | 2380 | 2476 | 2 |  | 21.3 | 41.3 | [5 empty] | 52.9 |  |  | 0.53 | 53 SU=560
2023-01-24 | 332 | 2030278 |  | Fabrik |  | UN56A-D000 |  |  | 220 | 230 | 2333 | 2268 | 5 | 6.4 | 19.3 | 45.2 | [5 empty] | 55.1 |  |  | 0.439 | 54 SU=430
2023-01-24 | 332 | 2030279 |  | Fabrik |  | UL32A-D000 |  |  | 220 |  | 2435 | 2429 | 4.5 | 3 | [10 empty] | 0.4 | Kun Luft
2023-01-24 | 332 | 2030281 |  | Fabrik |  | UN55A-D000 |  |  | 220 | 170 | 2415 | 2416 | 3.5 | 3 | 20.6 | 52.4 | [5 empty] | 63.9 |  |  | 0.438 | 55 SU=290
2023-01-24 | 332 | 2030299 |  | Fabrik |  | UL54A-D002 |  |  | 650 | 520 | 2393 | 2415 | 3.5 | 2.7 | 18.7 | 49.9 |  |  |  | 37.8 |  | 60.9 |  |  | 0.531 | Prøve 56
2023-01-25 | 332 | 2030314 |  | Fabrik |  | UN54A-D000 |  |  | 240 | 260 | 2340 | 2315 | 3.5 | 6 | 19.3 |  |  |  |  | 32.7 |  |  |  |  | 0.498 | 57. SU=510
2023-01-25 | 332 | 2030332 |  | Fabrik |  | UN53A-D100 |  |  | 220 | 230 | 2379 | 2436 | 3.5 | 3.9 | 20.2 |  |  |  |  | 36.3 |  | 47.5 |  |  | 0.522 | 58. SU=400
2023-01-25 | 332 | 2030335 |  | Fabrik |  | UA55A-D102 |  |  | 650 | 450 | 2390 |  | 3 | [6 empty] | 36.9 |  | 57.4 |  |  | 0.44 | 59. Tilsatt 2 liter SP på lass, SU=650
2023-01-26 | 332 | 2030352 |  | Fabrik |  | UN32A-D00B |  |  | 220 | 220 | 2373 | 2306 | 4.5 | 4.2 | 19.2 | 55.6 |  |  |  | 48.1 |  | 67.8 |  |  | 0.401 | 60.SU=360
2023-01-26 | 332 | 2030356 |  | Fabrik |  | UN32A-D00B |  |  | 220 |  | 2380 | 2358 | 4.5 | 3.8 | [10 empty] | 0.4 | Kun Luft
2023-01-26 | 332 | 2030366 |  | Fabrik |  | UL32A-D110 |  |  | 240 | 240 | 2375 | 2375 | 4.5 | 4 | 23.3 | 57.5 | [5 empty] | 70.1 |  |  | 0.392 | 61.SU=425
2023-01-26 | 332 | 2030378 |  | Fabrik |  | UL32A-D110 |  |  | 240 |  | 2380 | 2375 | 4.5 | 3.9 | [10 empty] | 0.394 | Kun Luft
2023-01-26 | 332 | 2030380 |  | Fabrik |  | UL32A-D110 |  |  | 240 |  | 2378 | 2375 | 4.5 | 4 | [10 empty] | 0.394 | Kun Luft
2023-01-27 | 332 | 2030397 |  | Fabrik |  | UN32A-D00B |  |  | 160 | 140 | 2376 | 2370 | 4.5 | 4.4 | 18.9 | 56.6 |  |  |  | 50.5 |  | 69.1 |  |  | 0.39 | 62 SU=250
2023-01-27 | 332 | 2030400 |  | Fabrik |  | UN56A-D110 |  |  | 220 | 220 | 2299 | 2298 | 5 | 6.5 | 20.7 | [6 empty] | 51.4 |  |  | 0.439 | 63 SU=390
2023-01-27 | 332 | 2030419 |  | Fabrik |  | UN56A-D111 |  |  | 220 | 250 | 2403 | 2350 | 5 | 0.9 | 21 |  |  |  |  | 38.2 |  | 53 |  |  | 0.441 | 64 SU=510
2023-01-27 | 332 | 2030420 |  | Fabrik |  | UP57A-D000 |  |  | 240 | 270 | 2477 | 2481 | 3.5 | 1.2 | 18.2 |  |  |  |  | 42.6 |  | 67.4 |  |  | 0.398 | 65 SU=650
2023-01-27 | 332 | 2030422 |  | Fabrik |  | UL32A-D000 |  |  | 220 | 230 | 2420 | 2441 | 4.5 | 3.6 | 20.6 | [6 empty] | 68.2 |  |  | 0.4 | 66 SU=470
2023-01-27 | 332 | 2030430 |  | Fabrik |  | UN32A-D110 |  |  | 200 | 220 | 2374 | 2356 | 4.5 | 3.8 | 19.7 | [6 empty] | 67.6 |  |  | 0.401 | 67 SU=390
2023-01-28 | 332 | 2030440 |  | Fabrik |  | UN55A-D40A |  |  | 220 | 215 | 2286 | 2420 | 4 | 4 | 21.6 |  |  |  |  | 66.6 |  | 68.6 |  |  | 0.406
2023-01-30 | 332 | 2030443 |  | Fabrik |  | UL32A-D102 |  |  | 650 | 690 | 2331 | 2317 | 4.5 | 4.3 | 20.6 | 52.4 |  |  |  | 44.8 |  | 63.9 |  |  | 0.39 | 69 SU=690
2023-01-30 | 332 | 2030445 |  | Fabrik |  | UL32A-D110 |  |  | 220 | 250 | 2378 | 2404 | 4.5 | 3.9 | 20.1 | 55.6 | [5 empty] | 67.9 |  |  | 0.394 | 70 SU=520
2023-01-30 | 332 | 2030446 |  | Fabrik |  | UL32A-D000 |  |  | 220 | 230 | 2410 | 2403 | 4.5 | 3.9 | 21.2 | 56.9 | [5 empty] | 69.4 |  |  | 0.401 | 71 SU=445
2023-01-30 | 332 | 2030468 |  | Fabrik |  | UN32A-D000 |  |  | 220 |  | 2392 | 2432 | 4.5 | 4.5 | [10 empty] | 0.4 | Kun Luft
2023-01-30 | 332 | 2030471 |  | Fabrik |  | UN32A-D000 |  |  | 220 | 220 | 2416 | 2432 | 4.5 | 3.5 | 19.2 | 54.5 |  |  |  | 49.1 |  | 66.4 |  |  | 0.401 | 72 SU=520
2023-01-30 | 332 | 2030472 |  | Fabrik |  | UN32A-D110 |  |  | 200 | 220 | 2387 | 2378 | 4.5 | 3.5 | 17 | 54.3 | [5 empty] | 66.2 |  |  | 0.394 | 73 SU=390
2023-01-30 | 332 | 2030476 |  | Fabrik |  | UL32A-D110 |  |  | 220 |  | 2411 | 2432 | 4.5 | 3.1 | [10 empty] | 0.377 | Kun Luft
2023-01-30 | 332 | 2030482 |  | Fabrik |  | UN55A-D40A |  |  | 220 | 230 | 2279 |  | 4 |  | 22 |  |  |  |  | 60.5 |  | 80 |  |  | 0.417 | 74
2023-01-31 | 332 | 2030492 |  | Fabrik |  | UA55A-D102 |  |  | 650 | 630 | 2373 | 2444 | 3 |  | 20.4 |  |  |  |  | 40.1 |  | 60 |  |  | 0.444 | 75 SU=630
2023-01-31 | 332 | 2030497 |  | Fabrik |  | UL32A-D000 |  |  | 220 | 260 | 2406 | 2370 | 4.5 | 3.9 | 18 |  |  |  |  | 41.5 |  | 58.8 |  |  | 0.403 | 76 SU=590
2023-02-01 | 332 | 2030512 |  | Fabrik |  | UA55A-D110 |  |  | 240 | 280 | 2424 | 2414 | 3.5 | 1 | 22.7 |  |  |  |  | 34.2 |  | 56.6 |  |  | 0.45 | 77 SU=650
2023-02-01 | 332 | 2030515 |  | Fabrik |  | UA55A-D102 |  |  | 650 | 530 | 2404 | 2385 | 3 | 2.2 | 17.3 |  |  |  |  | 38.5 |  | 60.9 |  |  | 0.449 | 78 SU=530
2023-02-02 | 332 | 2030540 |  | Fabrik |  | UN32A-D00B |  |  | 220 | 220 | 2343 | 2344 | 4.5 | 5.4 | 18.9 |  |  |  |  | 45.2 |  | 63.1 |  |  | 0.401 | 79 SU=370
2023-02-02 | 332 | 2030546 |  | Fabrik |  | UN32A-D00B |  |  | 220 |  | 2404 | 2337 | 4.5 | 3 | [10 empty] | 0.395 | Kun Luft
2023-02-02 | 332 | 2030548 |  | Fabrik |  | UN32A-D00B |  |  | 220 |  | 2397 | 2393 | 4.5 | 3.2 | [10 empty] | 0.402 | Kun Luft
2023-02-02 | 332 | 2030552 |  | Fabrik |  | UL56A-D000 |  |  | 200 |  | 2405 | 2416 | 5 | 3.9 | 19.7 | [9 empty] | 0.431 | Kun Luft
2023-02-02 | 332 | 2030555 |  | Fabrik |  | UL56A-D000 |  |  | 200 | 150 | 2356 | 2387 | 5 | 5.9 | 18.9 |  |  |  |  | 31.5 |  | 54.6 |  |  | 0.429 | 80 SU=290
2023-02-02 | 332 | 2030559 |  | Fabrik |  | UL32A-D000 |  |  | 220 | 230 | 2393 | 2415 | 4.5 | 4.8 | 20.3 |  |  |  |  | 38.1 |  | 61.8 |  |  | 0.393 | 81 SU=490
2023-02-03 | 332 | 2030566 |  | Fabrik |  | UL32A-D110 |  |  | 240 | 250 | 2354 | 2339 | 4.5 | 4.9 | 18 | 46.1 | [5 empty] | 56.2 |  |  | 0.401 | 82 SU=540
2023-02-03 | 332 | 2030577 |  | Fabrik |  | UN32A-D000 |  |  | 220 | 240 | 2380 | 2387 | 4.5 | 5 | 23.4 | 51.4 | [5 empty] | 62.7 |  |  | 0.399 | 83 SU=570
2023-02-03 | 332 | 2030580 |  | Fabrik |  | UN54A-D122 |  |  | 650 | 580 | 2408 | 2435 | 2 |  | 21 |  |  |  |  | 34.9 |  | 63.5 |  |  | 0.494 | 84 SU=580
2023-02-03 | 332 | 2030587 |  | Fabrik |  | UN54A-D000 |  |  | 220 | 250 | 2405 | 2394 | 3.5 |  | 27 | 36.2 |  |  |  | 36.1 |  | 46.5 |  |  | 0.5 | 85 SU=540
2023-02-03 | 332 | 2030589 |  | Fabrik |  | UA55A-D102 |  |  | 650 | 580 | 2387 | 2485 | 3 |  | 21.5 | 53.4 |  |  |  | 41 |  | 65.1 |  |  | 0.446 | 86 SU=580
2023-02-03 | 332 | 2030596 |  | Fabrik |  | UL32A-D110 |  |  | 220 |  | 2399 | 2422 | 4.5 | 3.2 | 20.7 | [9 empty] | 0.392 | Kun Luft
2023-02-06 | 332 | 2030606 |  | Fabrik |  | UN61A-D000 |  |  | 240 | 250 | 2401 | 2477 | 3.5 |  | 20.1 | 57.5 |  |  |  | 51.3 |  | 70.2 |  |  | 0.392 | 87 SU=460mm
2023-02-06 | 332 | 2030615 |  | Fabrik |  | UL32A-D102 |  |  | 650 | 660 | 2346 | 2355 | 4.5 | 4 | 20.1 | 55.5 |  |  |  | 45.3 |  | 67.7 |  |  | 0.381 | 88
2023-02-06 | 332 | 2030632 |  | Fabrik |  | UL32A-D110 |  |  | 240 | 270 | 2365 | 2411 | 4.5 | 4.4 | 19.5 | 54.9 |  |  |  | 46.4 |  | 67 |  |  | 0.402 | 89 SU=570mm, tilsatt 0,5 liter L-Stoff
2023-02-06 | 332 | 2030647 |  | Fabrik |  | UN56A-D110 |  |  | 220 | 220 | 2293 | 2321 | 5 | 6.8 | 19.4 | 38.3 |  |  |  | 33.9 |  | 49.1 |  |  | 0.44 | 90 SU=370mm
2023-02-07 | 332 | 2030665 |  | Fabrik |  | UN32A-D000 |  |  | 200 | 230 | 2402 | 2363 | 4.5 | 4.2 | 19.7 | 57.1 | [5 empty] | 69.6 |  |  | 0.394 | 91 SU=470mm
2023-02-07 | 332 | 2030667 |  | Fabrik |  | UN55A-D111 |  |  | 240 | 250 | 2394 |  | 2 |  | 22 | 56.8 |  |  |  | 49 |  | 69.2 |  |  | 0.443 | 92 SU=530mm
2023-02-07 | 332 | 2030678 |  | Fabrik |  | UA56A-D000 |  |  | 180 | 150 | 2339 | 2354 | 5 | 5.8 | 18.6 | 42.7 |  |  |  | 34.2 |  | 54.8 |  |  | 0.426 | 93 SU=270mm
2023-02-07 | 332 | 2030691 |  | Fabrik |  | UN32A-D000 |  |  | 180 |  | 2386 | 2337 | 4.5 | 5 | [10 empty] | 0.39 | Kun luft
2023-02-08 | 332 | 2030714 |  | Fabrik |  | UN56A-D111 |  |  | 200 | 230 | 2309 | 2333 | 5 | 6 | 20 | 47.4 |  |  |  | 41.8 |  | 57.8 |  |  | 0.433 | 94. SU= 375
2023-02-08 | 332 | 2030721 |  | Fabrik |  | UN61A-D000 |  |  | 240 | 230 | 2425 | 2433 | 3.5 | 2.7 | 20 | 60.6 |  |  |  | 55.8 |  | 73.9 |  |  | 0.385 | 95. SU=400
2023-02-08 | 332 | 2030750 |  | Fabrik |  | UL32A-D000 |  |  | 200 | 220 | 2387 | 2401 | 4.5 | 4.9 | 19 | 56.4 |  |  |  | 42.4 |  | 68.8 |  |  | 0.399 | 96. SU= 365
2023-02-09 | 332 | 2030759 |  | Fabrik |  | UN55A-D20A |  |  | 230 | 220 | 2297 | 2307 | 4 |  | 21 | 53.3 |  |  |  | 43.9 |  | 65 |  |  | 0.429 | 97
2023-02-09 | 332 | 2030772 |  | Fabrik |  | UN53A-D121 |  |  | 240 | 260 | 2409 | 2413 | 2 | 1.5 | 20.5 | 42.2 |  |  |  | 40.5 |  | 54.1 |  |  | 0.53 | 98.SU=530
2023-02-09 | 332 | 2030783 |  | Fabrik |  | UN54A-D000 |  |  | 230 | 240 | 2393 | 2412 | 3.5 | 4.2 | 20 | 40 |  |  |  | 39.5 |  | 51.3 |  |  | 0.489 | 99. SU=415
2023-02-09 | 332 | 2030798 |  | Fabrik |  | UP54A-D000 |  |  | 220 | 140 | 2440 |  | 3.5 | [11 empty] | 0.448 | Synk
2023-02-09 | 332 | 2030803 |  | Fabrik |  | UN56A-D111 |  |  | 230 | 250 | 2280 | 2306 | 5 | 6.2 | 21.8 | 45.2 |  |  |  | 40.4 |  | 55.1 |  |  | 0.436 | 100. SU= 470
2023-02-09 | 332 | 2030808 |  | Fabrik |  | UP54A-D000 |  |  | 220 | 230 | 2490 | 2459 | 3.5 | 1.5 | 20.5 | 56.9 |  |  |  | 44.7 |  | 69.4 | 85.5 |  | 0.456 | 101.SU=400
2023-02-09 | 332 | 2030812 |  | Fabrik |  | UN32A-D000 |  |  | 200 | 210 | 2388 | 2362 | 4.5 | 4.7 | 20.5 | [9 empty] | 0.399
2023-02-10 | 332 | 2030818 |  | Fabrik |  | UN56A-D110 |  |  | 220 | 240 | 2300 | 2296 | 5 | 6.5 | 17.4 | 35.5 |  |  |  | 29.3 |  | 43.8 |  |  | 0.439 | 102. SU=480
2023-02-10 | 332 | 2030824 |  | Fabrik |  | UL32A-D102 |  |  | 650 | 650 | 2340 |  | 4.5 | 4.4 | 19.8 | 51.7 |  |  |  | 45.7 |  | 63.1 |  |  | 0.371 | 103
2023-02-10 | 332 | 2030826 |  | Fabrik |  | UL32A-D110 |  |  | 240 | 250 | 2383 | 2417 | 4.5 | 4 | 19.6 | 56.7 |  |  |  | 48.6 |  | 69.2 |  |  | 0.387
2023-02-10 | 332 | 2030831 |  | Fabrik |  | UL32A-D110 |  |  | 240 |  | 2365 |  | 4.5 | 4 | [10 empty] | 0.396 | Kun Luft
2023-02-13 | 332 | 2030839 |  | Fabrik |  | UA56A-D110 |  |  | 200 | 220 | 2268 | 2265 | 5 | 7.5 | 22 | 34.8 |  |  |  | 26.9 |  | 42.9 |  |  | 0.425 | 105. SU= 360
2023-02-13 | 332 | 2030845 |  | Fabrik |  | UA55A-D102 |  |  | 650 |  | 2392 |  | 3 |  |  | 49.9 |  |  |  | 38.7 |  | 60.9 |  |  | 0.431
2023-02-14 | 332 | 2030860 |  | Fabrik |  | UN54A-D000 |  |  | 240 | 240 | 2354 | 2368 | 3.5 | 6 | 21.4 | 34.5 |  |  |  | 33.7 |  | 42.6 |  |  | 0.495 | 107. SU= 430
2023-02-14 | 332 | 2030875 |  | Fabrik |  | UN56A-D110 |  |  | 200 | 240 | 2280 | 2285 | 5 | 7.7 | 22.4 | 35.1 |  |  |  | 32.8 |  | 45 |  |  | 0.437 | 108. Su= 440
2023-02-15 | 332 | 2030903 |  | Fabrik |  | UE57A-S000 |  |  | 240 | 240 | 2414 | 2415 | 4 |  | 16.7 | 51 | [5 empty] | 62.2 |  |  | 0.399 | 109 SU=500
2023-02-15 | 332 | 2030939 |  | Fabrik |  | UE57A-S000 |  |  | 240 | 260 | 2411 | 2401 | 4 |  | 19.1 | 53.8 | [5 empty] | 65.7 |  |  | 0.4 | 110.SU=560
2023-02-16 | 332 | 2030959 |  | Fabrik |  | UL32A-D000 |  |  | 200 | 230 | 2426 | 2481 | 4.5 | 3 | 18.9 | 55.1 |  |  |  | 45.1 |  | 67.2 |  |  | 0.4 | 111 SU=450
2023-02-17 | 332 | 2030984 |  | Fabrik |  | UN56A-D111 |  |  | 220 | 240 | 2307 | 2326 | 5 | 5.3 | 22.2 | [9 empty] | 0.434 | 112 SU=430
2023-02-17 | 332 | 2030990 |  | Fabrik |  | UE55A-S000 |  |  | 220 | 240 | 2333 | 2354 | 4 | 5.5 | 20.2 | [6 empty] | 60.8 |  |  | 0.432 | 113 SU=440
2023-02-17 | 332 | 2030995 |  | Fabrik |  | UL32A-D110 |  |  | 240 | 250 | 2341 | 2326 | 4.5 | 5.6 | 21.9 | 51.1 |  |  |  | 43.5 |  | 62.3 |  |  | 0.388 | 114 SU=530
2023-02-17 | 332 | 2031004 |  | Fabrik |  | UL32A-D110 |  |  | 240 |  | 2399 | 2377 | 4.5 | 3 | [10 empty] | 0.402 | Kun Luft
2023-02-17 | 332 | 2031018 |  | Fabrik |  | UL32A-D110 |  |  | 240 | 250 | 2405 | 2437 | 4.5 | 2.8 | 19.8 | [9 empty] | 0.4 | 115 SU=580
2023-02-17 | 332 | 2031025 |  | Fabrik |  | UN32A-D000 |  |  | 220 |  | 2359 | 2414 | 4.5 | 5.8 | [10 empty] | 0.4 | Kun Luft
2023-02-20 | 332 | 2031035 |  | Fabrik |  | UN51A-D200 |  |  | 220 | 240 | 2326 | 2289 | 2 |  | 19 | 28.9 |  |  |  | 23.1 |  | 34.8 |  |  | 0.661 | 116
2023-02-20 | 332 | 2031042 |  | Fabrik |  | UN54A-D000 |  |  | 240 |  | 2409 |  | 3.5 | [11 empty] | 0.497 | fukt
2023-02-20 | 332 | 2031049 |  | Fabrik |  | UL32A-D000 |  |  | 220 | 240 | 2402 | 2405 | 4.5 | 4.3 | 20.2 | 52 |  |  |  | 43.4 |  | 63.4 |  |  | 0.401 | 117 SU=540
2023-02-20 | 332 | 2031063 |  | Fabrik |  | UN55A-D20A |  |  | 230 | 250 | 2302 |  | 4 |  | 24 |  |  |  |  | 41.6 |  | 58.7 |  |  | 0.417 | 118, med fiber
2023-02-21 | 332 | 2031065 |  | Fabrik |  | UL32A-D110 |  |  | 240 | 250 | 2419 | 2428 | 4.5 | 2.4 | 16.7 | 56 |  |  |  | 45.9 |  | 68.3 |  |  | 0.395 | 119, satt til 1,5 liter L, målt 5,4% BP
2023-02-21 | 332 | 2031069 |  | Fabrik |  | UL32A-D110 |  |  | 240 |  | 2392 | 2399 | 4.5 | 3.3 | 15.4 | [9 empty] | 0.402 | Kun Luft, Max varmvann.
2023-02-21 | 332 | 2031074 |  | Fabrik |  | UL32A-D110 |  |  | 240 |  | 2375 |  | 4.5 | [11 empty] | 0.395 | Kun Fukt
2023-02-21 | 332 | 2031091 |  | Fabrik |  | UN53A-D110 |  |  | 200 | 200 | 2380 |  | 3.5 |  | 21.1 | 41 | [5 empty] | 52.6 |  |  | 0.52 | 120 SU=350
2023-02-22 | 332 | 2031108 |  | Fabrik |  | UN55A-D20A |  |  | 230 | 240 | 2297 |  | 4 | 3.5 | 20 | 52.7 |  |  |  | 44.3 |  | 64.3 |  |  | 0.426 | 121
2023-02-22 | 332 | 2031116 |  | Fabrik |  | UA53A-D110 |  |  | 240 | 250 | 2361 | 2434 | 3.5 |  | 17.8 | 46.4 |  |  |  | 39.5 |  | 56.6 |  |  | 0.528 | 122 SU=520
2023-02-22 | 332 | 2031132 |  | Fabrik |  | UN56A-D110 |  |  | 200 | 210 | 2333 | 2344 | 5 | 5.2 | 22.6 | 45.5 |  |  |  | 40.1 |  | 55.4 |  |  | 0.449 | 123 SU=400
2023-02-22 | 332 | 2031135 |  | Fabrik |  | UN32A-D100 |  |  | 220 | 210 | 2427 | 2445 | 4.5 | 2.3 | 20 | 63.1 | [5 empty] | 76.9 |  |  | 0.401 | 124 SU=370 Tilsatt Lstoff på trommel
2023-02-22 | 332 | 2031137 |  | Fabrik |  | UL32A-D000 |  |  | 200 | 200 | 2454 | 2490 | 4.5 | 2.2 | 20.2 | 62.6 | [5 empty] | 76.3 |  |  | 0.401 | 125 SU=340 Tilsatt Lstoff på Trommel
2023-02-23 | 332 | 2031153 |  | Fabrik |  | UN55A-D20A |  |  | 230 | 230 | 2294 |  | 4 |  | 23 | 53.5 |  |  |  | 48.1 |  | 65.2 |  |  | 0.427 | 126
2023-02-23 | 332 | 2031161 |  | Fabrik |  | UN53A-D111 |  |  | 230 | 270 | 2374 | 2384 | 2 |  | 17.5 | 34 |  |  |  | 33.2 |  | 42 |  |  | 0.527 | 127 SU=680
2023-02-23 | 332 | 2031174 |  | Fabrik |  | UN56A-D110 |  |  | 220 | 240 | 2344 | 2294 | 5 | 4.7 | 21.1 | 46.8 |  |  |  | 42.1 |  | 57.1 |  |  | 0.448 | 128 SU=450
2023-02-23 | 332 | 2031175 |  | Fabrik |  | UN55A-D200 |  |  | 210 | 240 | 2302 | 2305 | 5 | 2.7 | 23.5 | 51.8 | [5 empty] | 63.2 |  |  | 0.45 | 129 SU=460
2023-02-24 | 332 | 2031186 |  | Fabrik |  | UN55A-D20A |  |  | 230 | 240 | 2293 |  | 4 | 3 | 24 | 51.7 |  |  |  | 49.2 |  | 63 |  |  | 0.429 | 130
2023-02-24 | 332 | 2031198 |  | Fabrik |  | UA55A-D110 |  |  | 200 | 220 | 2388 | 2378 | 3.5 |  | 21 | 50.1 |  |  |  | 43.2 |  | 61.1 |  |  | 0.437 | 131 SU=410mm
2023-02-24 | 332 | 2031202 |  | Fabrik |  | UL32A-D000 |  |  | 240 | 250 | 2384 | 2337 | 4.5 | 5 | 19.5 | 52.7 |  |  |  | 43.9 |  | 64.3 |  |  | 0.403 | 132 SU=570
2023-02-25 | 332 | 2031204 |  | Fabrik |  | UN55A-D20A |  |  | 230 | 250 | 2295 |  | 4 | 3.2 | 23 | 52.8 |  |  |  | 49.6 |  | 64.4 |  |  | 0.427 | prøve133 med fiber
2023-02-25 | 332 | 2031208 |  | Fabrik |  | UN55A-D20A |  |  | 230 | 240 | 2296 |  | 4 |  | 22 | 52.3 |  |  |  | 50.2 |  | 63.8 |  |  | 0.425 | 134 med fiber
2023-02-27 | 332 | 2031210 |  | Fabrik |  | UN32A-D000 |  |  | 200 | 200 | 2409 | 2440 | 4.5 | 3.8 | 19.9 | 57.3 |  |  |  | 53.1 |  | 69.9 |  |  | 0.401 | 135 SU=430
2023-02-27 | 332 | 2031219 |  | Fabrik |  | UN32A-D000 |  |  | 200 |  | 2415 | 2420 | 4.5 | 3.9 | 22.5 | [9 empty] | 0.401 | Luft
2023-02-27 | 332 | 2031226 |  | Fabrik |  | UL32A-D000 |  |  | 220 | 240 | 2423 | 2444 | 4.5 | 3.4 | 19.4 | 54.8 |  |  |  | 45.2 |  | 66.9 |  |  | 0.399 | 136 SU=550
2023-02-28 | 332 | 2031249 |  | Fabrik |  | UV57A-D200 |  |  | 160 | 170 | 2277 | 2375 | 5 |  | 23.7 | 57.3 |  |  |  | 53.6 |  | 69.9 |  |  | 0.39 | 137 SU=330
2023-02-28 | 332 | 2031252 |  | Fabrik |  | UN56A-D111 |  |  | 200 | 250 | 2307 | 2311 | 5 | 5.5 | 23.4 | 41.5 |  |  |  | 38.7 |  | 53.2 |  |  | 0.434 | 138 SU=510
2023-02-28 | 332 | 2031266 |  | Fabrik |  | UL32A-D000 |  |  | 240 | 250 | 2415 | 2416 | 4.5 | 3.8 | 20.1 | 52.6 | [5 empty] | 64.2 |  |  | 0.4 | 139 SU=620
2023-03-01 | 332 | 2031278 |  | Fabrik |  | UL32A-D102 |  |  | 650 | 685 | 2341 | 2360 | 4.5 | 3.8 | 20.1 | 57.1 |  |  |  | 48.3 |  | 69.6 |  |  | 0.397 | 140.S=280
2023-03-01 | 332 | 2031282 |  | Fabrik |  | UL32A-D000 |  |  | 180 | 210 | 2374 | 2478 | 4.5 | 5.4 | 18.5 | 53.1 |  |  |  | 43.4 |  | 64.7 |  |  | 0.401 | 141.SU=345
2023-03-01 | 332 | 2031289 |  | Fabrik |  | UL32A-D110 |  |  | 240 | 240 | 2373 | 2417 | 4.5 | 4 | 21.7 | 58.6 | [5 empty] | 71.5 |  |  | 0.404 | 142.SU=500
2023-03-01 | 332 | 2031298 |  | Fabrik |  | UA55A-D000 |  |  | 240 | 245 | 2434 | 2438 | 3.5 | 2.5 | 20.1 | 51.1 |  |  |  | 41 |  | 62.3 |  |  | 0.429 | 143.SU=580
2023-03-01 | 332 | 2031305 |  | Fabrik |  | UL32A-D110 |  |  | 240 | 240 | 2377 | 2380 | 4.5 | 3.9 | 20.3 | 59.7 | [5 empty] | 72.8 |  |  | 0.401 | 144.SU=450
2023-03-02 | 332 | 2031322 |  | Fabrik |  | UN55A-D20A |  |  | 230 | 230 | 2296 |  | 4 | 3 | 23 | 57.1 |  |  |  | 50 |  | 69.6 |  |  | 0.425 | 145 med fiber 3%luft
2023-03-02 | 332 | 2031329 |  | Fabrik |  | UN57A-D110 |  |  | 200 | 200 | 2412 | 2503 | 3.5 |  | 21.8 | 60.7 |  |  |  | 58 |  | 74.1 |  |  | 0.404 | 146 SU=340
2023-03-02 | 332 | 2031340 |  | Fabrik |  | UN56A-D000 |  |  | 220 | 240 | 2375 | 2324 | 5 | 5 | 21.2 | 45.6 |  |  |  | 39.8 |  | 55.7 |  |  | 0.444 | 147 SU=420
2023-03-02 | 332 | 2031345 |  | Fabrik |  | UL32A-D000 |  |  | 200 | 170 | 2423 | 2464 | 4.5 | 3.4 | 21.4 | 62.2 | [5 empty] | 75.9 |  |  | 0.403 | 148 SU=300
2023-03-02 | 332 | 2031358 |  | Fabrik |  | UN32A-D000 |  |  | 220 | 240 | 2411 | 2434 | 4.5 | 3.7 | 20.2 | 60.9 | [5 empty] | 74.3 |  |  | 0.401 | 149.
2023-03-03 | 332 | 2031362 |  | Fabrik |  | UN55A-D20A |  |  | 230 | 240 | 2297 |  | 4 | 2.8 | 22 | 53.2 |  |  |  | 47.4 |  | 64.9 |  |  | 0.425 | 150 med fiber luft 2,8%
2023-03-03 | 332 | 2031371 |  | Fabrik |  | UN56A-D111 |  |  | 240 | 270 | 2312 | 2305 | 5 | 5.7 | 20.3 | 45.4 |  |  |  | 42 |  | 55.4 |  |  | 0.44 | 151 SU=560
2023-03-03 | 332 | 2031372 |  | Fabrik |  | UL32A-D000 |  |  | 180 | 150 | 2421 | 2459 | 4.5 | 3.5 | 20.5 | 59.9 | [5 empty] | 73 |  |  | 0.403 | 152 SU=270
2023-03-03 | 332 | 2031395 |  | Fabrik |  | UN54A-D000 |  |  | 240 | 260 | 2402 | 2423 | 3.5 |  | 20.4 | 32.7 |  |  |  | 32.6 |  | 40.4 |  |  | 0.486 | 153 SU=625mm
2023-03-06 | 332 | 2031416 |  | Fabrik |  | UL32A-D000 |  |  | 200 | 200 | 2407 | 2437 | 4.5 | 4 | 20.8 | 56.9 |  |  |  | 48.8 |  | 69.4 |  |  | 0.403 | 154 SU=400
2023-03-07 | 332 | 2031428 |  | Fabrik |  | UL32A-D000 |  |  | 200 | 215 | 2423 | 2437 | 4.5 | 3.8 | 19.1 | 57.3 |  |  |  | 46.5 |  | 69.9 |  |  | 0.405 | 155 SU=450
2023-03-07 | 332 | 2031436 |  | Fabrik |  | UN55A-D20A |  |  | 230 | 235 | 2318 | 2375 | 4 | 3.2 | 23 | 55.2 |  |  |  | 46.2 |  | 67.3 |  |  | 0.421 | 156
2023-03-08 | 332 | 2031440 |  | Fabrik |  | UL32A-D000 |  |  | 200 | 225 | 2428 | 2473 | 4.5 | 3.2 | 18.2 | 60.2 |  |  |  | 51.7 |  | 73.4 |  |  | 0.402 | 157 SU=470
2023-03-08 | 332 | 2031468 |  | Fabrik |  | UN55A-D20A |  |  | 230 | 240 | 2317 | 2349 | 4 | 3.3 | 23.4 | 55.8 |  |  |  | 48.8 |  | 68 |  |  | 0.418 | Prøve 158 SU-480mm
2023-03-09 | 332 | 2031475 |  | Fabrik |  | UL32A-D000 |  |  | 220 | 220 | 2408 | 2438 | 4.5 | 4.7 | 18.4 | 62.3 |  |  |  | 50.4 |  | 76 |  |  | 0.403 | 159 SU=420
2023-03-09 | 332 | 2031476 |  | Fabrik |  | UL32A-D000 |  |  | 220 |  | 2395 |  | 3.4 | 3.4 | [10 empty] | 0.403 | kun luft
2023-03-09 | 332 | 2031486 |  | Fabrik |  | UN32A-D000 |  |  | 220 |  | 2397 |  | 4.5 | 3.8 | [10 empty] | 0.394 | Kun Luft
2023-03-10 | 332 | 2031513 |  | Fabrik |  | UN54A-D000 |  |  | 240 | 240 | 2412 | 2398 | 3.5 |  | 23.6 | 38.5 |  |  |  | 39.4 |  | 49.4 |  |  | 0.498 | 160 SU=500
2023-03-10 | 332 | 2031540 |  | Fabrik |  | UA55A-D000 |  |  | 220 | 240 | 2401 | 2435 | 3.5 |  | 19.4 | 48.5 | [5 empty] | 59.2 |  |  | 0.435 | 161 SU=450
2023-03-10 | 332 | 2031553 |  | Fabrik |  | UL32A-D000 |  |  | 200 | 200 | 2396 | 2432 | 4.5 | 4.5 | 19.9 | 58.6 | [5 empty] | 71.5 |  |  | 0.4 | 162.
2023-03-13 | 332 | 2031558 |  | Fabrik |  | UL32A-D000 |  |  | 200 | 240 | 2390 | 2394 | 4.5 | 4.7 | 20.3 | 54.1 |  |  |  | 43.4 |  | 65.9 |  |  | 0.404 | 163 SU=540
2023-03-13 | 332 | 2031562 |  | Fabrik |  | UN32A-D000 |  |  | 180 | 230 | 2396 | 2357 | 4.5 | 5.3 | 17.7 | 47.7 | [5 empty] | 58.2 |  |  | 0.396 | 164 SU=480
2023-03-13 | 332 | 2031565 |  | Fabrik |  | UN32A-D000 |  |  | 180 |  | 2389 | 2396 | 4.5 | 4.7 | [10 empty] | 0.397 | Kun Luft
2023-03-13 | 332 | 2031587 |  | Fabrik |  | UN55A-D20A |  |  | 230 | 240 | 2306 | 2343 | 4 | 4 | 22.5 | 50.9 |  |  |  | 43.7 |  | 62.1 |  |  | 0.418 | ptøve 165
2023-03-14 | 332 | 2031602 |  | Fabrik |  | UL32A-D000 |  |  | 200 | 250 | 2403 | 2398 | 4.5 | 4 | 17.3 | 50.8 |  |  |  | 39.8 |  | 61.9 |  |  | 0.401 | 166 SU=620
2023-03-15 | 332 | 2031617 |  | Fabrik |  | UN32A-D00B |  |  | 220 | 200 | 2340 | 2379 | 4.5 | 5.7 | 20.2 | 54.5 |  |  |  | 47.7 |  | 66.5 |  |  | 0.396 | 167 SU=330 Tilsatt 130g luftdemper
2023-03-15 | 332 | 2031620 |  | Fabrik |  | UN32A-D00B |  |  | 220 |  | 2398 | 2384 | 4.5 | 3.2 | [10 empty] | 0.401 | kun luft
2023-03-15 | 332 | 2031621 |  | Fabrik |  | UN57A-D111 |  |  | 240 | 240 | 2408 | 2471 | 2 |  | 16.3 | 59.3 |  |  |  | 52.3 |  | 72.4 |  |  | 0.402 | 168 SU=460
2023-03-15 | 332 | 2031624 |  | Fabrik |  | UA56A-D110 |  |  | 200 | 230 | 2367 | 2450 | 5 | 4.6 | 22.5 | 44.3 |  |  |  | 36.2 |  | 54 |  |  | 0.419 | 169 SU=470
2023-03-15 | 332 | 2031629 |  | Fabrik |  | UN32A-D00B |  |  | 220 |  | 2399 | 2431 | 4.5 | 3.2 | [10 empty] | 0.4 | kun luft
2023-03-15 | 332 | 2031652 |  | Fabrik |  | UN32A-D00B |  |  | 220 |  | 2391 | 2405 | 4.5 | 3.5 |  | 55.7 | [5 empty] | 67.9 |  |  | 0.401 | 170
2023-03-16 | 332 | 2031673 |  | Fabrik |  | UL32A-D102 |  |  | 650 | 670 | 2359 | 2315 | 4.5 | 3.7 | 19.5 | 55.5 |  |  |  | 48 |  | 67.7 |  |  | 0.373 | 171
2023-03-16 | 332 | 2031674 |  | Fabrik |  | UN57A-D111 |  |  | 240 | 240 | 2409 | 2450 | 2 |  | 14.9 | 63.4 |  |  |  | 56 |  | 77.3 |  |  | 0.401 | 172 SU=460
2023-03-16 | 332 | 2031677 |  | Fabrik |  | UL32A-D110 |  |  | 240 | 250 | 2390 | 2387 | 4.5 | 3.2 | 13.5 | 52.4 | [5 empty] | 63.9 |  |  | 0.393 | 173 SU=650
2023-03-16 | 332 | 2031681 |  | Fabrik |  | UN56A-D111 |  |  | 230 | 230 | 2291 | 2324 | 5 | 5.8 | 20.1 | 42.4 | [5 empty] | 54.3 |  |  | 0.432 | 174 SU=410
2023-03-16 | 332 | 2031688 |  | Fabrik |  | UN58A-D000 |  |  | 220 |  | 2400 | 2465 | 5 | 4 |  | 61.2 | [5 empty] | 74.6 |  |  | 0.404 | 175
2023-03-16 | 332 | 2031692 |  | Fabrik |  | UL32A-D000 |  |  | 200 | 245 | 2414 | 2401 | 4.5 | 3.8 | 19 | 59 | [5 empty] | 72 |  |  | 0.399 | 176 SU=500
2023-03-16 | 332 | 2031699 |  | Fabrik |  | US61A-D900 |  |  | 200 | 240 | 1890 | 1921 | 1.4 |  | 23.6 | 52.6 |  |  |  | 51.4 |  | 64.2 |  |  | 0.395 | 177 SU=500
2023-03-16 | 332 | 2031714 |  | Fabrik |  | UN55A-D20A |  |  | 230 | 245 | 2300 | 2299 | 4 | 3.8 | 24.3 | 54.9 |  |  |  | 47 |  | 67 |  |  | 0.426 | Prøve 178 SU-480mm
2023-03-17 | 332 | 2031720 |  | Fabrik |  | UN32A-D000 |  |  | 200 | 220 | 2413 | 2403 | 4.5 | 3.8 | 21.8 | 61.3 | [5 empty] | 74.7 |  |  | 0.394 | 179. Luft 3,8
2023-03-17 | 332 | 2031722 |  | Fabrik |  | UN56A-D111 |  |  | 200 | 220 | 2308 | 2314 | 5 | 5.6 | 20.8 | 46.2 |  |  |  | 40.2 |  | 56.4 |  |  | 0.433 | 180.
2023-03-17 | 332 | 2031722 |  | Fabrik |  | UN56A-D111 |  |  | 200 |  | 2322 |  | 5 | [11 empty] | 0.433
2023-03-17 | 332 | 2031729 |  | Fabrik |  | UN32A-D000 |  |  | 200 | 220 | 2421 | 2446 | 4.5 | 3.6 | 19.1 | 56.6 | [5 empty] | 69 |  |  | 0.392 | 181.
2023-03-17 | 332 | 2031753 |  | Fabrik |  | UA55A-D102 |  |  | 650 | 630 | 2391 | 2502 | 3 |  | 20.9 | 51.7 |  |  |  | 39.1 |  | 63.1 |  |  | 0.438 | prøve 182 jasy
2023-03-20 | 332 | 2031765 |  | Fabrik |  | UN57A-D111 |  |  | 240 | 260 | 2408 | 2481 | 2 |  | 17.3 | 64.4 |  |  |  | 55.5 |  | 78.6 |  |  | 0.403 | 183 SU=540mm
2023-03-20 | 332 | 2031803 |  | Fabrik |  | UN55A-D20A |  |  | 230 | 240 | 2293 |  | 4 | 3 | 23 | 55.9 |  |  |  | 47.7 |  | 68.2 |  |  | 0.429 | prøve 184 med fiber
2023-03-21 | 332 | 2031805 |  | Fabrik |  | UN58A-D110 |  |  | 200 | 140 | 2425 | 2439 | 5 | 2.3 | 20.7 | 55.4 |  |  |  | 50.6 |  | 67.6 |  |  | 0.405 | prøve 185
2023-03-21 | 332 | 2031833 |  | Fabrik |  | UV57B-D200 |  |  | 230 | 260 | 2270 | 2296 | 5 | 3.7 | 24.4 | 55.7 |  |  |  | 49.9 |  | 67.9 |  |  | 0.4 | 186. SU=510
2023-03-21 | 332 | 2031847 |  | Fabrik |  | UN55A-D20A |  |  | 230 | 230 | 2296 |  | 4 |  | 20.8 | 53.8 |  |  |  | 46.9 |  | 65.6 |  |  | 0.425 | prøve187 med fiber
2023-03-22 | 332 | 2031851 |  | Fabrik |  | UN55A-D000 |  |  | 200 | 225 | 2410 | 2462 | 3.5 |  | 19.4 | 49.6 | [5 empty] | 60.5 |  |  | 0.447 | 188 SU=420
2023-03-22 | 332 | 2031856 |  | Fabrik |  | UL53A-D200 |  |  | 240 | 260 | 2313 | 2320 | 4.5 | 2.1 | 19.6 | 42.3 | [5 empty] | 54.2 |  |  | 0.533 | 189 SU=690
2023-03-22 | 332 | 2031870 |  | Fabrik |  | UN32A-D000 |  |  | 220 | 230 | 2429 | 2460 | 4.5 | 3 | 18.7 | 59.7 | [5 empty] | 72.8 |  |  | 0.401 | 190 SU=470
2023-03-23 | 332 | 2031880 |  | Fabrik |  | UN55A-D20A |  |  | 230 | 230 | 2295 |  | 4 | 3.2 | 21 | 54.7 |  |  |  | 48.6 |  | 66.7 |  |  | 0.426 | prøve 191 med fiber
2023-03-23 | 332 | 2031883 |  | Fabrik |  | UN57A-D111 |  |  | 220 | 235 | 2409 | 2470 | 2 |  | 20.1 | 59.8 |  |  |  | 53.7 |  | 73 |  |  | 0.4 | 192 SU=480
2023-03-23 | 332 | 2031885 |  | Fabrik |  | UN55A-D111 |  |  | 240 | 240 | 2397 | 2665 | 2 |  | 17 | 52.9 |  |  |  | 47.1 |  | 64.5 |  |  | 0.447 | 193 SU=540
2023-03-23 | 332 | 2031902 |  | Fabrik |  | UA53A-D000 |  |  | 200 | 240 | 2400 | 2471 | 3.5 |  | 20.2 | 46.4 |  |  |  | 38.3 |  | 56.6 |  |  | 0.536 | 194 SU=580
2023-03-23 | 332 | 2031915 |  | Fabrik |  | UN32A-D00B |  |  | 200 | 130 | 2404 | 2459 | 4.5 | 3 | 20.4 | 59.7 | [5 empty] | 72.8 |  |  | 0.402 | 195 SU=260
2023-03-23 | 332 | 2031922 |  | Fabrik |  | UA55A-D102 |  |  | 650 | 630 | 2389 | 2490 | 3 |  | 19.4 | 52 |  |  |  | 41.2 |  | 63.5 |  |  | 0.443 | 196
2023-03-23 | 332 | 2031935 |  | Fabrik |  | UN55A-D20A |  |  | 230 | 230 | 2291 |  | 4 |  | 22 | 54.1 |  |  |  | 45.6 |  | 66 |  |  | 0.432 | prøve 197 med fdiber
2023-03-24 | 332 | 2031937 |  | Fabrik |  | UL32A-D102 |  |  | 650 | 610 | 2343 | 2325 | 4.5 | 3.6 | 20.3 | 55.7 | [5 empty] | 67.9 |  |  | 0.399 | 198
2023-03-24 | 332 | 2031940 |  | Fabrik |  | UL32A-D110 |  |  | 240 | 240 | 2403 | 2413 | 4.5 | 3 | 21 | 57.3 |  |  |  | 50.4 |  | 69.9 |  |  | 0.401 | 199 SU=520
2023-03-24 | 332 | 2031942 |  | Fabrik |  | UL32A-D000 |  |  | 220 | 250 | 2429 | 2420 | 4.5 | 3.2 | 20.2 | 55.4 | [5 empty] | 67.5 |  |  | 0.403 | 200 SU=550
2023-03-24 | 332 | 2031948 |  | Fabrik |  | UN32A-D000 |  |  | 180 | 210 | 2413 | 2380 | 4.5 | 3.8 | 21.1 | 55.3 | [5 empty] | 67.5 |  |  | 0.398 | 201 SU=400
2023-03-24 | 332 | 2031985 |  | Fabrik |  | UN55A-D20A |  |  | 230 | 220 | 2297 |  | 4 | 3 | 21.8 | 55.1 | [5 empty] | 67.2 |  |  | 0.427 | prøve 202 med fiber
2023-03-25 | 332 | 2031988 |  | Fabrik |  | UN55A-D20A |  |  | 230 | 220 | 2295 |  | 4 |  | 19.6 |  |  |  |  | 48.4 |  | 62.5 |  |  | 0.427 | prøve 203 med fiber
2023-03-27 | 332 | 2031997 |  | Fabrik |  | UN57A-D111 |  |  | 240 | 220 | 2413 | 2523 | 2 |  | 14.3 | 63.4 |  |  |  | 56.1 |  | 77.3 |  |  | 0.401 | 204 SU=390
2023-03-28 | 332 | 2032021 |  | Fabrik |  | UN61A-D000 |  |  | 240 | 220 | 2403 | 2501 | 3.5 |  | 19.5 | 57.5 |  |  |  | 51.8 |  | 70.2 |  |  | 0.401 | 205 SU=420
2023-03-28 | 332 | 2032026 |  | Fabrik |  | UL32A-D000 |  |  | 200 | 220 | 2403 | 2449 | 4.5 | 4.2 | 20.5 | 56.4 |  |  |  | 41.8 |  | 68.8 |  |  | 0.403 | 206 SU=460
2023-03-28 | 332 | 2032051 |  | Fabrik |  | UN53A-D000 |  |  | 220 | 160 | 2404 | 2559 | 3.5 |  | 17.5 | 46.2 | [5 empty] | 56.3 |  |  | 0.521 | 207 SU=260
2023-03-29 | 332 | 2032064 |  | Fabrik |  | UE57A-S000 |  |  | 240 | 240 | 2382 | 2457 | 4 |  | 17.7 | 59.5 |  |  |  | 51.2 |  | 72.6 |  |  | 0.398 | 208 SU=520
2023-03-29 | 332 | 2032073 |  | Fabrik |  | UE57A-S000 |  |  | 240 | 230 | 2396 | 2401 | 4 | 3.7 | 17.7 | 65 |  |  |  | 52.4 |  | 79.2 |  |  | 0.401 | 209 SU=510
2023-03-29 | 332 | 2032087 |  | Fabrik |  | UA56A-D110 |  |  | 200 | 210 | 2333 | 2344 | 5 | 4.8 | 18.2 | 46.4 |  |  |  | 34.4 |  | 56.5 |  |  | 0.439 | 210.SU=380
2023-03-29 | 332 | 2032151 |  | Fabrik |  | UN53A-D111 |  |  | 230 | 260 | 2401 |  | 2 |  | 19.8 | 40.8 |  |  |  | 39 |  | 52.3 |  |  | 0.527 | prøve 211 med fiber
2023-03-30 | 332 | 2032167 |  | Fabrik |  | UN55A-D20A |  |  | 230 | 240 | 2296 |  | 4 | 3.1 | 23.6 | 55.6 |  |  |  | 58.2 |  | 67.8 |  |  | 0.424 | prøve 212 med fiber.7-døgn= 12 døgn
2023-03-30 | 332 | 2032171 |  | Fabrik |  | UL32A-D102 |  |  | 650 | 670 | 2331 |  | 4.5 |  |  | 55.1 | [5 empty] | 67.2 |  |  | 0.384 | 213.S=280
2023-03-30 | 332 | 2032172 |  | Fabrik |  | UL32A-D110 |  |  | 240 | 260 | 2365 | 2365 | 4.5 | 4.4 | 20.4 | 56.7 | [5 empty] | 69.1 |  |  | 0.4 | 214.SU=630
2023-03-30 | 332 | 2032179 |  | Fabrik |  | UN57A-D111 |  |  | 200 | 230 | 2416 | 2501 | 2 |  | 15.3 | 63.6 | [5 empty] | 77.6 |  |  | 0.4 | 215.SU=420
2023-03-30 | 332 | 2032195 |  | Fabrik |  | UL32A-D000 |  |  | 180 | 205 | 2399 | 2400 | 4.5 | 4.4 | 21.1 | 58.9 | [5 empty] | 71.8 |  |  | 0.4 | 216.SU=380
2023-03-30 | 332 | 2032217 |  | Fabrik |  | UN55A-D20A |  |  | 220 | 230 | 2301 |  | 4 |  | 19 | 58.8 |  |  |  | 58.6 |  | 71.7 |  |  | 0.424 | prøve 217 med fiber sprutrigg ødelagt.
2023-03-31 | 332 | 2032233 |  | Fabrik |  | UL32A-D110 |  |  | 240 | 250 | 2400 | 2386 | 4.5 | 3.2 | 26 | 59.8 | [5 empty] | 72.9 |  |  | 0.403 | 218.SU=600
2023-04-03 | 332 | 2032253 |  | Fabrik |  | UA53A-D110 |  |  | 240 | 260 | 2380 | 2438 | 3.5 |  | 17.8 | 48.2 |  |  |  | 38.6 |  | 58.7 |  |  | 0.523 | 219. SU=550.7-døgn= 8 døgn
2023-04-04 | 332 | 2032271 |  | Fabrik |  | UN56A-D111 |  |  | 200 | 220 | 2346 | 2320 | 5 | 4.3 | 19.4 | 48.1 |  |  |  | 42.2 |  | 58.6 |  |  | 0.42 | 220. SU=435
2023-04-05 | 332 | 2032282 |  | Fabrik |  | UN62A-D118 |  |  | 210 |  | 2314 |  | 5 | 4.9 | [10 empty] | 0.4 | Luft og fukt
2023-04-11 | 332 | 2032290 |  | Fabrik |  | UN54A-D000 |  |  | 220 | 220 | 2448 | 2482 | 3.5 | 2 | 22 | 46.7 |  |  |  | 44.1 |  | 57 |  |  | 0.486 | 221. SU= 410
2023-04-12 | 332 | 2032304 |  | Fabrik |  | UA56A-D110 |  |  | 220 | 260 | 2399 | 2404 | 5 | 2.6 | 19.6 |  |  |  |  | 38.7 |  |  |  |  | 0.438 | 222. SU= 550. Tilsatt 1 ltr L-stoff på b
2023-04-12 | 332 | 2032314 |  | Fabrik |  | UN56A-D110 |  |  | 180 | 190 | 2366 | 2370 | 5 | 4.8 | 20.8 |  |  |  |  | 44.5 |  |  |  |  | 0.443 | 223. SU=320
2023-04-12 | 332 | 2032317 |  | Fabrik |  | UN32A-D00B |  |  | 200 | 140 | 2415 | 2468 | 4.5 | 2.5 | 18.8 | 62.1 |  |  |  | 53.6 |  | 75.7 |  |  | 0.4 | 224. Tilstt 1 ltr L-stoff på bil,og send
2023-04-12 | 332 | 2032319 |  | Fabrik |  | UN32A-D00B |  |  | 200 | 190 | 2381 | 2373 | 4.5 | 4 | 20 | 52.1 |  |  |  | 45.2 |  | 63.6 |  |  | 0.398 | 225. SU= 300
2023-04-12 | 332 | 2032336 |  | Fabrik |  | UL32A-D000 |  |  | 180 | 200 | 2423 | 2501 | 4.5 | 3.7 | 21 |  |  |  |  | 44.2 |  |  |  |  | 0.39 | 226.SU= 490
2023-04-13 | 332 | 2032340 |  | Fabrik |  | UN55A-D20A |  |  | 230 | 250 | 2303 | 2348 | 4 | 4 | 23 | 55 | [5 empty] | 67.1 |  |  | 0.416 | Prøve - 227 SU-530mm
2023-04-13 | 332 | 2032345 |  | Fabrik |  | UN53A-D000 |  |  | 180 |  | 2426 |  | 3.5 | [11 empty] | 0.53 | kun fukt
2023-04-13 | 332 | 2032353 |  | Fabrik |  | UA59A-D002 |  |  | 650 | 680 | 2458 | 2457 | 3.5 | 0.7 | 19.8 | 66.8 | [5 empty] | 81.5 |  |  | 0.415 | 228. Prøvestøp ny skb
2023-04-13 | 332 | 2032361 |  | Fabrik |  | UL32A-D000 |  |  | 180 | 240 | 2418 | 2442 | 4.5 | 3.8 | 20.8 | 56.8 | [5 empty] | 69.3 |  |  | 0.393 | 229. SU= 520. Blandet stivere 2.sats
2023-04-13 | 332 | 2032375 |  | Fabrik |  | UN55A-D20A |  |  | 230 | 240 | 2298 | 2369 | 4 | 4 | 21.1 | 54.6 | [5 empty] | 66.6 |  |  | 0.423 | Prøve-230 SU-500mm
2023-04-14 | 332 | 2032380 |  | Fabrik |  | UN56A-D110 |  |  | 220 | 210 | 2339 | 2380 | 5 | 4.8 | 18 | 47.1 |  |  |  | 37.3 |  | 57.5 |  |  | 0.433 | 231. SU= 350
2023-04-14 | 332 | 2032387 |  | Fabrik |  | UL32A-D000 |  |  | 200 | 270 | 2419 | 2418 | 4.5 | 3.6 | 19.2 | 58.1 |  |  |  | 48.8 |  | 70.9 |  |  | 0.4 | 232. SU= 570. Justert ned SP ep.
2023-04-14 | 332 | 2032392 |  | Fabrik |  | UL32A-D000 |  |  | 200 | 240 | 2398 |  | 4.5 |  | 20.2 | [9 empty] | 0.399 | Kun synk etter just. SP. ble just ned ep
2023-04-17 | 332 | 2032421 |  | Fabrik |  | UN32A-D110 |  |  | 200 | 230 | 2376 | 2434 | 4.5 | 3.7 | 19.1 | 57.8 | [5 empty] | 70.4 |  |  | 0.403 | 233 SU=420
2023-04-17 | 332 | 2032434 |  | Fabrik |  | UL32A-D110 |  |  | 180 | 250 | 2370 | 2384 | 4.5 | 4.8 | 21.1 | 53.9 | [5 empty] | 65.7 |  |  | 0.393 | 234 SU=530
2023-04-17 | 332 | 2032436 |  | Fabrik |  | UL32A-D000 |  |  | 220 | 225 | 2381 | 2417 | 4.5 | 5.2 | 19.2 | 52.1 |  |  |  | 42.7 |  | 63.5 |  |  | 0.4 | 235.
2023-04-18 | 332 | 2032454 |  | Fabrik |  | UN55A-D20A |  |  | 230 | 240 | 2297 |  | 4 | 3.2 | 22 |  |  |  |  | 48.4 |  | 67.6 |  |  | 0.425 | prøve 236 med fiber luft 3,2%
2023-04-18 | 332 | 2032459 |  | Fabrik |  | UN62A-D118 |  |  | 230 | 210 | 2357 | 2416 | 5 | 2.7 | 19.6 | 60.9 |  |  |  | 53.9 |  | 74.2 |  |  | 0.392 | 237 SU=380
2023-04-18 | 332 | 2032465 |  | Fabrik |  | UA55A-D000 |  |  | 240 | 250 | 2408 | 2497 | 3.5 |  | 20.7 | 51.1 |  |  |  | 42.3 |  | 62.3 |  |  | 0.439 | 238 SU=600
2023-04-18 | 332 | 2032477 |  | Fabrik |  | UL32A-D000 |  |  | 180 | 80 | 2424 | 2435 | 4.5 | 3.5 | 21.6 | 57.2 | [5 empty] | 69.7 |  |  | 0.399 | 239 SU=220
2023-04-18 | 332 | 2032501 |  | Fabrik |  | UN55A-D20A |  |  | 230 | 240 | 2296 |  | 4 |  | 22.3 |  |  |  |  | 48.9 |  | 69.1 |  |  | 0.424 | prøve 240 med fiber
2023-04-19 | 332 | 2032506 |  | Fabrik |  | UL32A-D102 |  |  | 650 |  | 2334 | 2357 | 4.5 | 4 | 17.1 | 55.9 | [5 empty] | 68.2 |  |  | 0.396 | 241. 28d= 33 døgn
2023-04-19 | 332 | 2032518 |  | Fabrik |  | UL32A-D102 |  |  | 650 | 650 | 2365 | 2363 | 4.5 | 3.8 | 20.2 | 58.5 | [5 empty] | 71.3 |  |  | 0.37 | 242. 28d= 33 døgn
2023-04-19 | 332 | 2032529 |  | Fabrik |  | UL32A-D110 |  |  | 220 | 270 | 2379 | 2339 | 4.5 | 3.8 | 21.8 | 56.7 | [5 empty] | 69.2 |  |  | 0.398 | 243 SU=650.28d= 33 døgn
2023-04-19 | 332 | 2032531 |  | Fabrik |  | UN51A-D200 |  |  | 220 | 225 | 2295 | 2298 | 2 | 3 | 23.9 | 34.6 |  |  |  | 27.4 |  | 42.7 |  |  | 0.668 | 244 SU=420. 28d= 33 døgn
2023-04-19 | 332 | 2032546 |  | Fabrik |  | UN55A-D20A |  |  | 230 | 230 | 2295 |  | 4 | 3.4 | 22.3 |  |  |  |  | 48.6 |  |  |  |  | 0.426 | prøve245 med fiber luft 3,4%.28d= 33 d
2023-04-20 | 332 | 2032549 |  | Fabrik |  | UA55A-D102 |  |  | 650 | 680 | 2424 | 2427 | 3 | 1.8 | 17 | 54 |  |  |  | 40.3 |  | 65.9 |  |  | 0.44 | 246.28d= 32 døgn
2023-04-20 | 332 | 2032560 |  | Fabrik |  | UP55A-D000 |  |  | 240 | 260 | 2479 | 2507 | 3.5 | 1.5 | 22 | 57.3 |  |  |  | 41.9 |  | 69.9 |  |  | 0.455 | 247.28d= 32 døgn
2023-04-20 | 332 | 2032565 |  | Fabrik |  | UN55A-D20A |  |  | 230 | 230 | 2292 |  | 4 |  | 19 | 57.4 |  |  |  | 48.7 |  | 70 |  |  | 0.43 | prøve 248 med fiber. 28d= 32 døgn
2023-04-21 | 332 | 2032567 |  | Fabrik |  | UL32A-D110 |  |  | 220 | 240 | 2405 | 2428 | 4.5 | 2.8 | 17.4 | 57.7 |  |  |  | 48.6 |  | 70.4 |  |  | 0.402 | 249.SU=460. Tilsatt 0,5ltr L-stoff på bi
2023-04-21 | 332 | 2032578 |  | Fabrik |  | UN55A-D111 |  |  | 230 | 220 | 2390 | 2416 | 2 | 2.7 | 20 | 56.7 |  |  |  | 50.2 |  | 69.1 |  |  | 0.438 | 250 SU=375. 28d= 31 døgn
2023-04-21 | 332 | 2032582 |  | Fabrik |  | UL32A-D110 |  |  | 220 |  | 2339 | 2353 | 4.5 | 5.5 | 18.7 | [9 empty] | 0.398 | kun luft
2023-04-21 | 332 | 2032590 |  | Fabrik |  | UL32A-D110 |  |  | 220 |  | 2409 | 2417 | 4.5 | 3 | 18.7 | [9 empty] | 0.396 | kun luft
2023-04-21 | 332 | 2032592 |  | Fabrik |  | UN32A-D11B |  |  | 200 | 160 | 2383 | 2317 | 4.5 | 2.8 | 19.6 | 59.9 |  |  |  | 52.3 |  | 73.1 |  |  | 0.399 | 251 SU=300. 28d= 31 døgn
2023-04-21 | 332 | 2032604 |  | Fabrik |  | UL32A-D110 |  |  | 180 | 170 | 2405 | 2438 | 4.5 | 2.8 | 18.5 | 58.1 | [5 empty] | 70.9 |  |  | 0.4 | 252 SU=280. 28d= 31 døgn
2023-04-21 | 332 | 2032612 |  | Fabrik |  | UL32A-D000 |  |  | 220 |  | 2396 |  | 4.5 | [11 empty] | 0.398 | feil line jasy
2023-04-21 | 332 | 2032612 |  | Fabrik |  | UL32A-D000 |  |  | 220 | 250 | 2446 | 2447 | 4.5 | 2.5 | 19.6 | 54.4 |  |  |  | 43.5 |  | 66.3 |  |  | 0.398 | prøve 253. 28d= 31 døgn
2023-04-24 | 332 | 2032632 |  | Fabrik |  | UN32A-D110 |  |  | 200 | 240 | 2348 | 2360 | 4.5 | 5 | 23.2 | 54.3 | [5 empty] | 66.2 |  |  | 0.398 | 254 SU=510
2023-04-24 | 332 | 2032641 |  | Fabrik |  | UN32A-D000 |  |  | 200 | 220 | 2439 | 2455 | 4.5 | 2.8 | 20.1 | 61.9 | [5 empty] | 75.5 |  |  | 0.393 | 255 SU=520
2023-04-24 | 332 | 2032650 |  | Fabrik |  | UN32A-D000 |  |  | 200 |  | 2423 | 2425 | 4.5 | 3.5 | [10 empty] | 0.396 | kun luft
2023-04-24 | 332 | 2032657 |  | Fabrik |  | UL32A-D110 |  |  | 180 | 160 | 2393 | 2411 | 4.5 | 3.4 | 18.2 | 55.6 |  |  |  | 46.2 |  | 67.8 |  |  | 0.395 | 256 SU=280
2023-04-25 | 332 | 2032671 |  | Fabrik |  | UN55A-D20A |  |  | 230 | 230 | 2294 |  | 4 |  | 22 | 54.5 |  |  |  | 48.8 |  | 66.5 |  |  | 0.427 | prøve 257 med fiber
2023-04-25 | 332 | 2032678 |  | Fabrik |  | UN57A-D119 |  |  | 240 | 190 | 2374 | 2447 | 2 |  | 19.9 | 52.7 |  |  |  | 46.3 |  | 64.2 |  |  | 0.396 | 258 SU=300
2023-04-25 | 332 | 2032679 |  | Fabrik |  | UA56A-D110 |  |  | 200 | 230 | 2322 | 2324 | 5 | 5.5 | 19.8 | 42.9 |  |  |  | 34 |  | 55 |  |  | 0.427 | 259 SU=480
2023-04-25 | 332 | 2032689 |  | Fabrik |  | UA56A-D010 |  |  | 230 | 220 | 2389 | 2420 | 5 | 4.4 | 15.1 | 45.8 |  |  |  | 35.1 |  | 55.9 |  |  | 0.429 | 260 SU=430
2023-04-26 | 332 | 2032714 |  | Fabrik |  | UN55A-D20A |  |  | 230 | 240 | 2295 | 2349 | 4 | 4 | 23.3 | 54.4 |  |  |  | 47.2 |  | 66.3 |  |  | 0.426 | Prøve - 261, SU-490mm
2023-04-26 | 332 | 2032724 |  | Fabrik |  | UN53A-D200 |  |  | 220 | 200 | 2270 | 2412 | 5 | 3.2 | 18.8 | 51.3 |  |  |  | 45.1 |  | 62.5 |  |  | 0.512 | 262. SU=310
2023-04-26 | 332 | 2032743 |  | Fabrik |  | UA55A-D102 |  |  | 650 | 610 | 2398 | 2504 | 3 |  | 20.3 | 52 |  |  |  | 38.5 |  | 63.4 |  |  | 0.444 | 263
2023-04-26 | 332 | 2032746 |  | Fabrik |  | UL32A-D000 |  |  | 200 | 260 | 2426 | 2427 | 4.5 | 3.2 | 21.5 | 53.7 | [5 empty] | 65.5 |  |  | 0.404 | 264 SU=590
2023-04-26 | 332 | 2032748 |  | Fabrik |  | UN53A-D20J |  |  | 230 | 250 | 2271 | 2259 | 3.5 | 3.5 | 22.2 | 41.5 |  |  |  | 35.8 |  | 53.2 |  |  | 0.512 | Prøve - 265, SU - 640mm
2023-04-26 | 332 | 2032756 |  | Fabrik |  | UN55A-D20A |  |  | 230 | 240 | 2297 | 2396 | 4 |  | 23.9 | 55.8 |  |  |  | 47.9 |  | 68 |  |  | 0.423 | 266 SU=540
2023-04-27 | 332 | 2032770 |  | Fabrik |  | UN53A-D111 |  |  | 240 | 250 | 2413 | 2467 | 2 |  | 19 | 42.9 |  |  |  | 42.4 |  | 55 |  |  | 0.506 | 267 SU=530
2023-04-27 | 332 | 2032786 |  | Fabrik |  | UN56A-D110 |  |  | 160 | 180 | 2294 | 2291 | 5 | 8.2 | 21.5 | 38.8 |  |  |  | 33 |  | 49.8 |  |  | 0.426 | 268 SU=290
2023-04-28 | 332 | 2032820 |  | Fabrik |  | UL32A-D000 |  |  | 200 | 210 | 2467 | 2479 | 4.5 | 2.3 | 19.8 | 60.1 | [5 empty] | 73.3 |  |  | 0.372 | 269 SU=350
2023-04-28 | 332 | 2032830 |  | Fabrik |  | UA56A-D110 |  |  | 220 | 250 | 2337 | 2312 | 5 | 5 | 21.2 | 41.8 |  |  |  | 35 |  | 53.7 |  |  | 0.421 | 270 SU=500
2023-04-28 | 332 | 2032836 |  | Fabrik |  | UN32A-D000 |  |  | 200 | 230 | 2401 | 2426 | 4.5 | 3.9 | 19.1 | 56.1 | [5 empty] | 68.4 |  |  | 0.387 | 271 SU=450
2023-04-28 | 332 | 2032875 |  | Fabrik |  | UN55A-D20A |  |  | 230 | 235 | 2296 | 2353 | 4 | 4 | 22.5 | 54.7 |  |  |  | 47.8 |  | 66.7 |  |  | 0.426 | Prøve-272, SU - 470mm
2023-04-29 | 332 | 2032876 |  | Fabrik |  | UN55A-D20B |  |  | 220 | 225 | 2228 | 2252 | 3.5 | 4 | 23.7 | 38.3 |  |  |  | 29.7 |  | 49.1 |  |  | 0.442 | Prøve - 273, SU-440mm
2023-04-29 | 332 | 2032877 |  | Fabrik |  | UN55A-D20B |  |  | 220 | 210 | 2243 | 2251 | 3.5 | 3.5 | 22.1 | 41.4 |  |  |  | 36.7 |  | 53.1 |  |  | 0.438 | 274 Su-400mm
2023-04-29 | 332 | 2032879 |  | Fabrik |  | UN55A-D20A |  |  | 230 | 250 | 2296 | 2352 | 4 | 4 | 22.7 | 51.7 |  |  |  | 46.4 |  | 63.1 |  |  | 0.426 | 275 SU-520mm
2023-05-02 | 332 | 2032884 |  | Fabrik |  | UL32A-D000 |  |  | 220 | 230 | 2428 | 2459 | 4.5 | 3.1 | 16.2 | 56.5 |  |  |  | 46.8 |  | 68.9 |  |  | 0.405 | 276.
2023-05-02 | 332 | 2032888 |  | Fabrik |  | UA56A-D110 |  |  | 200 | 240 | 2286 | 2271 | 5 | 6.8 | 16.2 | 38.5 |  |  |  | 31.1 |  | 49.4 |  |  | 0.429 | 277. Justert l-stoff og synk på resept.
2023-05-02 | 332 | 2032893 |  | Fabrik |  | UL32A-D000 |  |  | 220 |  | 2396 | 2414 | 4.5 | 4.7 | [10 empty] | 0.403 | kun luft, ventet 10 min 5,3%
2023-05-02 | 332 | 2032898 |  | Fabrik |  | UL32A-D000 |  |  | 220 | 230 | 2443 | 2519 | 4.5 | 2.7 | 16.5 | 57.4 |  |  |  | 46.4 |  | 70 |  |  | 0.402 | Prøve - 278, SU-420mm
2023-05-02 | 332 | 2032912 |  | Fabrik |  | UN55A-D20A |  |  | 230 | 240 | 2302 | 2360 | 4 | 4 | 23.5 | 53.8 |  |  |  | 45.7 |  | 65.6 |  |  | 0.416 | Prøve-279, SU-535mm
2023-05-03 | 332 | 2032918 |  | Fabrik |  | UA56A-D110 |  |  | 200 | 190 | 2310 | 2343 | 5 | 5.7 | 16.5 | 45.7 |  |  |  | 35 |  | 55.8 |  |  | 0.439 | 280 SU=320
2023-05-03 | 332 | 2032925 |  | Fabrik |  | UN32A-D000 |  |  | 200 | 220 | 2380 | 2438 | 4.5 | 5 | 17.8 | 55.8 | [5 empty] | 68.1 |  |  | 0.4 | 281 SU=400
2023-05-03 | 332 | 2032931 |  | Fabrik |  | UN32A-D000 |  |  | 200 |  | 2365 | 2329 | 4.5 | 5.6 | [10 empty] | 0.399 | kun luft
2023-05-03 | 332 | 2032935 |  | Fabrik |  | UN57A-D119 |  |  | 240 | 240 | 2325 |  | 2 | [11 empty] | 0.391 | Su=415
2023-05-03 | 332 | 2032937 |  | Fabrik |  | UN56A-D000 |  |  | 200 | 210 | 2315 | 2360 | 5 | 7.2 | 19.3 | 40 |  |  |  | 36 |  | 51.3 |  |  | 0.45 | 282 SU=340
2023-05-03 | 332 | 2032945 |  | Fabrik |  | UN57A-D119 |  |  | 240 | 255 | 2304 |  | 2 |  | 19.7 | [9 empty] | 0.397 | SU=500
2023-05-03 | 332 | 2032963 |  | Fabrik |  | UN55A-D20A |  |  | 230 | 235 | 2301 | 2357 | 4 | 4 | 23.5 | 53.4 |  |  |  | 45.5 |  | 65.1 |  |  | 0.418 | Prøve-283, SU-500mm
2023-05-04 | 332 | 2032980 |  | Fabrik |  | UN53A-D000 |  |  | 230 | 240 | 2401 | 2385 | 3.5 |  | 16.6 | 35.3 |  |  |  | 33.3 |  | 45.2 |  |  | 0.522 | 284 SU=460
2023-05-04 | 332 | 2032988 |  | Fabrik |  | UN55A-D111 |  |  | 230 | 230 | 2403 | 2479 | 2 |  | 19.6 | 58.3 |  |  |  | 51.2 |  | 71.1 |  |  | 0.446 | 285 SU=430
2023-05-04 | 332 | 2032997 |  | Fabrik |  | UN57A-D119 |  |  | 240 | 240 | 2295 | 2387 | 2 |  | 17.1 | 53.9 |  |  |  | 47.2 |  | 65.7 |  |  | 0.394 | 286 SU=390
2023-05-04 | 332 | 2033022 |  | Fabrik |  | UL32A-D110 |  |  | 220 | 210 | 2356 |  | 4.5 | 3.5 | [10 empty] | 0.407 | kun luft 3,5%
2023-05-04 | 332 | 2033023 |  | Fabrik |  | UN55A-D20A |  |  | 230 | 235 | 2298 | 2339 | 4 | 4 | 21.8 | 54.1 |  |  |  | 46.9 |  | 65.9 |  |  | 0.421 | 287, SU-495mm
2023-05-05 | 332 | 2033036 |  | Fabrik |  | UA56A-D110 |  |  | 220 | 240 | 2326 | 2329 | 5 | 5.2 | 16.7 | 41.1 |  |  |  | 30.7 |  | 52.7 |  |  | 0.431 | 288 SU=410
2023-05-05 | 332 | 2033052 |  | Fabrik |  | UN32A-D100 |  |  | 210 | 220 | 2421 | 2454 | 4.5 | 2.5 | 15.3 | 55.7 | [5 empty] | 67.9 |  |  | 0.405 | 289 SU=370
2023-05-05 | 332 | 2033072 |  | Fabrik |  | UN32A-D000 |  |  | 180 |  | 2409 | 2440 | 4.5 | 3.8 | [10 empty] | 0.402 | kun luft 1. sats
2023-05-05 | 332 | 2033072 |  | Fabrik |  | UN32A-D000 |  |  | 180 | 170 | 2342 | 2468 | 4.5 | 6.5 | 17.1 | 60.5 | [5 empty] | 73.8 |  |  | 0.402 | 290 Hellass tilsatt demper, målt 3.0%
2023-05-05 | 332 | 2033081 |  | Fabrik |  | UN32A-D000 |  |  | 180 |  | 2392 |  | 6.5 | 6.5 | [10 empty] | 0.4 | kun luft, justert luft og sendt
2023-05-05 | 332 | 2033084 |  | Fabrik |  | UN32A-D000 |  |  | 180 |  | 2380 | 2410 | 4.5 | 5 | [10 empty] | 0.398 | kun luft helæs
2023-05-05 | 332 | 2033084 |  | Fabrik |  | UN32A-D000 |  |  | 180 |  | 2405 | 2418 | 4.5 | 4 | [10 empty] | 0.398 | kun luft 1. sats
2023-05-05 | 332 | 2033089 |  | Fabrik |  | UN55A-D20A |  |  | 230 | 230 | 2294 | 2339 | 4 |  | 20.8 | 50.5 |  |  |  | 44.2 |  | 61.6 |  |  | 0.427 | 291.SU=470
2023-05-08 | 332 | 2033095 |  | Fabrik |  | UN58A-D000 |  |  | 200 | 140 | 2424 | 2449 | 5 | 3.6 | 17 | 58.2 |  |  |  | 53.5 |  | 71 |  |  | 0.403 | 292 SU=240 Hellass
2023-05-08 | 332 | 2033095 |  | Fabrik |  | UN58A-D000 |  |  | 200 |  | 2429 | 2390 | 5 | 3.4 | [10 empty] | 0.403 | kun luft 1. sats
2023-05-08 | 332 | 2033099 |  | Fabrik |  | UN57A-D119 |  |  | 240 | 250 | 2290 | 2327 | 2 |  | 18.5 | 49.9 |  |  |  | 44.6 |  | 60.8 |  |  | 0.394 | 293 SU=390
2023-05-08 | 332 | 2033116 |  | Fabrik |  | UL32A-D000 |  |  | 180 | 180 | 2346 | 2373 | 4.5 | 6.4 | 18.6 | 52.2 |  |  |  | 44.7 |  | 63.6 |  |  | 0.405 | 294. SU=280mm, luft justert og sendt
2023-05-08 | 332 | 2033133 |  | Fabrik |  | UN32A-D000 |  |  | 220 | 235 | 2444 | 2500 | 4.5 | 2.4 | 19.4 | 60 | [5 empty] | 73.2 |  |  | 0.399 | 295 SU=530 Tilsatt 0,5l Lstoff
2023-05-09 | 332 | 2033158 |  | Fabrik |  | UN62A-D110 |  |  | 220 | 200 | 2339 | 2360 | 5 | 5.2 | 20.5 | 51.4 |  |  |  | 45.5 |  | 62.7 |  |  | 0.4 | 296 SU=340
2023-05-09 | 332 | 2033165 |  | Fabrik |  | UN62A-D118 |  |  | 240 | 220 | 2307 | 2306 | 5 | 4.8 | 20.7 | 53 | [5 empty] | 64.7 |  |  | 0.398 | 297 SU=400
2023-05-09 | 332 | 2033174 |  | Fabrik |  | UN56A-D110 |  |  | 230 | 220 | 2312 | 2360 | 5 | 5.7 | 18.7 | 41.7 |  |  |  | 38.6 |  | 53.4 |  |  | 0.448 | 298 SU=370
2023-05-09 | 332 | 2033176 |  | Fabrik |  | UL32A-D000 |  |  | 220 | 235 | 2424 | 2432 | 4.5 | 3.4 | 18.5 | 57.5 | [5 empty] | 70.1 |  |  | 0.4 | 299 SU=420
2023-05-09 | 332 | 2033196 |  | Fabrik |  | UA54A-D000 |  |  | 240 | 200 | 2392 | 2542 | 3.5 |  | 17.8 | 49.6 |  |  |  | 39.1 |  | 60.5 |  |  | 0.51 | 300 SU=360mm, tilsatt 2 liter sp
2023-05-09 | 332 | 2033204 |  | Fabrik |  | UL32A-D110 |  |  | 220 |  | 2363 |  | 4.5 | [11 empty] | 0.4 | Ikke i bruk. feil profil.
2023-05-09 | 332 | 2033204 |  | Fabrik |  | UL32A-D110 |  |  | 220 | 250 | 2400 | 2411 | 4.5 | 3 | 18.6 | 52.7 |  |  |  | 41.9 |  | 64.2 |  |  | 0.4
2023-05-10 | 332 | 2033213 |  | Fabrik |  | UA56A-D110 |  |  | 230 | 220 | 2277 | 2316 | 5 | 7 | 18.8 | 40.6 |  |  |  | 40.8 |  | 52.1 |  |  | 0.437 | 302. 7d= 12 døgn
2023-05-10 | 332 | 2033245 |  | Fabrik |  | UN56A-D111 |  |  | 220 | 210 | 2286 | 2292 | 5 | 6.2 | 19.8 | 41.7 |  |  |  | 43.8 |  | 53.4 |  |  | 0.444 | 303 SU=340. 7d= 12 døgn
2023-05-10 | 332 | 2033262 |  | Fabrik |  | UN55A-D20A |  |  | 230 | 230 | 2296 |  | 4 |  | 22.3 | 53.9 |  |  |  | 53.2 |  | 65.7 |  |  | 0.426 | prøve 304 med fiber. 7d= 12 døgn
2023-05-11 | 332 | 2033273 |  | Fabrik |  | UN32A-D110 |  |  | 200 | 220 | 2397 | 2365 | 4.5 | 3.3 | 19.7 | 58.6 | [5 empty] | 71.5 |  |  | 0.403 | 305 SU=350
2023-05-11 | 332 | 2033288 |  | Fabrik |  | UL32A-D000 |  |  | 180 | 150 | 2424 | 2443 | 4.5 | 3.7 | 18.8 | 54.9 |  |  |  | 52.4 |  | 66.9 |  |  | 0.4 | 306 SU=280. 7d= 11 døgn
2023-05-11 | 332 | 2033313 |  | Fabrik |  | UN55A-D20A |  |  | 230 | 240 | 2301 |  | 4 | 4 | 22 | 52.9 |  |  |  | 51.7 |  | 64.5 |  |  | 0.424 | prøve 307 med fiber luft 4%.7d= 11 døgn
2023-05-12 | 332 | 2033332 |  | Fabrik |  | UN56A-D000 |  |  | 200 | 180 | 2361 | 2403 | 5 | 5.3 | 19.7 | 42.7 |  |  |  | 42.4 |  | 54.7 |  |  | 0.449 | 308.SU=350.7d= 10 døgn
2023-05-12 | 332 | 2033353 |  | Fabrik |  | UN53A-D20J |  |  | 240 | 260 | 2265 | 2340 | 3.5 |  | 19.8 | 42.7 |  |  |  | 41.3 |  | 54.8 |  |  | 0.52 | 309 SU=600mm. 7d= 10 døgn
2023-05-12 | 332 | 2033356 |  | Fabrik |  | UN32A-D000 |  |  | 180 | 180 | 2399 | 2458 | 4.5 | 4.2 | 20.5 | 56.9 |  |  |  | 53.9 |  | 69.4 |  |  | 0.4 | 310 SU=300mm. 7d= 10 døgn
2023-05-12 | 332 | 2033364 |  | Fabrik |  | UN55A-D20A |  |  | 230 | 230 | 2301 |  | 4 |  | 22 | 53 |  |  |  | 49.3 |  | 64.7 |  |  | 0.422 | prøve 311 med fiber. 7d= 10 døgn
2023-05-13 | 332 | 2033370 |  | Fabrik |  | UN55A-D20A |  |  | 230 | 230 | 2301 |  | 4 | 3.8 | 21 |  |  |  |  | 43.5 |  |  |  |  | 0.424 | prøve 312 med fiber luft 3,8%.7d= 9 døgn
2023-05-15 | 332 | 2033376 |  | Fabrik |  | UL32A-D000 |  |  | 200 | 230 | 2423 | 2464 | 4.5 | 3.4 | 20.3 |  |  |  |  | 47.1 |  |  |  |  | 0.401 | 313 SU=440mm
2023-05-15 | 332 | 2033382 |  | Fabrik |  | UL32A-D000 |  |  | 200 |  | 2365 | 2391 | 4.5 | 5.7 | [10 empty] | 0.402 | Kun luft
2023-05-15 | 332 | 2033395 |  | Fabrik |  | UL32A-D000 |  |  | 220 |  | 2419 | 2450 | 4.5 | 3.6 | 19.5 | [9 empty] | 0.401 | Kun luft
2023-05-15 | 332 | 2033401 |  | Fabrik |  | UL32A-D000 |  |  | 220 |  | 2429 | 2425 | 4.5 | 3.3 | [10 empty] | 0.399 | Kun luft
2023-05-15 | 332 | 2033410 |  | Fabrik |  | UL32A-D000 |  |  | 220 |  | 2405 | 2403 | 4.5 | 4.2 | [10 empty] | 0.399 | Kun luft
2023-05-15 | 332 | 2033411 |  | Fabrik |  | UL32A-D110 |  |  | 220 | 220 | 2380 | 2425 | 4.5 | 3.8 | 19.5 |  |  |  |  | 46 |  |  |  |  | 0.4 | 314 SU=350mm
2023-05-15 | 332 | 2033420 |  | Fabrik |  | UL32A-D000 |  |  | 220 | 240 | 2412 | 2428 | 4.5 | 3.8 | 19.5 |  |  |  |  | 43.5 |  |  |  |  | 0.405 | 315 SU=480mm
2023-05-15 | 332 | 2033428 |  | Fabrik |  | UL32A-D000 |  |  | 220 |  | 2398 |  | 4.5 | 3.4 | [10 empty] | 0.398 | kun luft 3,4%
2023-05-15 | 332 | 2033445 |  | Fabrik |  | UN55A-D20A |  |  | 230 | 230 | 2305 |  | 4 | 3.5 | 21 |  |  |  |  | 47 |  |  |  |  | 0.416 | prøve nr 316 med fiber luft 3,5%
2023-05-16 | 332 | 2033452 |  | Fabrik |  | UA56A-D100 |  |  | 180 | 170 | 2354 | 2349 | 5 | 4.5 | 19.4 | 47.3 |  |  |  | 36.8 |  | 57.7 |  |  | 0.431 | 317 SU=275mm
2023-05-16 | 332 | 2033463 |  | Fabrik |  | UN32A-D000 |  |  | 220 | 250 | 2422 | 2446 | 4.5 | 3.3 | 20.2 | 56.2 |  |  |  | 50.9 |  | 68.6 |  |  | 0.393 | 318 SU=550mm
2023-05-16 | 332 | 2033471 |  | Fabrik |  | UN32A-D110 |  |  | 200 | 220 | 2351 | 2387 | 4.5 | 4.8 | 20 | 51.1 |  |  |  | 46.7 |  | 62.3 |  |  | 0.399 | 319 SU=370mm
2023-05-16 | 332 | 2033483 |  | Fabrik |  | UL32A-D000 |  |  | 220 | 240 | 2415 | 2446 | 4.5 | 3.8 | 19.2 | 57.4 | [5 empty] | 70 |  |  | 0.399 | 320 SU=490mm
2023-05-16 | 332 | 2033489 |  | Fabrik |  | UN61A-D110 |  |  | 230 | 230 | 2396 |  | 3.5 |  | 20.2 | [9 empty] | 0.401 | kun synk
2023-05-16 | 332 | 2033494 |  | Fabrik |  | UN32A-D11B |  |  | 200 | 200 | 2341 | 2278 | 4.5 | 4.5 | 21.1 | 57.6 |  |  |  | 51.4 |  | 70.2 |  |  | 0.4 | 321 ,Første måling 8%. 0,5l demper tilsa
2023-05-19 | 332 | 2033514 |  | Fabrik |  | UN54A-D122 |  |  | 650 |  | 2408 |  | 2 | [11 empty] | 0.497 | Fukt
2023-05-22 | 332 | 2033531 |  | Fabrik |  | UN61A-D110 |  |  | 230 | 245 | 2394 | 2505 | 3.5 |  | 19.9 | 61.5 |  |  |  | 57.5 |  | 75 |  |  | 0.4 | 322. SU= 465
2023-05-22 | 332 | 2033557 |  | Fabrik |  | UL32A-D110 |  |  | 240 | 240 | 2385 | 2415 | 4.5 | 3.6 | 21.2 | 56.8 |  |  |  | 49.3 |  | 69.2 |  |  | 0.401 | 323. SU= 450
2023-05-22 | 332 | 2033575 |  | Fabrik |  | UN55A-D20A |  |  | 230 | 245 | 2300 | 2340 | 4 | 4 | 25.3 | 52 |  |  |  | 47.6 |  | 63.4 |  |  | 0.425 | Prøve - 324, SU-510mm
2023-05-23 | 332 | 2033588 |  | Fabrik |  | UP53A-D002 |  |  | 650 | 680 | 2369 | 2397 | 3.5 | 3.3 | 20.7 | 42.6 |  |  |  | 30.5 |  | 54.7 |  |  | 0.535 | 325
2023-05-24 | 332 | 2033603 |  | Fabrik |  | UN56A-D111 |  |  | 230 | 200 | 2311 | 2317 | 5 | 6.6 | 19.9 | 41.2 |  |  |  | 37.7 |  | 52.8 |  |  | 0.435 | prøve326, SU-320
2023-05-24 | 332 | 2033609 |  | Fabrik |  | UN55A-D20A |  |  | 230 | 250 | 2293 | 2360 | 4 | 4 | 21.9 | 50.8 |  |  |  | 43.5 |  | 61.9 |  |  | 0.425 | Prøve 327, SU-530mm
2023-05-24 | 332 | 2033611 |  | Fabrik |  | UL32B-D000 |  |  | 200 | 200 | 2247 | 2257 | 4.5 | 9 | 21.3 | 37.6 |  |  |  | 32.1 |  | 48.2 |  |  | 0.397 | 328. Forprøve brannsikring Skanska.Synk
2023-05-25 | 332 | 2033641 |  | Fabrik |  | UL32A-D000 |  |  | 220 | 240 | 2416 | 2409 | 4.5 | 3.6 | 19.7 | 53.9 | [5 empty] | 65.7 |  |  | 0.403 | 329.SU=480
2023-05-25 | 332 | 2033645 |  | Fabrik |  | UN55A-D000 |  |  | 190 | 180 | 2405 |  | 3.5 |  | 18.9 | 52.6 |  |  |  | 45.8 |  | 64.1 |  |  | 0.44 | 330.SU=270
2023-05-25 | 332 | 2033669 |  | Fabrik |  | UP53A-D002 |  |  | 650 | 650 | 2370 | 2470 | 3.5 | 3.5 | 18.8 | 41.8 |  |  |  | 30.5 |  | 53.6 |  |  | 0.521 | prøve 331
2023-05-25 | 332 | 2033676 |  | Fabrik |  | UL32A-D000 |  |  | 220 | 220 | 2393 |  | 4.5 | 5.2 | 19 | [9 empty] | 0.403 | kun luft 5,2%
2023-05-26 | 332 | 2033679 |  | Fabrik |  | UL32A-D102 |  |  | 650 | 550 | 2342 | 2448 | 4.5 | 4 | 15.6 | 56.1 |  |  |  | 45.9 |  | 68.4 |  |  | 0.376 | prøve 332, SU- 550mm
2023-05-26 | 332 | 2033689 |  | Fabrik |  | UN56A-D000 |  |  | 200 | 220 | 2346 | 2299 | 5 | 6 | 18.7 | 40 | [5 empty] | 51.3 |  |  | 0.435 | 333.SU=390
2023-05-30 | 332 | 2033724 |  | Fabrik |  | UL32A-D002 |  |  | 650 | 650 | 2340 | 2365 | 4.5 | 4.1 | 20.4 | 52.7 |  |  |  | 44.1 |  | 64.2 |  |  | 0.386 | 334
2023-05-30 | 332 | 2033741 |  | Fabrik |  | UL32A-D002 |  |  | 650 |  | 2317 | 2320 | 4.5 | 5.3 | 19.7 | [9 empty] | 0.389 | Kun luft
2023-05-30 | 332 | 2033747 |  | Fabrik |  | UL32A-D002 |  |  | 650 |  | 2337 | 2340 | 4.5 | 4.5 | 18.1 | [9 empty] | 0.39 | Kun luft
2023-05-30 | 332 | 2033756 |  | Fabrik |  | UL32A-D002 |  |  | 650 |  | 2325 | 2352 | 4.5 | 5 | 18.1 | [9 empty] | 0.39 | Kun luft
2023-05-30 | 332 | 2033760 |  | Fabrik |  | UN32A-D11B |  |  | 200 | 200 | 2343 | 2345 | 4.5 | 4.4 | 18.9 | 53.4 |  |  |  | 47.9 |  | 65.1 |  |  | 0.401 | 335 SU=290mm
2023-05-30 | 332 | 2033767 |  | Fabrik |  | UL32A-D000 |  |  | 220 | 260 | 2433 | 2440 | 4.5 | 3 | 18.4 | 56.6 |  |  |  | 46.4 |  | 69 |  |  | 0.401 | 336 SU=520mm
2023-05-30 | 332 | 2033768 |  | Fabrik |  | UL32A-D002 |  |  | 650 | 580 | 2337 |  | 4.5 | 4.8 | 18.5 | 51.4 |  |  |  | 41.9 |  | 62.7 |  |  | 0.389 | 337
2023-05-31 | 332 | 2033794 |  | Fabrik |  | UN53A-D111 |  |  | 230 | 265 | 2394 |  | 2 |  | 18.5 | [9 empty] | 0.523 | kun synk SU=615mm
2023-05-31 | 332 | 2033803 |  | Fabrik |  | UN56A-D111 |  |  | 220 | 210 | 2249 | 2280 | 5 | 7.6 | 17.1 | 37.3 |  |  |  | 33.9 |  | 47.8 |  |  | 0.436 | 338 SU=340mm
2023-05-31 | 332 | 2033820 |  | Fabrik |  | UN53A-D000 |  |  | 220 | 220 | 2407 | 2484 | 3.5 |  | 17.5 | 38.8 |  |  |  | 37.1 |  | 49.7 |  |  | 0.514 | 339 SU=420mm
2023-05-31 | 332 | 2033832 |  | Fabrik |  | UL32A-D000 |  |  | 220 | 210 | 2358 | 2395 | 4.5 | 6 | 15 | 49.8 | [5 empty] | 60.7 |  |  | 0.401 | 340. tilsatt 200g demper
2023-06-01 | 332 | 2033838 |  | Fabrik |  | UN53A-D111 |  |  | 230 | 240 |  |  | 2 | 2 | 14 | [9 empty] | 0.516 | Fibertelling
2023-06-01 | 332 | 2033842 |  | Fabrik |  | UN53A-D111 |  |  | 230 | 250 | 2419 | 2432 | 2 |  | 17.3 | 41.1 |  |  |  | 41.4 |  | 52.7 |  |  | 0.495 | 341 SU=510mm
2023-06-01 | 332 | 2033849 |  | Fabrik |  | UL32B-D000 |  |  | 180 | 170 | 2403 | 2405 | 4.5 | 3 | 19.4 | 56.9 |  |  |  | 47 |  | 69.4 |  |  | 0.395 | 342 SU=290mm
2023-06-01 | 332 | 2033872 |  | Fabrik |  | UL32A-D110 |  |  | 180 | 180 | 2379 | 2306 | 4.5 | 4 | 18.2 | 54.8 |  |  |  | 44.5 |  | 66.9 |  |  | 0.395 | 343 SU=280mm
2023-06-01 | 332 | 2033886 |  | Fabrik |  | UA56A-D000 |  |  | 220 | 230 | 2304 | 2302 | 5 | 7.2 | 17.9 | 37.1 |  |  |  | 30 |  | 47.5 |  |  | 0.43 | 344 SU=380mm L-stoff justert ned
2023-06-02 | 332 | 2033906 |  | Fabrik |  | UN53A-D200 |  |  | 190 | 240 | 2246 | 2254 | 5 |  | 18.6 | 35.5 |  |  |  | 34.5 |  | 45.5 |  |  | 0.532 | 345 SU=450
2023-06-02 | 332 | 2033907 |  | Fabrik |  | UA56A-D100 |  |  | 200 | 170 | 2315 | 2342 | 5 | 6 | 16.1 | 45.3 |  |  |  | 34.8 |  | 55.2 |  |  | 0.434 | 346 SU=320
2023-06-02 | 332 | 2033915 |  | Fabrik |  | UN32A-D000 |  |  | 180 | 180 | 2414 | 2451 | 4.5 | 3.7 | 18.2 | 57.3 | [5 empty] | 69.9 |  |  | 0.392 | 347 SU=280
2023-06-02 | 332 | 2033927 |  | Fabrik |  | UN55A-D20B |  |  | 180 | 110 | 2263 | 2211 | 3.5 |  | 21.5 | 49 |  |  |  | 40 |  | 59.8 |  |  | 0.439 | 348 SU=250. Sjåfør justert synk på BP.
2023-06-05 | 332 | 2033930 |  | Fabrik |  | UN32A-D000 |  |  | 220 | 240 | 2441 | 2475 | 4.5 | 2.7 | 18.8 | 58.2 |  |  |  | 2535 |  | 70.9 |  |  | 0.394 | 349. SU= 455.Tilsatt 600 g L-stoff 1:9,o
2023-06-05 | 332 | 2033932 |  | Fabrik |  | UL32B-D000 |  |  | 180 | 190 | 2391 | 2430 | 4.5 | 3.2 | 19.7 | 56.2 |  |  |  | 46.4 |  | 68.6 |  |  | 0.4 | 350. SU=320. Bpl-prøve. Målt luft fabrik
2023-06-05 | 332 | 2033943 |  | Fabrik |  | UN57A-D119 |  |  | 240 | 260 | 2305 | 2336 | 2 |  | 20.3 | 53.8 |  |  |  | 45.9 |  | 65.6 |  |  | 0.388 | 351. SU=480
2023-06-06 | 332 | 2033988 |  | Fabrik |  | UA56A-D100 |  |  | 200 | 180 | 2330 | 2346 | 5 | 5.5 | 19.3 | 46.5 |  |  |  | 34.6 |  | 56.8 |  |  | 0.433 | 352 SU=310
2023-06-06 | 332 | 2033992 |  | Fabrik |  | UN56A-D000 |  |  | 200 | 180 | 2379 | 2408 | 5 | 5 | 19.3 | 47.6 |  |  |  | 40.2 |  | 58.1 |  |  | 0.437 | 353 SU=310
2023-06-06 | 332 | 2033995 |  | Fabrik |  | UN53A-D000 |  |  | 220 |  | 2414 |  | 3.5 | [11 empty] | 0.526
2023-06-06 | 332 | 2034007 |  | Fabrik |  | UL32A-D000 |  |  | 220 | 240 | 2322 | 2474 | 4.5 | 7.4 | 20.4 | 56.6 | [5 empty] | 69.1 |  |  | 0.402 | 354 SU=480
2023-06-07 | 332 | 2034017 |  | Fabrik |  | UL32B-D000 |  |  | 180 | 190 | 2383 | 2441 | 4.5 | 3.5 | 19.4 | 53.7 |  |  |  | 42.7 |  | 65.5 |  |  | 0.399 | 355. SU=330
2023-06-07 | 332 | 2034027 |  | Fabrik |  | UN58A-D000 |  |  | 220 | 180 | 2406 | 2438 | 5 | 4.1 | 20.6 | 55.7 |  |  |  | 48.2 |  | 67.9 |  |  | 0.4 | 356. SU=250
2023-06-07 | 332 | 2034028 |  | Fabrik |  | UA56A-D100 |  |  | 200 | 140 | 2380 | 2393 | 5 | 3.6 | [10 empty] | 0.424 | Luft og synk. SU=220
2023-06-07 | 332 | 2034042 |  | Fabrik |  | UN32A-D110 |  |  | 160 | 150 | 2336 | 2352 | 4.5 | 5.4 | 21 | 53.5 |  |  |  | 48.8 |  | 65.3 |  |  | 0.399 | 357.SU=270
2023-06-07 | 332 | 2034050 |  | Fabrik |  | UN32A-D000 |  |  | 220 | 230 | 2374 | 2379 | 4.5 | 5.4 | 20.5 | 55.4 | [5 empty] | 67.6 |  |  | 0.392 | 358.SU=485
2023-06-07 | 332 | 2034057 |  | Fabrik |  | UN32A-D100 |  |  | 200 | 230 | 2366 | 2363 | 4.5 | 5 | 21.1 | 53.3 | [5 empty] | 65 |  |  | 0.393 | 359.SU=420
2023-06-07 | 332 | 2034061 |  | Fabrik |  | UL32A-D000 |  |  | 180 | 130 | 2401 | 2423 | 4.5 | 4.4 | 20.5 | 55.8 | [5 empty] | 68.1 |  |  | 0.401 | 360.SU=220
2023-06-08 | 332 | 2034076 |  | Fabrik |  | UL32A-D000 |  |  | 220 | 230 | 2419 | 2432 | 4.5 | 3.6 | 18.3 | 55.8 | [5 empty] | 68 |  |  | 0.403 | 361.SU=550. tilsatt 0,7 dl l-stoff
2023-06-09 | 332 | 2034085 |  | Fabrik |  | UL32B-D000 |  |  | 180 | 190 | 2396 | 2424 | 4.5 | 3.1 | 19.3 | 55.5 | [5 empty] | 67.7 |  |  | 0.392 | 362 SU=290
2023-06-09 | 332 | 2034090 |  | Fabrik |  | UL32B-D000 |  |  | 180 |  | 2356 |  | 4.5 | [11 empty] | 0.398 | kun fukt
2023-06-09 | 332 | 2034098 |  | Fabrik |  | UN56A-D111 |  |  | 240 | 250 | 2272 | 2303 | 5 | 6.5 | 19 | 41.2 |  |  |  | 37.7 |  | 52.9 |  |  | 0.432 | 363 SU=430
2023-06-09 | 332 | 2034106 |  | Fabrik |  | UA56A-D100 |  |  | 200 | 200 | 2292 | 2328 | 5 | 7.2 | 19.7 | 40.6 |  |  |  | 33.1 |  | 52 |  |  | 0.425 | 364 SU=330
2023-06-12 | 332 | 2034113 |  | Fabrik |  | UL32B-D000 |  |  | 180 | 180 | 2346 | 2397 | 4.5 | 5.2 | 21.5 | 53.4 |  |  |  | 43.5 |  | 65.2 |  |  | 0.39 | 365.
2023-06-12 | 332 | 2034118 |  | Fabrik |  | UA55A-D102 |  |  | 650 | 510 | 2378 | 2388 | 3 | 3.8 | 20.9 | 49 |  |  |  | 37.6 |  | 59.8 |  |  | 0.427 | 366.
2023-06-12 | 332 | 2034161 |  | Fabrik |  | UN31A-D110 |  |  | 200 | 210 | 2397 | 2425 | 4.5 | 3.1 | 21 | 60.7 | [5 empty] | 74 |  |  | 0.4 | 367 SU=350
2023-06-13 | 332 | 2034178 |  | Fabrik |  | UA54A-D000 |  |  | 240 | 240 | 2392 | 2491 | 3.5 |  |  | 52 |  |  |  | 38.2 |  | 63.5 |  |  | 0.501 | 368. SU=420
2023-06-13 | 332 | 2034203 |  | Fabrik |  | UA54A-D000 |  |  | 240 | 240 | 2391 | 2470 | 3.5 |  | 19.4 | 53.2 |  |  |  | 38.6 |  | 64.9 |  |  | 0.502 | 369. SU=420
2023-06-14 | 332 | 2034259 |  | Fabrik |  | UL32B-D000 |  |  | 180 | 210 | 2411 | 2456 | 4.5 | 1.9 | 23.3 | 59 | [5 empty] | 72 |  |  | 0.399 | 370 SU=350 Tilsatt 1l Lstoff 2,8% sendt
2023-06-14 | 332 | 2034267 |  | Fabrik |  | UL32A-D000 |  |  | 220 | 240 | 2465 | 2472 | 4.5 | 1.7 | 22.8 | 58.3 | [5 empty] | 71.1 |  |  | 0.402 | 371 SU=450 Tilsatt 1.1l 3% sendt
2023-06-14 | 332 | 2034276 |  | Fabrik |  | UL32A-D000 |  |  | 180 |  | 2414 | 2437 | 4.5 | 3.8 | 22.6 | [9 empty] | 0.4 | Kun luft
2023-06-14 | 332 | 2034282 |  | Fabrik |  | UN32A-D000 |  |  | 220 | 240 | 2454 | 2487 | 4.5 | 2 | 21 | 59.8 | [5 empty] | 72.9 |  |  | 0.401 | 372 SU=550 tilsatt l-stoff og sendt
2023-06-15 | 332 | 2034318 |  | Fabrik |  | UN32A-D000 |  |  | 230 | 220 | 2457 | 2531 | 4.5 | 1.9 | 21.1 | 60.3 |  |  |  | 54.5 |  | 73.5 |  |  | 0.4 | 373 SU=450 Tilsatt1.3l Lstoff og sendt
2023-06-15 | 332 | 2034321 |  | Fabrik |  | UA56A-D100 |  |  | 230 | 210 | 2385 | 2398 | 5 | 3 | 20.9 | 46.2 |  |  |  | 35.9 |  | 56.3 |  |  | 0.44 | 374 SU=380
2023-06-15 | 332 | 2034329 |  | Fabrik |  | UL32B-D000 |  |  | 180 | 180 | 2384 | 2414 | 4.5 | 3.1 | 22 | 56.8 | [5 empty] | 69.3 |  |  | 0.4 | 375 SU=290
2023-06-16 | 332 | 2034380 |  | Fabrik |  | UA56A-D100 |  |  | 200 | 110 | 2352 | 2360 | 5 | 4.5 | 22.6 | 47.4 |  |  |  | 40.3 |  | 57.8 |  |  | 0.435 | 376 SU=240
2023-06-16 | 332 | 2034391 |  | Fabrik |  | UN53A-D111 |  |  | 240 | 250 | 2388 | 2437 | 2 |  | 22 | 41.5 |  |  |  | 40.2 |  | 53.2 |  |  | 0.516 | 377 SU=540
2023-06-16 | 332 | 2034400 |  | Fabrik |  | UL32A-D110 |  |  | 240 | 210 | 2367 | 2411 | 4.5 | 4.3 | 21.7 | 56.7 | [5 empty] | 69.2 |  |  | 0.4 | 378 SU=330
2023-06-19 | 332 | 2034428 |  | Fabrik |  | UN62A-D110 |  |  | 220 | 210 | 2325 | 2334 | 5 | 5.8 | 25.6 | 56 |  |  |  | 49.5 |  | 68.3 |  |  | 0.398 | 379
2023-06-19 | 332 | 2034436 |  | Fabrik |  | UN32A-D000 |  |  | 230 | 240 | 2397 | 2422 | 4.5 | 4.3 | 24 | [9 empty] | 0.394
2023-06-19 | 332 | 2034447 |  | Fabrik |  | UN32A-D11B |  |  | 210 | 190 | 2333 | 2334 | 4.5 | 4.7 | 27.2 | 52.5 | [5 empty] | 64 |  |  | 0.405 | 381 SU=320
2023-06-20 | 332 | 2034478 |  | Fabrik |  | UN58A-D200 |  |  | 180 | 240 | 2263 | 2278 | 5 | 5.4 | 27.4 | 56.9 |  |  |  | 51.2 |  | 69.4 |  |  | 0.402 | 382 SU=460
2023-06-20 | 332 | 2034485 |  | Fabrik |  | UA56A-D100 |  |  | 220 | 200 | 2342 | 2352 | 5 | 5.2 | 24.7 | 46 |  |  |  | 36.8 |  | 56.1 |  |  | 0.431 | 383 SU=310
2023-06-20 | 332 | 2034491 |  | Fabrik |  | UL32A-D000 |  |  | 180 | 120 | 2392 | 2388 | 4.5 | 4.8 | 25 | 54.3 | [5 empty] | 66.2 |  |  | 0.4
2023-06-21 | 332 | 2034543 |  | Fabrik |  | UN32A-D000 |  |  | 160 | 110 | 2394 | 2426 | 4.5 | 4.8 | 27.1 | 54.8 | [5 empty] | 66.9 |  |  | 0.385 | 385 SU=220
2023-06-22 | 332 | 2034565 |  | Fabrik |  | UL32A-D000 |  |  | 200 | 230 | 2440 | 2433 | 4.5 | 2.8 | 24.8 | 56.4 |  |  |  | 46 |  | 68.8 |  |  | 0.4 | 386. SU= 420. Tilsatt 0,7ltr L-stoff i t
2023-06-22 | 332 | 2034569 |  | Fabrik |  | UL32A-D102 |  |  | 650 | 665 | 2341 | 2352 | 4.5 | 4.3 | 25.8 | 52.9 |  |  |  | 44.7 |  | 64.5 |  |  | 0.378 | 387.
2023-06-22 | 332 | 2034578 |  | Fabrik |  | UA56A-D100 |  |  | 200 | 210 | 2328 | 2303 | 5 | 5.5 | 24.9 | 39.3 |  |  |  | 32.2 |  | 50.4 |  |  | 0.415 | 388. SU=375
2023-06-22 | 332 | 2034582 |  | Fabrik |  | UN32A-D000 |  |  | 230 | 230 | 2453 | 2468 | 4.5 | 2.2 | 24 | 57.8 |  |  |  | 52.1 |  | 70.5 |  |  | 0.388 | 389.
2023-06-23 | 332 | 2034621 |  | Fabrik |  | UN32A-D11B |  |  | 180 | 195 | 2341 | 2371 | 4.5 | 4.5 | 24.5 | 54.7 |  |  |  | 48.3 |  | 66.8 |  |  | 0.4 | 390 SU=330
2023-06-23 | 332 | 2034625 |  | Fabrik |  | UN53A-D000 |  |  | 160 | 130 | 2427 | 2509 | 3.5 |  | 24.1 | 38.5 |  |  |  | 37.4 |  | 49.4 |  |  | 0.532 | 391 SU=250
2023-06-23 | 332 | 2034628 |  | Fabrik |  | UN32A-D000 |  |  | 220 | 235 | 2416 | 2434 | 4.5 | 3.6 | 23.6 | 58.1 | [5 empty] | 70.8 |  |  | 0.391 | 392 SU=530
2023-06-23 | 332 | 2034639 |  | Fabrik |  | UL32A-D000 |  |  | 180 | 140 | 2346 | 2375 | 4.5 | 6.5 | 23.4 | 47.4 | [5 empty] | 57.9 |  |  | 0.399 | 393 SU=250 Tilsatt demper 1dl og sendt
2023-06-26 | 332 | 2034666 |  | Fabrik |  | UN32A-D11B |  |  | 200 | 200 | 2389 | 2384 | 4.5 | 2.2 | 22.5 | 56.3 |  |  |  | 48 |  | 68.6 |  |  | 0.401 | 394. SU= 320
2023-06-27 | 332 | 2034703 |  | Fabrik |  | UA56A-D110 |  |  | 230 | 170 | 2254 | 2319 | 5 | 8 | 24.9 | 33.1 |  |  |  | 26.8 |  | 40.9 |  |  | 0.434 | 395.SU=285. Prøve med Basaltfiber.Bil mi
2023-06-27 | 332 | 2034710 |  | Fabrik |  | UN32A-D000 |  |  | 220 | 240 | 2376 | 2416 | 4.5 | 5 | 25.5 | 55.9 |  |  |  | 49 |  | 68.2 |  |  | 0.398 | 396. Mixet 5 min på bil før prøve
2023-06-27 | 332 | 2034711 |  | Fabrik |  | UN57A-D119 |  |  | 240 |  | 2294 | 2372 | 2 |  | 25.4 | 51.4 |  |  |  | 45.7 |  | 62.7 |  |  | 0.393 | 397. SU= 545. AUV-betong
2023-06-28 | 332 | 2034752 |  | Fabrik |  | UL32A-D110 |  |  | 240 | 220 | 2383 | 2433 | 4.5 | 3.7 | 24.4 | 56 |  |  |  | 45.6 |  | 68.2 |  |  | 0.4 | 398. SU=360. Mixet 5min på bil fp.
2023-06-28 | 332 | 2034757 |  | Fabrik |  | UA56A-D110 |  |  | 200 | 200 | 2331 | 2392 | 5 | 5 | 23 | 41.2 |  |  |  | 33 |  | 52.9 |  |  | 0.433 | 399.Mixet i 5min på bil fp.
2023-06-28 | 332 | 2034760 |  | Fabrik |  | UL32A-D110 |  |  | 240 |  | 2362 | 2372 | 4.5 | 3.8 | [10 empty] | 0.4 | kun luft. Mixet 5 min på bil fb.
2023-06-28 | 332 | 2034767 |  | Fabrik |  | UL32A-D000 |  |  | 180 | 80 | 2445 | 2443 | 4.5 | 2.7 | 22.9 | 57 |  |  |  | 44.9 |  | 69.5 |  |  | 0.401 | 400. Mixet i 5 min på bil fp. Tilsatt 16
2023-06-29 | 332 | 2034786 |  | Fabrik |  | UL32B-D000 |  |  | 180 | 225 | 2369 | 2377 | 4.5 | 3.6 | 23.3 | 56 | [5 empty] | 68.3 |  |  | 0.381 | 401.SU=405
2023-06-29 | 332 | 2034793 |  | Fabrik |  | UN32A-D11B |  |  | 200 | 180 | 2357 | 2381 | 4.5 | 3.6 | 24.8 | 55.5 |  |  |  | 48.5 |  | 67.7 |  |  | 0.399 | 402.SU=300.Brannsikring
2023-06-29 | 332 | 2034802 |  | Fabrik |  | UN55A-D111 |  |  | 230 | 235 |  |  | 2 | 2 | 25.1 | [9 empty] | 0.442
2023-06-29 | 332 | 2034824 |  | Fabrik |  | UN32A-D000 |  |  | 230 | 250 | 2414 | 2451 | 4.5 | 3.6 | 21.7 | 56.6 |  |  |  | 49.6 |  | 69 |  |  | 0.396 | 403.SU=540
2023-06-30 | 332 | 2034862 |  | Fabrik |  | UA56A-D000 |  |  | 220 | 240 | 2332 | 2330 | 5 | 6.2 | 20.5 | 38 |  |  |  | 31.9 |  | 48.7 |  |  | 0.432 | 404. SU=440. Mixet i 300 sek i blande fp
2023-06-30 | 332 | 2034867 |  | Fabrik |  | UN32A-D100 |  |  | 220 | 240 | 2412 | 2408 | 4.5 | 3.1 | 19.9 | 53.2 |  |  |  | 47.7 |  | 64.9 |  |  | 0.394 | 405. SU=535. Mixet i 5 min på bil fp.
2023-06-30 | 332 | 2034876 |  | Fabrik |  | UN32A-D000 |  |  | 220 | 250 | 2383 | 2372 | 4.5 | 5 | 20.5 | 50.7 |  |  |  | 45.2 |  | 61.9 |  |  | 0.388 | 406.SU=580.Mixet i 5 min før prøve
2023-07-03 | 332 | 2034904 |  | Fabrik |  | UA56A-D100 |  |  | 200 | 180 | 2301 | 2326 | 5 | 7 | 20.4 | 38.5 |  |  |  | 33.2 |  | 49.4 |  |  | 0.411 | 407. SU= 300
2023-07-03 | 332 | 2034914 |  | Fabrik |  | UL32A-D000 |  |  | 220 | 240 | 2430 | 2441 | 4.5 | 3 | 21 | 54.3 | [5 empty] | 66.2 |  |  | 0.398 | 408. SU=450. Mixet på bil i 5 min fp
2023-07-04 | 332 | 2034930 |  | Fabrik |  | UN53A-D111 |  |  | 230 | 250 | 2394 | 2428 | 2 |  | 20.4 | 40.4 |  |  |  | 39.7 |  | 51.8 |  |  | 0.513 | 409.SU=600
2023-07-04 | 332 | 2034937 |  | Fabrik |  | UN57A-D119 |  |  | 550 | 590 | 2295 | 2358 | 2 |  | 21.4 | 52.5 |  |  |  | 46.6 |  | 64 |  |  | 0.392 | 410.S=260
2023-07-04 | 332 | 2034945 |  | Fabrik |  | UN32A-D11B |  |  | 200 | 220 | 2331 | 2308 | 4.5 | 4.9 | 21 | 52.1 |  |  |  | 45.3 |  | 63.6 |  |  | 0.401 | 411.SU=380
2023-07-05 | 332 | 2035002 |  | Fabrik |  | UN56A-D111 |  |  | 220 | 230 | 2289 | 2302 | 5 | 6.5 | 20.2 | 41.7 |  |  |  | 38.3 |  | 53.4 |  |  | 0.43 | 412. SU= 375
2023-07-05 | 332 | 2035008 |  | Fabrik |  | UN32A-D000 |  |  | 230 | 240 | 2406 | 2492 | 4.5 | 4.2 | 21 | 55 |  |  |  | 48.8 |  | 67.1 |  |  | 0.39 | 413. SU= 530
2023-07-05 | 332 | 2035018 |  | Fabrik |  | UL32A-D000 |  |  | 180 |  | 2395 |  | 4.5 | [11 empty] | 0.405 | luft. Tilsatt luftdemper tilsv.2% senkin
2023-07-05 | 332 | 2035031 |  | Fabrik |  | UN51A-D200 |  |  | 200 | 190 | 2329 |  | 2 |  | 20.3 | 30.6 |  |  |  | 24.3 |  | 37.7 |  |  | 0.671 | 414. SU= 320
2023-07-06 | 332 | 2035055 |  | Fabrik |  | UN32A-D110 |  |  | 220 | 230 | 2357 | 2395 | 4.5 | 4.7 | 22.6 | 56.8 |  |  |  | 50.8 |  | 69.3 |  |  | 0.394 | 415. SU=380.Mixet i 5 min på bil
2023-07-06 | 332 | 2035065 |  | Fabrik |  | UN32A-D100 |  |  | 200 | 200 | 2381 | 2428 | 4.5 | 4.4 | 22.6 | 59.2 |  |  |  | 52 |  | 72.2 |  |  | 0.393 | 416. SU= 330. Mixet i 5 min på bil
2023-07-06 | 332 | 2035074 |  | Fabrik |  | UN32A-D000 |  |  | 200 | 230 | 2432 | 2472 | 4.5 | 3 | 21.5 | 60.4 |  |  |  | 55.1 |  | 73.6 |  |  | 0.394 | 417.SU= 440.Mixet 5 min på bil
2023-07-07 | 332 | 2035100 |  | Fabrik |  | UN62A-D110 |  |  | 210 | 210 | 2313 | 2309 | 5 | 6.5 | 22.6 | 49.2 |  |  |  | 45.6 |  | 60 |  |  | 0.39 | 418. SU=370
2023-07-07 | 332 | 2035103 |  | Fabrik |  | UL32A-D000 |  |  | 180 | 130 | 2435 | 2436 | 4.5 | 3 | 23.3 | 58.3 |  |  |  | 49.3 |  | 71.1 |  |  | 0.405 | 419.Luft=7%. Tilsatt 300g Luftdemper på
2023-07-10 | 332 | 2035136 |  | Fabrik |  | UN32A-D000 |  |  | 230 | 250 | 2438 | 2409 | 4.5 | 2.6 | 23.4 | 59.3 | [5 empty] | 72.3 |  |  | 0.395 | 420 SU=610 tilsatt 1.1l lstoff målt 3.4%
2023-07-10 | 332 | 2035147 |  | Fabrik |  | UL32A-D000 |  |  | 180 | 180 | 2442 | 2462 | 4.5 | 2.7 | 22.5 | 56.2 | [5 empty] | 68.6 |  |  | 0.4 | 421 SU=300 Tilsatt 1l lstoff målt 3.6%
2023-07-11 | 332 | 2035155 |  | Fabrik |  | UL32A-D000 |  |  | 200 | 220 | 2446 | 2440 | 4.5 | 2.6 | 22.4 | 54.1 |  |  |  | 43.4 |  | 65.9 |  |  | 0.4 | 422 SU=420 Tilsatt 1l lstoff, målt4%
2023-07-11 | 332 | 2035159 |  | Fabrik |  | UL32A-D000 |  |  | 200 |  | 2452 | 2480 | 4.5 | 2.3 | 21.3 | [9 empty] | 0.399 | kun luft tilsatt 1l lstoff og sendt
2023-07-11 | 332 | 2035162 |  | Fabrik |  | UL32A-D000 |  |  | 200 |  | 2407 | 2431 | 4.5 | 4.1 | [10 empty] | 0.399 | Kun Luft
2023-07-11 | 332 | 2035165 |  | Fabrik |  | UN32A-D11B |  |  | 180 | 220 | 2301 | 2305 | 4.5 | 5.8 | 23.2 | 48.7 | [5 empty] | 59.3 |  |  | 0.4 | 423 SU=380
2023-07-11 | 332 | 2035173 |  | Fabrik |  | UL32B-D000 |  |  | 220 | 250 | 2374 | 2406 | 4.5 | 3.3 | 23.8 | 58 | [5 empty] | 70.8 |  |  | 0.383 | 424 SU=420
2023-07-11 | 332 | 2035181 |  | Fabrik |  | UN32A-D00B |  |  | 200 | 180 | 2254 | 2432 | 4.5 | 9 | 22.9 | 58.7 |  |  |  | 49.9 |  | 71.6 |  |  | 0.4 | 425 SU=300 Tilsatt demper, målt 3,1%
2023-07-11 | 332 | 2035186 |  | Fabrik |  | UN32A-D00B |  |  | 200 |  | 2369 |  | 4.5 | 3 | [10 empty] | 0.395 | Kun Luft
2023-07-12 | 332 | 2035191 |  | Fabrik |  | UN32A-D110 |  |  | 220 | 240 | 2364 | 2392 | 4.5 | 4.1 | 23 | 56.2 |  |  |  | 49.7 |  | 68.6 |  |  | 0.4 | 426 SU=420
2023-07-12 | 332 | 2035192 |  | Fabrik |  | UA56A-D000 |  |  | 220 |  | 2304 | 2300 | 5 | 7 | [10 empty] | 0.438 | Kun Luft
2023-07-12 | 332 | 2035201 |  | Fabrik |  | UN32A-D000 |  |  | 200 | 230 | 2406 | 2414 | 4.5 | 4 | 23.9 | 53.5 | [5 empty] | 65.2 |  |  | 0.395 | 427 SU=490
2023-07-12 | 332 | 2035211 |  | Fabrik |  | UL32A-D000 |  |  | 220 | 230 | 2434 | 2436 | 4.5 | 3 | 22.9 | 58.1 |  |  |  | 48.2 |  | 70.8 |  |  | 0.4 | 428. SU=425.Mixet 5 min på bil fp
2023-07-13 | 332 | 2035225 |  | Fabrik |  | UN32A-D110 |  |  | 200 | 220 | 2395 | 2443 | 4.5 | 3 | 22.5 | 57 | [5 empty] | 69.6 |  |  | 0.393 | 429 SU=390
2023-07-13 | 332 | 2035227 |  | Fabrik |  | UN32A-D000 |  |  | 200 |  | 2328 | 2367 | 4.5 | 7 | 22.3 | [9 empty] | 0.396 | Kun Luft Tilsatt 240g demper sendt
2023-07-13 | 332 | 2035234 |  | Fabrik |  | UN32A-D000 |  |  | 200 | 210 | 2416 | 2459 | 4.5 | 3.6 | 21.6 | 56.4 | [5 empty] | 68.8 |  |  | 0.393 | 430 SU=450
2023-07-13 | 332 | 2035243 |  | Fabrik |  | UN32A-D000 |  |  | 240 |  | 2461 | 2404 | 4.5 | 1.6 | [10 empty] | 0.399 | kun luft tilsatt lstoff målt 3.6%
2023-07-13 | 332 | 2035244 |  | Fabrik |  | UN32A-D000 |  |  | 200 |  | 2404 | 2425 | 4.5 | 4 | [10 empty] | 0.397 | Kun Luft
2023-07-13 | 332 | 2035257 |  | Fabrik |  | UN32A-D000 |  |  | 200 |  | 2436 | 2448 | 4.5 | 2.7 | [10 empty] | 0.395 | kun luft
2023-07-14 | 332 | 2035274 |  | Fabrik |  | UL32B-D000 |  |  | 180 | 180 | 2383 | 2418 | 4.5 | 3.1 | 19.9 | 56 | [5 empty] | 68.3 |  |  | 0.377 | 432 SU=330
2023-07-14 | 332 | 2035286 |  | Fabrik |  | UN32A-D11B |  |  | 210 | 200 | 2350 | 2381 | 4.5 | 4 | 20.8 | 53.3 | [5 empty] | 65 |  |  | 0.401 | 433 SU=320
2023-07-14 | 332 | 2035317 |  | Fabrik |  | UN51A-D200 |  |  | 200 | 250 | 2333 | 2330 | 2 |  | 19.9 | 30.6 |  |  |  | 24 |  | 36.9 |  |  | 0.655 | 435 SU=480
2023-07-14 | 332 | 2035318 |  | Fabrik |  | UL32A-D000 |  |  | 220 | 250 | 2409 | 2421 | 4.5 | 4 | 19.2 | 49.6 |  |  |  | 45 |  | 60.5 |  |  | 0.4 | 436. SU=570. Mixet 5 min på bil fp
2023-07-17 | 332 | 2035337 |  | Fabrik |  | UN56A-D111 |  |  | 210 | 230 | 2270 | 2327 | 5 | 6.9 | 20.6 | 40.8 |  |  |  | 36.3 |  | 52.3 |  |  | 0.43 | 437 SU=400
2023-07-17 | 332 | 2035343 |  | Fabrik |  | UN53A-D000 |  |  | 200 | 190 | 2423 | 2451 | 3.5 |  | 22 | 40.2 |  |  |  | 37.6 |  | 51.6 |  |  | 0.51 | 438 SU=270
2023-07-17 | 332 | 2035347 |  | Fabrik |  | UL32A-D000 |  |  | 180 | 190 | 2359 | 2331 | 4.5 | 6 | 22.1 | 41.1 |  |  |  | 34.4 |  | 52.7 |  |  | 0.401 | 439 SU=270
2023-07-17 | 332 | 2035349 |  | Fabrik |  | UL32A-D110 |  |  | 200 | 220 | 2334 | 2359 | 4.5 | 5.8 | 23.4 | 47.9 |  |  |  | 38.4 |  | 58.5 |  |  | 0.395 | 440 SU=400
2023-07-18 | 332 | 2035352 |  | Fabrik |  | UL32B-D000 |  |  | 180 |  | 2350 | 2376 | 4.5 | 4.4 | 21.8 | [9 empty] | 0.378 | Kun luft
2023-07-18 | 332 | 2035355 |  | Fabrik |  | UL32B-D000 |  |  | 180 |  | 2351 |  | 4.5 | [11 empty] | 0.378 | Fukt
2023-07-18 | 332 | 2035359 |  | Fabrik |  | UN62A-D000 |  |  | 200 | 190 | 2422 | 2407 | 5 | 3.9 | 23.4 | 58.4 |  |  |  | 49.1 |  | 71.2 |  |  | 0.399 | 441 su=290mm
2023-07-19 | 332 | 2035376 |  | Fabrik |  | UL32A-D000 |  |  | 220 | 220 | 2386 | 2456 | 4.5 | 4.5 | 20.8 | 50 |  |  |  | 39.3 |  | 60.9 |  |  | 0.4 | 442 SU=480
2023-07-19 | 332 | 2035376 |  | Fabrik |  | UL32A-D000 |  |  | 220 |  | 2398 |  | 4.5 | [11 empty] | 0.4
2023-07-19 | 332 | 2035386 |  | Fabrik |  | UN56A-D111 |  |  | 220 |  | 2315 |  | 5 | [11 empty] | 0.427
2023-07-19 | 332 | 2035386 |  | Fabrik |  | UN56A-D111 |  |  | 220 |  | 2315 |  | 5 | 6.1 | 22.3 | [9 empty] | 0.427 | Kun luft
2023-07-20 | 332 | 2035391 |  | Fabrik |  | UN62A-D000 |  |  | 200 | 120 | 2405 | 2440 | 5 | 4.4 | 21.6 | 55.7 |  |  |  | 45.7 |  | 67.9 |  |  | 0.4 | 443 SU=230mm, fukt korrigert
2023-07-20 | 332 | 2035402 |  | Fabrik |  | UN32A-D000 |  |  | 200 | 230 | 2365 | 2387 | 4.5 | 5.6 | 22.8 | 53.6 | [5 empty] | 65.4 |  |  | 0.387 | 444 su=440mm
2023-07-20 | 332 | 2035407 |  | Fabrik |  | UL32A-D000 |  |  | 220 | 240 | 2383 | 2404 | 4.5 | 5 | 21.4 | 51.3 | [5 empty] | 62.6 |  |  | 0.401 | 445. SU=470
2023-07-21 | 332 | 2035417 |  | Fabrik |  | UN62A-D000 |  |  | 200 | 160 | 2435 | 2428 | 5 | 3.2 | 20.9 | 56.3 |  |  |  | 50.8 |  | 68.7 |  |  | 0.4 | 446 SU=260
2023-07-21 | 332 | 2035422 |  | Fabrik |  | UN54A-D000 |  |  | 200 | 210 | 2418 | 2423 | 3.5 |  | 21.1 | 38.2 |  |  |  | 37.9 |  | 49 |  |  | 0.472 | 447 SU=380
2023-07-21 | 332 | 2035432 |  | Fabrik |  | UN32A-D000 |  |  | 200 | 200 | 2404 | 2413 | 4.5 | 4.2 | 21.2 | 53.7 |  |  |  | 48.7 |  | 65.4 |  |  | 0.389 | 448 SU=300
2023-07-24 | 332 | 2035486 |  | Fabrik |  | UN53A-D111 |  |  | 230 | 250 | 2395 | 2431 | 2 |  | 18.3 | 39.1 |  |  |  | 38.1 |  | 50.1 |  |  | 0.511 | 449 Su=480mm
2023-07-24 | 332 | 2035490 |  | Fabrik |  | UL32A-D000 |  |  | 220 | 230 | 2428 | 2455 | 4.5 | 3.2 | 20.5 | 56.5 |  |  |  | 45.7 |  | 68.9 |  |  | 0.401 | 450 SU=470mm
2023-07-25 | 332 | 2035502 |  | Fabrik |  | UL32A-D000 |  |  | 200 | 230 | 2400 | 2403 | 4.5 | 4.4 | 20.9 | 53.8 |  |  |  | 45.5 |  | 65.6 |  |  | 0.399 | 451. SU=430
2023-07-25 | 332 | 2035510 |  | Fabrik |  | UN32A-D000 |  |  | 210 | 200 | 2424 | 2464 | 4.5 | 3.6 | 21.2 | 59.5 |  |  |  | 54 |  | 72.6 |  |  | 0.396 | 452. SU=340. Mixet i 5min på bil fp
2023-07-25 | 332 | 2035516 |  | Fabrik |  | UN32A-D000 |  |  | 210 |  | 2394 |  | 4.5 | [11 empty] | 0.392 | kun luft. Mixet i 5 min fp. Blander skul
2023-07-26 | 332 | 2035535 |  | Fabrik |  | UN56A-D111 |  |  | 230 | 265 | 2285 | 2276 | 5 | 5.6 | 23 | 39.4 |  |  |  | 37.2 |  | 50.6 |  |  | 0.439 | 453 SU=560mm
2023-07-26 | 332 | 2035538 |  | Fabrik |  | UN56A-D111 |  |  | 230 | 260 | 2256 | 2274 | 5 | 5.2 | 24 | 41.9 |  |  |  | 35.9 |  | 53.7 |  |  | 0.442 | 454 SU=540mm
2023-07-26 | 332 | 2035550 |  | Fabrik |  | UN32A-D11B |  |  | 200 | 190 | 2364 | 2378 | 4.5 | 3.5 | 23.2 | 54.6 |  |  |  | 43.1 |  | 66.6 |  |  | 0.402 | 455 SU=280mm
2023-07-26 | 332 | 2035570 |  | Fabrik |  | UL32A-D000 |  |  | 180 | 160 | 2367 | 2361 | 4.5 | 5.7 | 23.7 | 50.8 |  |  |  | 47.6 |  | 62 |  |  | 0.399 | 456 SU = 260mm Satt til demper
2023-07-27 | 332 | 2035571 |  | Fabrik |  | UN32A-D000 |  |  | 200 | 200 | 2412 | 2456 | 4.5 | 3.7 | 21.4 | 56.2 |  |  |  | 51.6 |  | 68.6 |  |  | 0.396 | 457.SU=320
2023-07-27 | 332 | 2035587 |  | Fabrik |  | UN32A-D000 |  |  | 200 | 200 | 2385 | 2428 | 4.5 | 4.8 | 23.1 | [9 empty] | 0.393 | Luftprøve
2023-07-27 | 332 | 2035600 |  | Fabrik |  | UN32A-D000 |  |  | 200 | 210 | 2388 | 2395 | 4.5 | 4.5 | 22.5 | 54.6 |  |  |  | 48.8 |  | 66.6 |  |  | 0.395 | 458. SU=390
2023-07-27 | 332 | 2035613 |  | Fabrik |  | UN32A-D000 |  |  | 200 | 200 | 2425 | 2473 | 4.5 | 3.2 | 22.6 | [9 empty] | 0.394 | Luftprøve
2023-07-27 | 332 | 2035618 |  | Fabrik |  | UL32A-D000 |  |  | 180 | 100 | 2413 | 2438 | 4.5 | 3.8 | 23.3 | 56.2 |  |  |  | 47.4 |  | 68.6 |  |  | 0.401 | 459. SU=230
2023-07-27 | 332 | 2035624 |  | Fabrik |  | UN32A-D000 |  |  | 200 | 200 | 2390 | 2421 | 4.5 | 4.6 | 23.7 | [9 empty] | 0.395 | Luftprøve
2023-07-28 | 332 | 2035634 |  | Fabrik |  | UN32A-D000 |  |  | 200 | 180 | 2441 | 2490 | 4.5 | 2.5 | 22.2 | 60.6 |  |  |  | 53.9 |  | 73.9 |  |  | 0.396 | 460 Satt til 1 liter L-stoff og sendt
2023-07-28 | 332 | 2035638 |  | Fabrik |  | UN53A-D000 |  |  | 200 | 240 | 2414 | 2519 | 3.5 |  | 22.4 | 38.5 |  |  |  | 37.9 |  | 49.4 |  |  | 0.525 | 461 SU=440mm
2023-07-28 | 332 | 2035639 |  | Fabrik |  | UN32A-D000 |  |  | 200 |  | 2388 | 2407 | 4.5 | 4.6 | [10 empty] | 0.397 | Kun luft
2023-07-28 | 332 | 2035647 |  | Fabrik |  | UN56A-D111 |  |  | 220 | 240 | 2273 | 2324 | 5 | 6.3 | 22.9 | 40.1 |  |  |  | 38.4 |  | 51.4 |  |  | 0.443 | 462 SU=400mm
2023-07-28 | 332 | 2035659 |  | Fabrik |  | UL32A-D000 |  |  | 180 | 140 | 2392 | 2421 | 4.5 | 4.7 | 23.5 | 54.4 |  |  |  | 47.3 |  | 66.4 |  |  | 0.401 | 463 SU=240mm
2023-07-31 | 332 | 2035665 |  | Fabrik |  | UL32A-D000 |  |  | 200 | 170 | 2429 | 2470 | 4.5 | 3.6 | 22 | 59.4 |  |  |  | 50 |  | 72.4 |  |  | 0.402 | 473. SU=280
2023-08-01 | 332 | 2035684 |  | Fabrik |  | UN32A-D000 |  |  | 210 | 225 | 2396 | 2458 | 4.5 | 4.3 | 20.7 | 58.7 |  |  |  | 52.1 |  | 71.6 |  |  | 0.398 | 474 SU=400mm
2023-08-01 | 332 | 2035690 |  | Fabrik |  | UN32A-D000 |  |  | 210 |  | 2390 |  | 4.5 | 5 | [10 empty] | 0.4 | Kun luft
2023-08-01 | 332 | 2035693 |  | Fabrik |  | UN32A-D000 |  |  | 180 |  | 2399 |  | 4.5 | [11 empty] | 0.399 | fukt
2023-08-01 | 332 | 2035693 |  | Fabrik |  | UN32A-D000 |  |  | 180 | 130 | 2381 | 2391 | 4.5 | 4.8 | 23.2 | 55.5 |  |  |  | 53.8 |  | 67.7 |  |  | 0.399 | 475 SU=210mm
2023-08-01 | 332 | 2035705 |  | Fabrik |  | UN32A-D000 |  |  | 160 |  | 2350 | 2370 | 4.5 | 6 | 23.3 | [9 empty] | 0.401 | Kun luft
2023-08-02 | 332 | 2035717 |  | Fabrik |  | UN32A-D000 |  |  | 180 | 170 | 2422 | 2471 | 4.5 | 3.2 | 22.1 | 54.6 |  |  |  | 51.8 |  | 66.6 |  |  | 0.398 | 476. SU=260
2023-08-03 | 332 | 2035749 |  | Fabrik |  | UN55A-D101 |  |  | 220 | 260 | 2416 |  | 2 |  | 21.5 | 51.6 |  |  |  | 45.6 |  | 62.9 |  |  | 0.446 | 477. SU=600
2023-08-03 | 332 | 2035756 |  | Fabrik |  | UN56A-D111 |  |  | 240 | 230 | 2266 | 2327 | 5 | 6.5 | 21.9 | 38.2 |  |  |  | 36.1 |  | 48.9 |  |  | 0.439 | 478. SU=390
2023-08-03 | 332 | 2035771 |  | Fabrik |  | UN62A-D000 |  |  | 200 | 190 | 2404 | 2441 | 5 | 4.3 | 21.7 | 59.3 |  |  |  | 52.1 |  | 72.3 |  |  | 0.401 | 479. SU=260
2023-08-04 | 332 | 2035785 |  | Fabrik |  | UN32A-D11B |  |  | 200 | 200 | 2368 | 2400 | 4.5 | 3.4 | 21.8 | 57.2 |  |  |  | 51.3 |  | 69.7 |  |  | 0.399 | 480 SU=310mm
2023-08-04 | 332 | 2035798 |  | Fabrik |  | UE54A-S000 |  |  | 220 | 230 | 2424 | 2435 | 4 | 3.8 | 20.7 | 56.1 |  |  |  | 42.1 |  | 68.5 |  |  | 0.453 | 481 SU=500mm
2023-08-07 | 332 | 2035821 |  | Fabrik |  | UN32A-D000 |  |  | 200 | 200 | 2459 | 2483 | 4.5 | 1.7 | 21.8 | 60 | [5 empty] | 73.2 |  |  | 0.399 | 482 SU=320 tilsatt 1.4L målt 3.0%
2023-08-07 | 332 | 2035824 |  | Fabrik |  | UN32A-D000 |  |  | 200 |  | 2405 | 2459 | 4.5 | 4.2 | 21.4 | [9 empty] | 0.399 | Kun Luft
2023-08-08 | 332 | 2035836 |  | Fabrik |  | UL32B-D000 |  |  | 180 | 180 | 2347 | 2385 | 4.5 | 4.4 | 21.9 | 56.5 |  |  |  | 48.6 |  | 68.9 |  |  | 0.384 | 483 SU=300mm
2023-08-08 | 332 | 2035841 |  | Fabrik |  | UN55A-D101 |  |  | 220 | 240 | 2432 | 2542 | 2 |  | 22.9 | 47.9 |  |  |  | 46.6 |  | 58.4 |  |  | 0.445 | 484 SU=430mm
2023-08-08 | 332 | 2035846 |  | Fabrik |  | UN53A-D121 |  |  | 240 | 260 | 2397 | 2343 | 2 |  | 21.9 | 39 |  |  |  | 37.5 |  | 50 |  |  | 0.529 | 485 SU=560mm
2023-08-08 | 332 | 2035866 |  | Fabrik |  | UL32A-D000 |  |  | 180 | 130 | 2407 | 2428 | 4.5 | 3.8 | 23.4 | 56.6 |  |  |  | 47.9 |  | 69.1 |  |  | 0.4 | 486 SU=280mm, Bil setter til sp
2023-08-09 | 332 | 2035892 |  | Fabrik |  | UN55A-D101 |  |  | 220 | 250 | 2430 | 2491 | 2 |  | 22.5 | 54.1 |  |  |  | 49.4 |  | 65.9 |  |  | 0.44 | 487 SU=520mm
2023-08-09 | 332 | 2035895 |  | Fabrik |  | UN32A-D110 |  |  | 200 | 220 | 2332 | 2346 | 4.5 | 5.7 | 22.2 | 51.8 |  |  |  | 46.5 |  | 63.2 |  |  | 0.393 | 488 SU=350mm
2023-08-09 | 332 | 2035906 |  | Fabrik |  | UN32A-D000 |  |  | 200 | 210 | 2387 | 2432 | 4.5 | 4.9 | 22.7 | 53.8 |  |  |  | 49.4 |  | 65.7 |  |  | 0.386 | 489 SU=350mm
2023-08-09 | 332 | 2035921 |  | Fabrik |  | UE54A-S000 |  |  | 220 | 240 | 2422 | 2477 | 4 |  | 19.1 | 48 |  |  |  | 36.7 |  | 58.6 |  |  | 0.45 | 490 SU=520mm
2023-08-10 | 332 | 2035934 |  | Fabrik |  | UN31A-D110 |  |  | 220 | 210 | 2372 | 2402 | 4.5 | 4.2 | 21.5 | 55.4 |  |  |  | 50.4 |  | 67.5 |  |  | 0.396 | 491 SU=310mm
2023-08-10 | 332 | 2035950 |  | Fabrik |  | UN31A-D110 |  |  | 220 | 220 | 2361 |  | 4.5 | [11 empty] | 0.403 | Kun synk SU=310mm
2023-08-10 | 332 | 2035952 |  | Fabrik |  | UN56A-D000 |  |  | 220 |  | 2363 |  | 5 | [11 empty] | 0.432
2023-08-10 | 332 | 2035982 |  | Fabrik |  | UL32A-D000 |  |  | 200 | 260 | 2427 | 2464 | 4.5 | 3.2 | 22 | 54.9 |  |  |  | 44.2 |  | 66.9 |  |  | 0.39 | 492 SU=600. Tilsatt 1,2 liter l-stoff
2023-08-10 | 332 | 2035984 |  | Fabrik |  | UN32A-D11B |  |  | 180 | 190 | 2367 | 2407 | 4.5 | 3.5 | 22.3 | 56.4 |  |  |  | 48.7 |  | 68.8 |  |  | 0.397 | 493 SU=290mm
2023-08-11 | 332 | 2035989 |  | Fabrik |  | UN56A-D111 |  |  | 240 | 225 | 2331 | 2352 | 5 | 4 | 21.7 | 48.3 |  |  |  | 41.7 |  | 58.9 |  |  | 0.429 | 494.
2023-08-11 | 332 | 2035994 |  | Fabrik |  | UA56A-D110 |  |  | 220 |  | 2324 |  | 5 | [11 empty] | 0.423 | Kun fukt
2023-08-11 | 332 | 2036001 |  | Fabrik |  | UE61A-S000 |  |  | 220 | 240 | 2482 | 2545 | 4 | 2 | 19.9 | 62.5 |  |  |  | 51.6 |  | 76.2 |  |  | 0.397 | 495 SU=470mm
2023-08-11 | 332 | 2036003 |  | Fabrik |  | UN53A-D000 |  |  | 160 | 200 | 2428 | 2443 | 3.5 |  | 19.5 | 36.2 |  |  |  | 35.2 |  | 46.4 |  |  | 0.529 | 496 SU=320mm
2023-08-12 | 332 | 2036013 |  | Fabrik |  | UN32A-D000 |  |  | 200 | 210 | 2393 |  | 4.5 | 3.8 | 20.3 | 54.7 | [5 empty] | 66.7 |  |  | 0.393 | 497
2023-08-14 | 332 | 2036019 |  | Fabrik |  | UL32A-D110 |  |  | 220 | 120 | 2409 | 2459 | 4.5 | 3 | 20.5 | 57.4 |  |  |  | 48.5 |  | 70 |  |  | 0.396 | 498 SU=230mm
2023-08-14 | 332 | 2036065 |  | Fabrik |  | UN32A-D11B |  |  | 200 | 190 | 2375 | 2396 | 4.5 | 3.1 | 23.7 | 57.5 |  |  |  | 48.9 |  | 70.1 |  |  | 0.4 | 499
2023-08-15 | 332 | 2036079 |  | Fabrik |  | UN32A-D000 |  |  | 200 | 200 | 2392 |  | 4.5 | 2.5 | 21.4 | 52.8 |  |  |  | 49.7 |  | 64.4 |  |  | 0.394 | 500. Tilsatt 1 l. L-stoff målt 4,3%
2023-08-15 | 332 | 2036091 |  | Fabrik |  | UN55A-D101 |  |  | 220 | 245 | 2425 |  | 2 |  | 20.4 | 53.2 |  |  |  | 49 |  | 64.9 |  |  | 0.44 | 501. SU=550
2023-08-15 | 332 | 2036105 |  | Fabrik |  | UN32A-D000 |  |  | 200 |  | 2396 |  | 4.5 | 3.8 | [10 empty] | 0.389 | Luft
2023-08-15 | 332 | 2036130 |  | Fabrik |  | UN32A-D110 |  |  | 200 | 210 | 2398 | 2415 | 4.5 | 3 | 21.4 | 58.3 | [5 empty] | 71.1 |  |  | 0.396 | 502 su=360mm
2023-08-16 | 332 | 2036157 |  | Fabrik |  | UN55A-D101 |  |  | 220 | 260 | 2425 | 2509 | 2 |  | 23.1 | 52.3 |  |  |  | 48.5 |  | 63.8 |  |  | 0.448 | 503 SU=550mm
2023-08-16 | 332 | 2036188 |  | Fabrik |  | UN58A-D000 |  |  | 220 | 210 | 2419 | 2434 | 5 | 3.5 | 22.3 | 55.4 |  |  |  | 48.5 |  | 67.6 |  |  | 0.399 | 504 SU=345mm
2023-08-16 | 332 | 2036192 |  | Fabrik |  | UN32A-D100 |  |  | 200 | 230 | 2376 |  | 4.5 | 3.2 | 21.9 | 56.5 |  |  |  | 51.4 |  | 68.9 |  |  | 0.399 | 505 su=370mm
2023-08-16 | 332 | 2036193 |  | Fabrik |  | UN32A-D100 |  |  | 200 | 230 | 2400 | 2423 | 4.5 | 3.5 | 22.6 | 52.5 |  |  |  | 49 |  | 64 |  |  | 0.395 | 506 su=410mm
2023-08-17 | 332 | 2036206 |  | Fabrik |  | UN55A-D101 |  |  | 220 | 270 | 2408 | 2497 | 2 |  | 21.8 | 48.9 |  |  |  | 43.7 |  | 59.6 |  |  | 0.448 | 507. SU=650. OK på BP
2023-08-17 | 332 | 2036238 |  | Fabrik |  | UN32A-D000 |  |  | 200 | 100 | 2408 |  | 4.5 | 4.5 | 22.1 | 56.2 |  |  |  | 50.7 |  | 68.5 |  |  | 0.396 | 508. Prøve tatt med fiber
2023-08-18 | 332 | 2036272 |  | Fabrik |  | UA56A-D110 |  |  | 200 | 185 | 2333 | 2368 | 5 | 4.6 | 19.4 | 42.8 |  |  |  | 36.7 |  | 54.8 |  |  | 0.43 | 509 SU=290mm
2023-08-18 | 332 | 2036285 |  | Fabrik |  | UA54A-D000 |  |  | 240 | 220 | 2386 | 2569 | 3.5 |  | 19.9 | 48.3 |  |  |  | 39.3 |  | 59 |  |  | 0.512 | 510 su=360mm
2023-08-18 | 332 | 2036325 |  | Fabrik |  | UN32A-D000 |  |  | 200 | 220 | 2406 | 2435 | 4.5 | 4 | 21.3 | 54.5 |  |  |  | 48.2 |  | 66.5 |  |  | 0.393 | 511 SU=415mm
2023-08-19 | 332 | 2036338 |  | Fabrik |  | UN32A-D000 |  |  | 200 | 215 | 2455 | 2471 | 4.5 | 2 | 21.1 | 55.9 | [5 empty] | 68.2 |  |  | 0.396 | 512 SU=400 Tilsatt 1l lstoff, målt 3.2%
2023-08-21 | 332 | 2036372 |  | Fabrik |  | UN32A-D00B |  |  | 220 | 190 | 2383 | 2413 | 4.5 | 3.5 | 22.5 | 54.1 |  |  |  | 49.6 |  | 66 |  |  | 0.4 | 513. SU= 330
2023-08-21 | 332 | 2036393 |  | Fabrik |  | UA55A-D102 |  |  | 650 | 650 | 2384 | 2469 | 3 |  | 21.5 | 49.6 |  |  |  | 39.4 |  | 60.5 |  |  | 0.45 | 514. S= 270mm
2023-08-22 | 332 | 2036439 |  | Fabrik |  | UN53A-D111 |  |  | 240 | 260 | 2392 | 2437 | 2 |  | 21.2 | 39.1 |  |  |  | 38.3 |  | 50.2 |  |  | 0.521 | 515. SU=540
2023-08-22 | 332 | 2036468 |  | Fabrik |  | UE54A-S000 |  |  | 220 | 245 | 2414 | 2410 | 4 | 4.4 | 18.8 | 48 |  |  |  | 37.9 |  | 58.6 |  |  | 0.445 | 516. SU=545
2023-08-22 | 332 | 2036489 |  | Fabrik |  | UN32A-D000 |  |  | 200 | 220 | 2358 |  | 4.5 | 5.5 |  | 54.4 |  |  |  | 48.9 |  | 66.3 |  |  | 0.398 | 517.Målt 7% etter 15min.Tilsatt 1dl demp
2023-08-23 | 332 | 2036495 |  | Fabrik |  | UN32A-D100 |  |  | 200 | 210 | 2394 | 2414 | 4.5 | 4.2 | 20 | 57.8 |  |  |  | 52 |  | 70.4 |  |  | 0.4 | 518 SU=340
2023-08-23 | 332 | 2036497 |  | Fabrik |  | UN32A-D100 |  |  | 200 |  | 2375 |  | 4.5 | 4.1 | 20.4 | [9 empty] | 0.399 | Kun Luft
2023-08-23 | 332 | 2036503 |  | Fabrik |  | UN32A-D000 |  |  | 200 | 215 | 2407 | 2397 | 4.5 | 4 | 20.8 | 59.1 |  |  |  | 50.6 |  | 72.1 |  |  | 0.39 | 519 SU=340
2023-08-23 | 332 | 2036509 |  | Fabrik |  | UN32A-D000 |  |  | 200 |  | 2396 |  | 4.5 | 3.1 | 20.2 | [9 empty] | 0.39 | Kun luft
2023-08-23 | 332 | 2036518 |  | Fabrik |  | UN32A-D000 |  |  | 200 |  | 2394 |  | 4.5 | 3.2 | [10 empty] | 0.391 | Kun Luft
2023-08-23 | 332 | 2036528 |  | Fabrik |  | UN32A-D000 |  |  | 200 |  | 2394 |  | 4.5 | 3.6 | [10 empty] | 0.391 | Kun luft
2023-08-23 | 332 | 2036534 |  | Fabrik |  | UN32A-D000 |  |  | 200 | 200 | 2401 | 2398 | 4.5 | 4 | 21.7 | 58.3 |  |  |  | 52.6 |  | 71.1 |  |  | 0.4 | 520 SU=320
2023-08-23 | 332 | 2036540 |  | Fabrik |  | UN32A-D000 |  |  | 200 |  | 2390 |  | 4.5 | 3.3 | [10 empty] | 0.398 | Kun Luft
2023-08-23 | 332 | 2036553 |  | Fabrik |  | UN32A-D000 |  |  | 200 |  | 2390 |  | 4.5 | 3.5 | [10 empty] | 0.397 | Kun Luft
2023-08-23 | 332 | 2036560 |  | Fabrik |  | UN32A-D000 |  |  | 200 |  | 2391 |  | 4.5 | 4.9 | [10 empty] | 0.395 | Kun Luft
2023-08-23 | 332 | 2036564 |  | Fabrik |  | UN32A-D000 |  |  | 200 |  | 2390 |  | 4.5 | 4.3 | [10 empty] | 0.397 | Kun Luft
2023-08-23 | 332 | 2036578 |  | Fabrik |  | UN32A-D000 |  |  | 200 | 210 | 2428 | 2491 | 4.5 | 3.1 | 21.1 | 61 | [5 empty] | 74.4 |  |  | 0.395 | 521
2023-08-23 | 332 | 2036583 |  | Fabrik |  | UN32A-D100 |  |  | 200 | 220 | 2406 | 2429 | 4.5 | 3.2 | 21 | 60.6 | [5 empty] | 74 |  |  | 0.398 | 522
2023-08-24 | 332 | 2036587 |  | Fabrik |  | UL32A-D000 |  |  | 180 | 170 | 2421 | 2466 | 4.5 | 3.2 | 20.9 | 60.5 |  |  |  | 51 |  | 73.8 |  |  | 0.403 | 523 SU=270
2023-08-24 | 332 | 2036601 |  | Fabrik |  | UN53A-D000 |  |  | 220 |  | 2410 |  | 3.5 | [11 empty] | 0.519 | fukt
2023-08-24 | 332 | 2036605 |  | Fabrik |  | UL32A-D102 |  |  | 650 | 630 | 2358 | 2373 | 4.5 | 3.6 | 22.1 | 55.6 |  |  |  | 47.9 |  | 67.8 |  |  | 0.378 | 524
2023-08-24 | 332 | 2036607 |  | Fabrik |  | UN32A-D11B |  |  | 200 | 190 | 2400 | 2446 | 4.5 | 2.1 | 21.8 | 58 | [5 empty] | 70.7 |  |  | 0.399 | 525 SU=290 tilsatt 1l lstoff, sendt
2023-08-24 | 332 | 2036642 |  | Fabrik |  | UL32A-D110 |  |  | 180 | 150 | 2404 | 2442 | 4.5 | 3 | 21.2 | 56.6 | [5 empty] | 69.1 |  |  | 0.395 | 526. SU= 260
2023-08-25 | 332 | 2036646 |  | Fabrik |  | UN56A-D111 |  |  | 230 |  | 2325 | 2325 | 5 | 4.2 | 20.9 | [9 empty] | 0.435 | Kun luft
2023-08-25 | 332 | 2036651 |  | Fabrik |  | UN56A-D111 |  |  | 230 | 240 | 2309 | 2320 | 5 | 5 | 21.5 | 47.9 |  |  |  | 44.1 |  | 58.4 |  |  | 0.436 | 527. SU=410
2023-08-25 | 332 | 2036667 |  | Fabrik |  | UN55X-D111 |  |  | 200 | 255 | 2309 |  | 3 | [11 empty] | 0.427 | Tilsatt 10,5 kg titandioksid
2023-08-25 | 332 | 2036671 |  | Fabrik |  | UN55X-D111 |  |  | 200 | 245 | 2311 |  | 3 | [11 empty] | 0.431
2023-08-25 | 332 | 2036682 |  | Fabrik |  | UN33A-D110 |  |  | 200 | 240 | 2434 | 2393 | 3.5 | 1.6 | 22.8 | 55.3 |  |  |  | 51.3 |  | 67.4 |  |  | 0.394 | 528 SU=500 Tilsatt Lstoff, målt 3,8%
2023-08-25 | 332 | 2036693 |  | Fabrik |  | UN33A-D110 |  |  | 200 | 250 | 2390 | 2380 | 3.5 | 2.6 | 24.3 | 51.4 |  |  |  | 48 |  | 62.7 |  |  | 0.394 | 529 SU=520
2023-08-28 | 332 | 2036700 |  | Fabrik |  | UN55A-D000 |  |  | 220 |  | 2408 |  | 3.5 | [11 empty] | 0.431 | Fukt
2023-08-28 | 332 | 2036706 |  | Fabrik |  | UN53A-D121 |  |  | 240 | 270 | 2400 | 2403 | 2 |  | 20.4 | 38.6 |  |  |  | 37.6 |  | 49.4 |  |  | 0.525 | 530. SU=660. Før fiber
2023-08-28 | 332 | 2036711 |  | Fabrik |  | UN56A-D110 |  |  | 220 | 240 | 2370 | 2363 | 5 | 3.7 | 20.2 | 45 |  |  |  | 40.3 |  | 54.9 |  |  | 0.436 | 531. SU=420
2023-08-28 | 332 | 2036715 |  | Fabrik |  | UN53A-D121 |  |  | 240 | 255 |  |  | 2 | 2 | [10 empty] | 0.526 | Fibertelling
2023-08-29 | 332 | 2036743 |  | Fabrik |  | UL32A-D000 |  |  | 180 | 190 | 2418 | 2460 | 4.5 | 3.5 | 20.3 | 57 | [5 empty] | 69.5 |  |  | 0.396 | 532 SU=300
2023-08-29 | 332 | 2036752 |  | Fabrik |  | UA56A-D000 |  |  | 220 | 240 | 2366 | 2369 | 5 | 5 | 20.2 | 46.2 |  |  |  | 37.8 |  | 56.4 |  |  | 0.427 | 533 SU=390
2023-08-30 | 332 | 2036792 |  | Fabrik |  | UN32A-D00B |  |  | 220 | 170 | 2433 | 2449 | 4.5 | 1.8 | 20.9 | 55.6 | [5 empty] | 67.8 |  |  | 0.4 | 534 SU=360 Tilsatt 1,5l, målt 3.5%
2023-08-30 | 332 | 2036807 |  | Fabrik |  | UN53A-D111 |  |  | 240 |  | 2433 |  | 2 | [11 empty] | 0.524 | Kun fukt
2023-08-30 | 332 | 2036820 |  | Fabrik |  | UN56A-D111 |  |  | 230 | 240 | 2292 | 2315 | 5 | 5.6 | 19.5 | 42.9 |  |  |  | 41.1 |  | 54.9 |  |  | 0.432 | 535. SU= 410
2023-08-31 | 332 | 2036830 |  | Fabrik |  | UL32A-D000 |  |  | 180 | 180 | 2437 | 2468 | 4.5 | 2.7 | 19.8 | 59.5 |  |  |  | 48.7 |  | 72.6 |  |  | 0.399 | 536. SU= 290. Tilsatt 0,8 ltr L-stoff og
2023-08-31 | 332 | 2036835 |  | Fabrik |  | UN32A-D000 |  |  | 200 | 180 | 2432 | 2510 | 4.5 | 3 | 20.1 | 62.4 |  |  |  | 56.6 |  | 76.1 |  |  | 0.391 | 537. SU= 350. Tilsatt 0,72 ltr L-stoff o
2023-08-31 | 332 | 2036844 |  | Fabrik |  | UL32A-D000 |  |  | 200 |  | 2393 |  | 4.5 | [11 empty] | 0.398 | kun fukt
2023-08-31 | 332 | 2036851 |  | Fabrik |  | UA56A-D110 |  |  | 200 | 240 | 2298 | 2318 | 5 | 6.5 | 18.5 | 41.6 |  |  |  | 35.2 |  | 53.4 |  |  | 0.421 | 538. SU= 405
2023-09-01 | 332 | 2036900 |  | Fabrik |  | UN32A-D000 |  |  | 210 | 140 | 2450 | 2488 | 4.5 | 2.7 | 21.1 | 64.5 |  |  |  | 58.1 |  | 78.7 |  |  | 0.389 | 539. SU=265. Tilsatt 0,72 ltr L-stoff og
2023-09-01 | 332 | 2036909 |  | Fabrik |  | UL32A-D000 |  |  | 180 | 210 | 2443 | 2474 | 4.5 | 2.5 | 20.5 | 58.1 |  |  |  | 49.2 |  | 70.9 |  |  | 0.399 | 540. SU= 370. Tilsatt 360 g L-stoff og s
2023-09-04 | 332 | 2036937 |  | Fabrik |  | UN32A-D000 |  |  | 180 | 130 | 2391 |  | 4.5 | 4 | 18.5 | 58.5 |  |  |  | 53.4 |  | 71.4 |  |  | 0.396 | 541 SU=220
2023-09-04 | 332 | 2036940 |  | Fabrik |  | UN32A-D00B |  |  | 220 | 190 | 2444 | 2382 | 4.5 | 1.5 | 18.8 | 41.2 | [5 empty] | 50.2 |  |  | 0.4 | 542 SU=370 Tilsatt 1.5L Målt 5,5
2023-09-04 | 332 | 2036945 |  | Fabrik |  | UN32A-D000 |  |  | 180 |  | 2412 | 2387 | 4.5 | 3.6 | 20.5 | [9 empty] | 0.398 | Kun Luft
2023-09-04 | 332 | 2036954 |  | Fabrik |  | UN32A-D000 |  |  | 180 |  | 2414 | 2407 | 4.5 | 3.5 | 20 | [9 empty] | 0.398 | Kun Luft
2023-09-04 | 332 | 2036968 |  | Fabrik |  | UN32A-D000 |  |  | 180 |  | 2429 | 2450 | 4.5 | 3 | 20 | [9 empty] | 0.395 | Kun Luft
2023-09-04 | 332 | 2036981 |  | Fabrik |  | UN32A-D000 |  |  | 180 |  | 2423 | 2442 | 4.5 | 3.3 | 20 | [9 empty] | 0.391 | Kun Luft
2023-09-06 | 332 | 2037001 |  | Fabrik |  | UL32A-D000 |  |  | 180 | 200 | 2399 | 2444 | 4.5 | 4.2 | 18.9 | 58.3 |  |  |  | 49 |  | 71.1 |  |  | 0.399 | 543 su=330
2023-09-06 | 332 | 2037024 |  | Fabrik |  | UN56A-D111 |  |  | 210 | 250 | 2332 | 2258 | 5 | 5 | 19.9 | 47.2 |  |  |  | 43.4 |  | 57.6 |  |  | 0.427 | 544 SU=480
2023-09-07 | 332 | 2037066 |  | Fabrik |  | UL32A-D000 |  |  | 180 | 160 | 2409 | 2445 | 4.5 | 4.2 | 19.2 | 57.9 |  |  |  | 50.9 |  | 70.6 |  |  | 0.401 | 545 su=260mm
2023-09-07 | 332 | 2037092 |  | Fabrik |  | UA55A-D000 |  |  | 240 | 270 | 2405 | 2484 | 3.5 |  | 18.2 | 49.4 |  |  |  | 39.4 |  | 60.2 |  |  | 0.432 | 546 SU=650mm
2023-09-07 | 332 | 2037095 |  | Fabrik |  | UN32A-D000 |  |  | 180 | 110 | 2402 | 2450 | 4.5 | 4.1 | 19.9 | 59.6 |  |  |  | 54.3 |  | 72.6 |  |  | 0.395 | 547 Blander tar kontakt med bil for synk
2023-09-08 | 332 | 2037106 |  | Fabrik |  | UL32A-D110 |  |  | 220 |  | 2401 | 2435 | 4.5 | 3 | 18.4 | [9 empty] | 0.398 | Luft
2023-09-08 | 332 | 2037107 |  | Fabrik |  | UN32A-D000 |  |  | 180 | 160 | 2391 | 2417 | 4.5 | 4.5 | 18.8 | 53.6 |  |  |  | 48.6 |  | 65.3 |  |  | 0.397 | 548. Luft målt 7%, tilsatt 3,5 l. demper
2023-09-08 | 332 | 2037118 |  | Fabrik |  | UN32A-D000 |  |  | 180 |  | 2396 |  | 4.5 | [11 empty] | 0.393 | Fukt
2023-09-08 | 332 | 2037134 |  | Fabrik |  | UN32A-D110 |  |  | 200 | 220 | 2356 | 2414 | 4.5 | 4.6 | 19.3 | 51.5 |  |  |  | 46.8 |  | 62.7 |  |  | 0.397 | 549. SU=410
2023-09-08 | 332 | 2037141 |  | Fabrik |  | UL32A-D000 |  |  | 180 | 230 | 2416 | 2449 | 4.5 | 3.5 | 20 | 57 |  |  |  | 50.8 |  | 69.5 |  |  | 0.398 | 550 SU=370mm
2023-09-11 | 332 | 2037160 |  | Fabrik |  | UN32A-D000 |  |  | 200 |  | 2389 |  | 4.5 | [11 empty] | 0.4 | Kassert pga. lite luft
2023-09-11 | 332 | 2037161 |  | Fabrik |  | UL32A-D000 |  |  | 180 | 3 | 2393 |  | 4.5 | [11 empty] | 0.398 | Luft
2023-09-11 | 332 | 2037167 |  | Fabrik |  | UN32A-D000 |  |  | 200 | 210 | 2430 | 2461 | 4.5 | 3 | 20.2 | 58.9 |  |  |  | 55 |  | 71.8 |  |  | 0.398 | 551. SU=360
2023-09-11 | 332 | 2037169 |  | Fabrik |  | UN32A-D11B |  |  | 180 | 185 | 2374 | 2391 | 4.5 | 3.2 | 19.7 | 58.3 |  |  |  | 52.8 |  | 71.1 |  |  | 0.399 | 552. SU=280
2023-09-11 | 332 | 2037185 |  | Fabrik |  | UN53A-D000 |  |  | 220 |  | 2405 |  | 3.5 | [11 empty] | 0.52 | Fukt
2023-09-11 | 332 | 2037205 |  | Fabrik |  | UN62A-D118 |  |  | 190 | 210 | 2358 | 2391 | 5 | 3.5 | 20.1 | 58.7 |  |  |  | 51.8 |  | 71.6 |  |  | 0.388 | 553. SU=360
2023-09-12 | 332 | 2037216 |  | Fabrik |  | UN53A-D204 |  |  | 40 | 250 | 2149 | 2474 | 12 |  | 19.4 | 46.9 |  |  |  | 46.7 |  | 57.2 |  |  | 0.454 | 554 SU= 540
2023-09-12 | 332 | 2037253 |  | Fabrik |  | UL32A-D000 |  |  | 180 | 230 | 2433 | 2422 | 4.5 | 3 | 20 | 56.5 | [5 empty] | 68.9 |  |  | 0.392 | 555 SU=370
2023-09-12 | 332 | 2037260 |  | Fabrik |  | UN53A-D130 |  |  | 210 | 290 | 2341 | 2378 | 3.5 |  | 18.9 | 40 |  |  |  | 38.8 |  | 51.3 |  |  | 0.516 | 556 SU=500
2023-09-13 | 332 | 2037275 |  | Fabrik |  | UN32A-D00B |  |  | 220 | 190 | 2417 | 2393 | 4.5 | 2.5 | 20.1 | 57.3 | [5 empty] | 69.9 |  |  | 0.399 | 557 SU=330 Tilsatt 0,7l Lstoff målt 4,5%
2023-09-13 | 332 | 2037284 |  | Fabrik |  | UN55A-D111 |  |  | 240 | 260 | 2396 | 2474 | 2 |  | 19 | 53 |  |  |  | 48.4 |  | 64.7 |  |  | 0.439 | 558 SU=570
2023-09-13 | 332 | 2037317 |  | Fabrik |  | UN54A-D000 |  |  | 200 | 260 | 2466 | 2434 | 3.5 | 1.5 | 19.8 | 48.5 |  |  |  | 46.1 |  | 59.1 |  |  | 0.476 | 559. SU=525. Justert SP og L-stoff
2023-09-14 | 332 | 2037347 |  | Fabrik |  | UN32A-D000 |  |  | 200 | 210 | 2423 | 2455 | 4.5 | 3.2 | 16.6 | 60 |  |  |  | 54.2 |  | 73.1 |  |  | 0.399 | 560 su=320mm
2023-09-14 | 332 | 2037351 |  | Fabrik |  | UL32A-D000 |  |  | 180 | 180 | 2419 | 2446 | 4.5 | 3.4 | 16.7 | 58.9 |  |  |  | 50 |  | 71.8 |  |  | 0.4 | 561 su=315mm
2023-09-14 | 332 | 2037363 |  | Fabrik |  | UA56A-D000 |  |  | 220 | 230 | 2360 | 2342 | 5 | 5 | 16.4 | 42.1 |  |  |  | 34.8 |  | 54 |  |  | 0.432
2023-09-14 | 332 | 2037365 |  | Fabrik |  | UN55A-D111 |  |  | 240 | 255 |  |  | 2 | 2 | [10 empty] | 0.446 | Fibertelling
2023-09-15 | 332 | 2037423 |  | Fabrik |  | UN32A-D11B |  |  | 180 | 170 | 2386 | 2401 | 4.5 | 3 | 18.5 | 58.7 | [5 empty] | 71.5 |  |  | 0.4 | 563 SU=310
2023-09-15 | 332 | 2037437 |  | Fabrik |  | UN53A-D000 |  |  | 240 | 270 | 2406 | 2457 | 3.5 |  | 17.3 |  |  |  |  | 39.9 |  |  |  |  | 0.518 | 564 SU=540
2023-09-18 | 332 | 2037489 |  | Fabrik |  | UN32A-D000 |  |  | 200 | 210 | 2390 |  | 4.5 | 3 | 17.4 | 59.2 |  |  |  | 51.9 |  | 72.2 |  |  | 0.399 | 565 SU=330mm
2023-09-18 | 332 | 2037490 |  | Fabrik |  | UN32A-D00B |  |  | 200 | 190 | 2367 |  | 4.5 | 5 | 18.3 | 59.5 |  |  |  | 51.3 |  | 72.5 |  |  | 0.399 | 566 SU=229mm
2023-09-18 | 332 | 2037498 |  | Fabrik |  | UN53A-D20J |  |  | 230 | 260 | 2269 | 2338 | 3.5 |  | 16.1 | 42.2 |  |  |  | 38.6 |  | 54.1 |  |  | 0.519 | 567 SU=630mm
2023-09-18 | 332 | 2037512 |  | Fabrik |  | UL32A-D000 |  |  | 160 | 100 | 2426 |  | 4.5 | 3.2 | 18.4 | 58.4 |  |  |  | 47.5 |  | 71.2 |  |  | 0.4 | 568 SU=230mm
2023-09-19 | 332 | 2037547 |  | Fabrik |  | UN32A-D100 |  |  | 200 | 200 | 2339 | 2326 | 4.5 | 3.5 | 19.9 | 52.2 | [5 empty] | 63.6 |  |  | 0.396 | 569(?) su300
2023-09-19 | 332 | 2037548 |  | Fabrik |  | UN32A-D000 |  |  | 200 | 210 | 2413 | 2426 | 4.5 | 3.5 | 19.3 | 55.1 |  |  |  | 46.2 |  | 67.2 |  |  | 0.398 | 569 SU=310
2023-09-19 | 332 | 2037557 |  | Fabrik |  | UN56A-D000 |  |  | 200 | 220 | 2419 | 2348 | 5 | 3.3 | 18.6 | 46.5 |  |  |  | 42.4 |  | 56.8 |  |  | 0.438 | 570. SU=405
2023-09-20 | 332 | 2037575 |  | Fabrik |  | UN62A-D118 |  |  | 190 | 170 | 2330 | 2368 | 5 | 4.5 | 18 | 54.4 |  |  |  | 47.6 |  | 66.3 |  |  | 0.395 | 571. SU=280
2023-09-20 | 332 | 2037581 |  | Fabrik |  | UA56A-D000 |  |  | 220 | 225 | 2375 | 2333 | 5 | 4.2 | 18.3 | 41.6 |  |  |  | 33.8 |  | 53.3 |  |  | 0.433 | 572 su=390mm
2023-09-20 | 332 | 2037589 |  | Fabrik |  | UN55A-D111 |  |  | 240 | 270 | 2402 | 2448 | 2 |  | 19.3 | 52.4 |  |  |  | 46.6 |  | 63.9 |  |  | 0.45 | 573 su=550mm
2023-09-20 | 332 | 2037600 |  | Fabrik |  | UL32B-D000 |  |  | 180 | 220 | 2364 | 2389 | 4.5 | 4 | 19.5 | 52.4 |  |  |  | 45.4 |  | 64 |  |  | 0.372 | 574 SU=360mm, blander varslet om synk
2023-09-21 | 332 | 2037617 |  | Fabrik |  | UN32A-D00B |  |  | 220 | 180 | 2417 | 2444 | 4.5 | 2.5 | 18.5 | 55.4 |  |  |  | 47.4 |  | 67.6 |  |  | 0.399 | 575 SU=330 Tilsatt 1l Lstoff og sendt
2023-09-21 | 332 | 2037626 |  | Fabrik |  | UN32A-D00B |  |  | 220 |  | 2399 | 2373 | 4.5 | 3 | [10 empty] | 0.4 | Kun Luft og fukt
2023-09-21 | 332 | 2037631 |  | Fabrik |  | UE54A-S000 |  |  | 220 | 250 | 2423 | 2482 | 4 |  | 16.6 |  |  |  |  | 40.8 |  |  |  |  | 0.447 | 576 SU=480
2023-09-21 | 332 | 2037643 |  | Fabrik |  | UN58A-D200 |  |  | 160 | 220 | 2325 | 2345 | 5 | 3.6 | 19.3 |  |  |  |  | 47.2 |  |  |  |  | 0.394 | 577 SU=310
2023-09-21 | 332 | 2037644 |  | Fabrik |  | UL32A-D000 |  |  | 220 | 250 | 2463 | 2396 | 4.5 | 1.7 | 18.7 | [9 empty] | 0.398 | 578 SU=580 Tilsatt 1,5l målt 3,4%
2023-09-21 | 332 | 2037653 |  | Fabrik |  | UN53A-D110 |  |  | 220 | 250 | 2375 | 2437 | 3.5 |  | 18.3 |  |  |  |  | 39 |  |  |  |  | 0.513 | 579 SU=480
2023-09-22 | 332 | 2037662 |  | Fabrik |  | UN55A-D110 |  |  | 200 |  | 2386 |  | 3.5 | [11 empty] | 0.435 | fukt
2023-09-22 | 332 | 2037664 |  | Fabrik |  | UN54A-D110 |  |  | 220 | 250 | 2413 | 2425 | 3.5 | 2.2 | 20 |  |  |  |  | 44.8 |  |  |  |  | 0.474 | 580 Su=580mm
2023-09-22 | 332 | 2037668 |  | Fabrik |  | UN53A-D20J |  |  | 240 | 280 | 2296 | 2317 | 3.5 | 2.2 | 21.7 |  |  |  |  | 39.6 |  |  |  |  | 0.516 | 581 su=670mm
2023-09-22 | 332 | 2037686 |  | Fabrik |  | UN32A-D002 |  |  | 650 | 460 | 2388 | 2398 | 4.5 | 2.8 | 18.9 | [9 empty] | 0.388 | Prøvestøp
2023-09-22 | 332 | 2037688 |  | Fabrik |  | UN32A-D002 |  |  | 650 | 380 | 2384 | 2411 | 4.5 | 3 | 19.8 |  |  |  |  | 44.2 |  |  |  |  | 0.39 | 582. Tilsatt L-stoff og SP
2023-09-22 | 332 | 2037691 |  | Fabrik |  | UA53A-D000 |  |  | 220 | 240 | 2397 | 2439 | 3.5 | 4.1 | 19.1 |  |  |  |  | 37.1 |  |  |  |  | 0.512 | 583. SU=620
2023-09-25 | 332 | 2037701 |  | Fabrik |  | UN56A-D111 |  |  | 230 | 260 | 2316 | 2293 | 5 | 4.6 | 18.2 | 40.9 |  |  |  | 37.6 |  | 52.4 |  |  | 0.434 | 584. SU= 520
2023-09-25 | 332 | 2037724 |  | Fabrik |  | UE54A-S000 |  |  | 220 |  | 2417 |  | 4 | [11 empty] | 0.446 | Kun fukt
2023-09-26 | 332 | 2037763 |  | Fabrik |  | UN56A-D111 |  |  | 230 | 240 | 2348 | 2380 | 5 | 3.5 | 20.8 |  |  |  |  | 43.7 |  |  |  |  | 0.428 | 585.
2023-09-27 | 332 | 2037809 |  | Fabrik |  | UN53A-D000 |  |  | 220 | 220 | 2406 | 2453 | 3.5 |  | 18.8 | [9 empty] | 0.522 | Feil innlagt.
2023-09-27 | 332 | 2037809 |  | Fabrik |  | UN53A-D000 |  |  | 220 | 220 | 2400 | 2453 | 3.5 | 3.9 | 18.8 | 39.7 |  |  |  | 38.7 |  | 50.9 |  |  | 0.522 | 586.
2023-09-27 | 332 | 2037815 |  | Fabrik |  | UN58A-D200 |  |  | 180 | 130 | 2264 | 2276 | 5 | 6 | 21.7 | 54.7 |  |  |  | 49.5 |  | 66.7 |  |  | 0.384 | 587.
2023-09-27 | 332 | 2037838 |  | Fabrik |  | UN32A-D11B |  |  | 180 | 200 | 2362 | 2380 | 4.5 | 3.6 | 21.6 | 56.3 |  |  |  | 50.3 |  | 68.6 |  |  | 0.398 | 588.
2023-09-28 | 332 | 2037860 |  | Fabrik |  | UA56A-D000 |  |  | 200 | 190 | 2403 | 2394 | 5 | 3.2 | 18.9 | 50 |  |  |  | 40.3 |  | 60.9 |  |  | 0.428 | 589. SU=320
2023-09-28 | 332 | 2037864 |  | Fabrik |  | UN32A-D000 |  |  | 220 | 180 | 2441 | 2474 | 4.5 | 2.4 | 19.8 | 61.5 |  |  |  | 54.2 |  | 75 |  |  | 0.397 | 590. SU=300. Tilsatt 8 dl. L-stoff
2023-09-28 | 332 | 2037876 |  | Fabrik |  | UN55A-D000 |  |  | 240 |  | 2398 |  | 3.5 | [11 empty] | 0.446 | Fukt
2023-09-28 | 332 | 2037879 |  | Fabrik |  | UN55A-D000 |  |  | 240 | 240 | 2394 | 2480 | 3.5 |  | 18.9 | 50.1 |  |  |  | 43.7 |  | 61 |  |  | 0.446 | 591. SU=400
2023-09-29 | 332 | 2037921 |  | Fabrik |  | UL32A-D110 |  |  | 220 | 250 | 2380 | 2389 | 4.5 | 3.8 | 19.2 | 51.6 |  |  |  | 43.7 |  | 62.9 |  |  | 0.401
2023-09-29 | 332 | 2037927 |  | Fabrik |  | UN56A-D111 |  |  | 240 | 230 | 2348 | 2362 | 5 | 3.8 | 20.4 | 48.3 |  |  |  | 42.2 |  | 58.9 |  |  | 0.428 | 593. SU= 400
2023-09-29 | 332 | 2037945 |  | Fabrik |  | UN32A-D00B |  |  | 180 | 180 | 2350 | 2379 | 4.5 | 5.2 | 20.9 | 52.3 |  |  |  | 46.9 |  | 63.7 |  |  | 0.4 | 594. SU=290
2023-10-02 | 332 | 2037955 |  | Fabrik |  | UN53A-D20J |  |  | 240 | 245 | 2252 | 2271 | 3.5 | 4 | 24.6 | 37.1 |  |  |  | 34.6 |  | 47.6 |  |  | 0.52 | 595. SU=460
2023-10-02 | 332 | 2037960 |  | Fabrik |  | UN56A-D111 |  |  | 200 | 210 | 2327 | 2343 | 5 | 5.2 | 18.3 | 41.9 |  |  |  | 38.9 |  | 53.7 |  |  | 0.43 | 596. SU=310
2023-10-02 | 332 | 2037968 |  | Fabrik |  | UN53A-D000 |  |  | 220 |  | 2414 |  | 3.5 | [11 empty] | 0.519 | Fukt
2023-10-03 | 332 | 2037981 |  | Fabrik |  | UA54A-D110 |  |  | 200 | 160 | 2391 | 2456 | 3.5 |  | 19.7 | 50.1 |  |  |  | 42.3 |  | 61.1 |  |  | 0.507 | 597 SU=270
2023-10-04 | 332 | 2038001 |  | Fabrik |  | UN56A-D103 |  |  | 550 | 630 | 2369 | 2341 | 5 | 3 | 23.1 | 49.9 |  |  |  | 45.7 |  | 60.9 |  |  | 0.439 | 598
2023-10-04 | 332 | 2038003 |  | Fabrik |  | UN55A-D111 |  |  | 240 | 260 | 2395 | 2440 | 2 |  | 22.8 | 49.3 |  |  |  | 46.8 |  | 60.1 |  |  | 0.433 | 599 Su=610mm. Blander varslet om synk
2023-10-05 | 332 | 2038044 |  | Fabrik |  | UN56A-D111 |  |  | 200 | 240 | 2345 | 2364 | 5 | 4.2 | 18.1 | 49.3 |  |  |  | 44.4 |  | 60.2 |  |  | 0.424 | 600.SU= 410
2023-10-05 | 332 | 2038050 |  | Fabrik |  | UA54A-D000 |  |  | 240 | 200 | 2389 | 2384 | 3.5 | 4 | 17.6 | 42.4 |  |  |  | 36.3 |  | 54.4 |  |  | 0.497 | 601. SU= 330
2023-10-05 | 332 | 2038059 |  | Fabrik |  | UA54A-D000 |  |  | 240 | 230 | 2388 |  | 3.5 |  | 17 | 49.6 |  |  |  | 39.6 |  | 60.4 |  |  | 0.52 | 602. SU= 480
2023-10-05 | 332 | 2038070 |  | Fabrik |  | UL32A-D000 |  |  | 220 | 250 | 2417 | 2450 | 4.5 | 3.4 | 18.3 | 55 |  |  |  | 45 |  | 67.1 |  |  | 0.394 | 603. SU= 560
2023-10-06 | 332 | 2038107 |  | Fabrik |  | UN53A-D111 |  |  | 220 | 260 | 2393 | 2457 | 2 |  | 22.1 | 40.1 |  |  |  | 39.2 |  | 51.4 |  |  | 0.514 | 604 SU=560
2023-10-09 | 332 | 2038143 |  | Fabrik |  | UA55A-D102 |  |  | 650 |  | 2320 |  | 3 | [11 empty] | 0.438 | Kun fukt
2023-10-09 | 332 | 2038144 |  | Fabrik |  | UN55A-D111 |  |  | 220 | 240 | 2356 | 2415 | 2 |  | 17 | 49.7 |  |  |  | 45.6 |  | 60.7 |  |  | 0.44 | 605 SU=420
2023-10-09 | 332 | 2038145 |  | Fabrik |  | UN53A-D200 |  |  | 220 | 240 | 2244 | 2415 | 5 |  | 17 | [9 empty] | 0.506 | Slettes
2023-10-10 | 332 | 2038182 |  | Fabrik |  | UN56A-D111 |  |  | 230 | 245 | 2279 |  | 5 | 4.6 | 15.3 | 41.2 |  |  |  | 39.5 |  | 52.8 |  |  | 0.436 | 606 SU=450
2023-10-10 | 332 | 2038195 |  | Fabrik |  | UN55A-D111 |  |  | 240 | 240 | 2348 | 2417 | 2 |  | 17.9 | 49.4 |  |  |  | 44.8 |  | 60.3 |  |  | 0.439 | 607 SU=440
2023-10-10 | 332 | 2038237 |  | Fabrik |  | UN32A-D00B |  |  | 180 | 200 | 2307 | 2349 | 4.5 | 4.4 | 18.9 | 52.5 |  |  |  | 46.7 |  | 64 |  |  | 0.4 | 608. SU=335
2023-10-11 | 332 | 2038254 |  | Fabrik |  | UN56A-D111 |  |  | 230 | 230 | 2287 | 2340 | 5 | 4.6 | 16.5 | 40.3 |  |  |  | 2349 |  | 51.7 |  |  | 0.441 | 609. SU=380
2023-10-11 | 332 | 2038260 |  | Fabrik |  | UN56A-D111 |  |  | 230 |  | 2277 | 2351 | 5 | 4.9 | 17.1 | [9 empty] | 0.442 | Luft
2023-10-11 | 332 | 2038274 |  | Fabrik |  | UN55A-D111 |  |  | 240 | 270 | 2339 | 2401 | 2 |  | 17.7 | 46.5 |  |  |  | 41.9 |  | 56.7 |  |  | 0.44 | 610. SU=680
2023-10-11 | 332 | 2038277 |  | Fabrik |  | UN56A-D111 |  |  | 230 |  | 2278 | 2286 | 5 | 5 | 17.2 | [9 empty] | 0.437 | Luft
2023-10-11 | 332 | 2038294 |  | Fabrik |  | UN56A-D111 |  |  | 230 |  | 2288 | 2279 | 5 | 4.6 | 16.4 | 39.2 | [5 empty] | 50.3 |  |  | 0.439 | 611
2023-10-12 | 332 | 2038328 |  | Fabrik |  | UA56A-D000 |  |  | 200 | 220 | 2288 | 2297 | 5 | 5.4 | 19.3 | [9 empty] | 0.426 | 612 Su=360mm
2023-10-13 | 332 | 2038366 |  | Fabrik |  | UN56A-D111 |  |  | 200 | 225 | 2273 | 2282 | 5 | 5.3 | 19.4 | 42 |  |  |  | 46.6 |  | 53.9 |  |  | 0.43 | 613.
2023-10-16 | 332 | 2038396 |  | Fabrik |  | UN55A-D111 |  |  | 240 | 270 | 2329 | 2420 | 2 |  | 15.4 | 45.9 |  |  |  | 41.9 |  | 56 |  |  | 0.44 | 614 Su=610mm Kundetilpasset synk
2023-10-16 | 332 | 2038399 |  | Fabrik |  | UN53A-D130 |  |  | 240 | 280 | 2304 | 2414 | 3.5 |  | 17.7 | 37.7 |  |  |  | 36.5 |  | 48.3 |  |  | 0.514 | 615 SU=560mm. Kundetilpasset synk
2023-10-16 | 332 | 2038408 |  | Fabrik |  | UN32A-D000 |  |  | 200 | 220 | 2372 | 2389 | 4.5 | 3 | 16.2 | 53.9 |  |  |  | 47.9 |  | 65.8 |  |  | 0.383 | 616. SU=380
2023-10-16 | 332 | 2038415 |  | Fabrik |  | UN53A-D20J |  |  | 240 | 280 | 2290 | 2320 | 3.5 | 2.5 | 18.8 | 41.7 |  |  |  | 39 |  | 53.5 |  |  | 0.514 | 617. SU= 600
2023-10-17 | 332 | 2038434 |  | Fabrik |  | UA54A-D000 |  |  | 240 | 260 | 2334 | 2371 | 3.5 | 3.1 | 17.7 | 41.4 | [5 empty] | 53.1 |  |  | 0.506 | 618. SU=580
2023-10-18 | 332 | 2038462 |  | Fabrik |  | UN56A-D111 |  |  | 230 | 240 | 2294 | 2294 | 5 | 4.8 | 16.5 | 41.7 |  |  |  | 38.6 |  | 53.4 |  |  | 0.419 | 619 SU=430
2023-10-18 | 332 | 2038469 |  | Fabrik |  | UN56A-D111 |  |  | 230 |  | 2270 | 2283 | 5 | 5.5 | 14.8 | [9 empty] | 0.423 | Luft og fukt
2023-10-18 | 332 | 2038478 |  | Fabrik |  | UN57A-D119 |  |  | 550 | 600 | 2236 | 2286 | 2 |  | 18.9 | 47.2 |  |  |  | 39.6 |  | 57.5 |  |  | 0.385 | 620
2023-10-18 | 332 | 2038482 |  | Fabrik |  | UN56A-D111 |  |  | 230 |  | 2277 | 2285 | 5 | 5.6 | 14.5 | [9 empty] | 0.429 | Luft og fukt
2023-10-18 | 332 | 2038495 |  | Fabrik |  | UN53A-D130 |  |  | 210 | 240 | 2319 | 2394 | 3.5 |  | 20.5 | 38.4 |  |  |  | 37.8 |  | 49.2 |  |  | 0.511 | 621 SU=490
2023-10-19 | 332 | 2038509 |  | Fabrik |  | UN56A-D111 |  |  | 230 | 230 | 2268 | 2271 | 5 | 5.3 | 14 | 42.6 |  |  |  | 40.1 |  | 54.7 |  |  | 0.434 | 622.
2023-10-19 | 332 | 2038515 |  | Fabrik |  | UN56A-D111 |  |  | 230 | 225 | 2276 | 2286 | 5 | 5 | 13.8 | [9 empty] | 0.44 | Luft og synk
2023-10-19 | 332 | 2038524 |  | Fabrik |  | UN56A-D111 |  |  | 230 | 250 | 2265 | 2263 | 5 | 5.4 | 17 | [9 empty] | 0.441 | lUFT OG SYNK
2023-10-19 | 332 | 2038531 |  | Fabrik |  | UN62A-D200 |  |  | 240 | 250 | 2141 | 2090 | 5 | 9.5 | 21.1 | 36.2 |  |  |  | 34.4 |  | 46.4 |  |  | 0.4 | 623. Satt ned luft 0,1%
2023-10-19 | 332 | 2038553 |  | Fabrik |  | UE54A-S000 |  |  | 220 | 240 | 2356 | 2363 | 4 |  | 16.7 | 46.4 |  |  |  | 37.7 |  | 56.6 |  |  | 0.447 | 624.SU=440
2023-10-19 | 332 | 2038557 |  | Fabrik |  | UN58A-D200 |  |  | 180 | 220 | 2278 | 2286 | 5 | 5 | 20.3 | 52.6 |  |  |  | 48.4 |  | 64.1 |  |  | 0.4 | 625. SU=360
2023-10-19 | 332 | 2038559 |  | Fabrik |  | UN62A-D200 |  |  | 240 | 255 | 2249 | 2280 | 5 | 4.9 | 20.8 | 50.6 |  | 38.8 |  | 44.6 |  | 61.7 |  |  | 0.401 | 626. SU=475. 2d trykt 23/10
2023-10-20 | 332 | 2038565 |  | Fabrik |  | UN56A-D111 |  |  | 230 | 230 | 2267 | 2265 | 5 | 5.5 | 13.2 | 40.8 |  |  |  | 39.1 |  | 52.3 |  |  | 0.434 | 627. utbr. 430mm
2023-10-20 | 332 | 2038571 |  | Fabrik |  | UN56A-D111 |  |  | 230 | 220 | 2277 | 2282 | 5 | 4.9 | 14.2 | [9 empty] | 0.441 | Luft og synk
2023-10-20 | 332 | 2038580 |  | Fabrik |  | UN56A-D111 |  |  | 230 | 245 | 2251 | 2248 | 5 | 6 | 17.3 | [9 empty] | 0.442 | synk og luft
2023-10-20 | 332 | 2038584 |  | Fabrik |  | UN62A-D200 |  |  | 240 | 250 | 2259 | 2278 | 5 | 4.5 | 21.7 | 52.9 |  | 40.5 |  | 48.2 |  | 64.5 |  |  | 0.401 | 628 SU=460. 2 døgn trykt 23/10 u/vannbad
2023-10-20 | 332 | 2038594 |  | Fabrik |  | UN55A-D000 |  |  | 180 | 200 | 2351 | 2378 | 3.5 |  | 19.7 | 48.4 |  |  |  | 45.7 |  | 59.1 |  |  | 0.447 | 629 SU=330
2023-10-23 | 332 | 2038634 |  | Fabrik |  | UN55A-D111 |  |  | 240 | 260 | 2343 |  | 2 |  | 16 | 51.1 |  |  |  | 46.5 |  | 62.3 |  |  | 0.426 | 630. SU=535
2023-10-23 | 332 | 2038648 |  | Fabrik |  | UN56A-D111 |  |  | 180 | 200 | 2305 | 2308 | 5 | 4.4 | 16.7 | 42.9 |  |  |  | 42 |  | 55 |  |  | 0.422 | 631. SU=2308
2023-10-24 | 332 | 2038677 |  | Fabrik |  | UN55A-D111 |  |  | 240 | 250 | 2343 | 2347 | 2 |  | 18.1 | 53.5 |  |  |  | 48.9 |  | 65.3 |  |  | 0.438 | 632.
2023-10-25 | 332 | 2038738 |  | Fabrik |  | UN55A-D111 |  |  | 240 | 260 | 2345 |  | 2 |  | 18.1 | 49.9 |  |  |  | 44.2 |  | 60.8 |  |  | 0.417 | 633. SU=565
2023-10-25 | 332 | 2038776 |  | Fabrik |  | UN53A-D000 |  |  | 220 | 230 | 2342 | 2459 | 3.5 |  | 18.6 | 38.6 |  |  |  | 39.5 |  | 49.5 |  |  | 0.522 | 634 SU=430
2023-10-26 | 332 | 2038786 |  | Fabrik |  | UA56A-D000 |  |  | 200 | 190 | 2274 | 2280 | 5 | 6 | 17.8 | 37.3 |  |  |  | 32.5 |  | 47.8 |  |  | 0.423 | 635 SU=300
2023-10-26 | 332 | 2038796 |  | Fabrik |  | UN62A-D200 |  |  | 240 | 260 | 2247 | 2259 | 5 | 5 | 24 | 50.4 |  |  |  | 45.3 |  | 61.5 |  |  | 0.401 | 636
2023-10-27 | 332 | 2038832 |  | Fabrik |  | UA54A-D000 |  |  | 240 | 280 | 2379 | 2362 | 3.5 | 1.2 | 21.6 | 42.8 |  |  |  | 38.5 |  | 54.9 |  |  | 0.525 | 637 Su=670mm
2023-10-27 | 332 | 2038837 |  | Fabrik |  | UN62A-D200 |  |  | 240 | 270 | 2221 | 2243 | 5 | 6.1 | 18.3 | 49.4 |  |  |  | 45 |  | 60.3 |  |  | 0.4 | 638 Su=530mm
2023-10-27 | 332 | 2038873 |  | Fabrik |  | UA54A-D000 |  |  | 240 | 260 | 2375 | 2377 | 3.5 | 1.2 | 20.8 | 46 |  |  |  | 38.5 |  | 56.2 |  |  | 0.521 | 639 Su=590mm
2023-10-30 | 332 | 2038889 |  | Fabrik |  | UN32A-D00B |  |  | 200 | 200 | 2284 | 2297 | 4.5 | 5.3 | 17.6 | 45.4 |  |  |  | 43.9 |  | 55.4 |  |  | 0.4 | 640 Su=350mm
2023-10-30 | 332 | 2038893 |  | Fabrik |  | UN57A-D111 |  |  | 240 | 260 | 2361 | 2414 | 2 |  | 22.3 | 55.2 |  |  |  | 50.6 |  | 67.3 |  |  | 0.399 | 641 SU=550mm
2023-10-30 | 332 | 2038896 |  | Fabrik |  | UN56A-D111 |  |  | 240 | 265 | 2224 | 2235 | 5 | 6.5 | 20.3 | 37.7 |  |  |  | 36.7 |  | 48.4 |  |  | 0.435 | 642 su=470mm
2023-10-30 | 332 | 2038905 |  | Fabrik |  | UN32A-D002 |  |  | 650 | 340 | 2325 | 2376 | 4.5 | 3 | 22.5 | 52.8 |  |  |  | 47.8 |  | 64.4 |  |  | 0.395 | 643
2023-10-30 | 332 | 2038911 |  | Fabrik |  | UN32A-D002 |  |  | 650 | 450 | 2285 |  | 4.5 |  | 21.5 | [9 empty] | 0.4 | Synk 250. Tilsatt 2 l. SP
2023-10-30 | 332 | 2038914 |  | Fabrik |  | UN32A-D002 |  |  | 650 | 450 | 2283 |  | 4.5 | [11 empty] | 0.402 | Synk 250
2023-10-30 | 332 | 2038921 |  | Fabrik |  | UN32A-D00B |  |  | 180 | 190 | 2280 | 2295 | 4.5 | 5.7 | 18.8 | 43.2 |  |  |  | 38.2 |  | 55.4 |  |  | 0.393 | 644 SU=300mm
2023-10-31 | 332 | 2038938 |  | Fabrik |  | UN55A-D111 |  |  | 240 | 270 | 2340 | 2351 | 2 |  | 16 | 49.4 |  |  |  | 44.1 |  | 60.3 |  |  | 0.446 | 645. SU=610
2023-10-31 | 332 | 2038946 |  | Fabrik |  | UN55A-D000 |  |  | 220 |  | 2334 |  | 3.5 | [11 empty] | 0.439 | Kun fukt
2023-11-01 | 332 | 2038963 |  | Fabrik |  | UA53A-D110 |  |  | 240 | 260 | 2394 | 2415 |  |  | 19.5 | 46.9 |  |  |  | 37.3 |  | 57.2 |  |  | 0.529 | 646. SU= 610
2023-11-01 | 332 | 2038966 |  | Fabrik |  | UL32B-D002 |  |  | 650 | 410 | 2326 | 2350 | 4.5 | 1.5 | 17.8 | 54.1 |  |  |  | 45.8 |  | 65.9 |  |  | 0.39 | 647. Forprøve. S= 230
2023-11-02 | 332 | 2038983 |  | Fabrik |  | UN56A-D111 |  |  | 230 | 240 | 2291 | 2326 | 5 | 4.2 | 18.5 | 42.5 |  |  |  | 38.6 |  | 54.4 |  |  | 0.436 | 648 Su=460mm
2023-11-02 | 332 | 2038990 |  | Fabrik |  | UV57A-D200 |  |  | 240 | 270 | 2265 | 2272 | 5 | 3.3 | 22.7 | 53.2 |  |  |  | 47.6 |  | 64.9 |  |  | 0.4 | 649 SU=540mm
2023-11-02 | 332 | 2039000 |  | Fabrik |  | UN56A-D200 |  |  | 220 | 210 | 2278 | 2309 | 5 | 3.5 | 24.9 | 51.4 | [5 empty] | 62.7 |  |  | 0.445 | 650 SU=320mm
2023-11-02 | 332 | 2039002 |  | Fabrik |  | UA56A-D000 |  |  | 220 |  | 2302 |  | 5 | [11 empty] | 0.434 | kun fukt
2023-11-03 | 332 | 2039020 |  | Fabrik |  | UN62A-D110 |  |  | 160 | 170 | 2279 | 2370 | 5 | 6.5 | 18.1 | 56.4 | [5 empty] | 68.7 |  |  | 0.4 | 652. SU=290
2023-11-03 | 332 | 2039025 |  | Fabrik |  | UN57A-D119 |  |  | 550 |  | 2235 |  | 2 | [11 empty] | 0.391 | Fukt
2023-11-03 | 332 | 2039036 |  | Fabrik |  | UE61A-S000 |  |  | 200 | 160 | 2364 | 2445 | 4 |  | 12.3 | 58.7 |  |  |  | 47.8 |  | 71.6 |  |  | 0.404 | 653.SU=260
2023-11-06 | 332 | 2039059 |  | Fabrik |  | UN55A-D20B |  |  | 230 | 110 | 2215 | 2260 | 3.5 | 4.4 | 20.8 | 42.3 |  |  |  | 38.6 |  | 54.2 |  |  | 0.446 | 654.Tilsatt fiber i skrepp før nedslipp
2023-11-06 | 332 | 2039064 |  | Fabrik |  | UN55A-D20B |  |  | 230 | 190 | 2250 | 2292 | 3.5 |  | 25.6 | 50.9 |  |  |  | 42.7 |  | 62 |  |  | 0.446 | 655.SU=340.1.sats.Tilsatt fiber i blande
2023-11-06 | 332 | 2039064 |  | Fabrik |  | UN55A-D20B |  |  | 230 | 220 | 2239 | 2291 | 3.5 |  | 24.3 | 52.2 | [5 empty] | 63.7 |  |  | 0.446 | 656.SU= 380.2.sats.Tilsatt fiber i bland
2023-11-07 | 332 | 2039077 |  | Fabrik |  | UN55A-D20B |  |  | 230 | 130 | 2243 | 2271 | 3.5 |  | 20.7 | 49.4 |  |  |  | 42.9 |  | 60.2 |  |  | 0.444 | 657 SU=290 t.satt 2L sp, fiber i skrepp
2023-11-07 | 332 | 2039078 |  | Fabrik |  | UN55A-D20B |  |  | 230 | 225 | 2242 | 2300 | 3.5 |  | 24.1 | 50.3 |  |  |  | 43.1 |  | 61.4 |  |  | 0.446 | 658 SU=400 Fiber i blanda
2023-11-07 | 332 | 2039080 |  | Fabrik |  | UA61A-D000 |  |  | 200 | 160 | 2332 | 2419 | 3.5 |  | 19.2 | 52.3 |  |  |  | 41.7 |  | 63.8 |  |  | 0.385 | 659 SU=240
2023-11-07 | 332 | 2039095 |  | Fabrik |  | UN58A-D200 |  |  | 180 | 220 | 2252 | 2242 | 5 | 6 | 20.8 | 51.6 |  |  |  | 48.4 |  | 62.9 |  |  | 0.4 | 660 SU=360
2023-11-07 | 332 | 2039111 |  | Fabrik |  | UN32A-D110 |  |  | 220 | 220 | 2339 | 2373 | 4.5 | 3.4 | 18.6 | 53.5 |  |  |  | 49.8 |  | 65.3 |  |  | 0.398 | 661. SU= 380
2023-11-08 | 332 | 2039115 |  | Fabrik |  | UN55A-D111 |  |  | 240 | 270 | 2338 | 2391 | 2 |  | 22.6 | 50.7 |  |  |  | 45.2 |  | 61.9 |  |  | 0.439 | 662 Su=600mm
2023-11-08 | 332 | 2039144 |  | Fabrik |  | UN62A-D110 |  |  | 200 | 230 | 2292 | 2272 | 5 | 6 | 17.5 | 46.3 |  |  |  | 41.3 |  | 56.5 |  |  | 0.396 | 663 SU=380
2023-11-09 | 332 | 2039154 |  | Fabrik |  | UN56A-D000 |  |  | 200 | 220 | 2298 | 2300 | 5 | 5.4 | 17.3 | 39.7 |  |  |  | 35.4 |  | 51 |  |  | 0.448 | 664.
2023-11-09 | 332 | 2039176 |  | Fabrik |  | UN55A-D20B |  |  | 230 | 225 | 2245 | 2292 | 3.5 |  | 23 | 49.6 |  |  |  | 44.1 |  | 60.5 |  |  | 0.449 | 665. SU= 380
2023-11-10 | 332 | 2039189 |  | Fabrik |  | UN32A-D00B |  |  | 220 | 210 | 2300 | 2338 | 4.5 | 4.7 | 13.9 | 51.6 |  |  |  | 44.9 |  | 63 |  |  | 0.4 | 666. SU=290
2023-11-10 | 332 | 2039195 |  | Fabrik |  | UN32A-D00B |  |  | 220 |  | 2302 |  | 4.5 | [11 empty] | 0.399 | Fukt
2023-11-10 | 332 | 2039219 |  | Fabrik |  | UN55A-D20B |  |  | 230 | 220 | 2240 | 2259 | 3.5 |  | 14.8 | 42.6 |  |  |  | 38.1 |  | 54.7 |  |  | 0.444 | 667 su=360mm
2023-11-10 | 332 | 2039219 |  | Fabrik |  | UN55A-D20B |  |  | 230 |  | 2243 |  | 3.5 | [11 empty] | 0.444
2023-11-11 | 332 | 2039234 |  | Fabrik |  | UN55A-D20B |  |  | 230 | 230 | 2212 | 2223 | 3.5 | 4.7 | 13.8 |  |  |  |  | 41.1 |  |  |  |  | 0.445 | 668 Su=390mm
2023-11-12 | 332 | 2039250 |  | Fabrik |  | UN55A-D20B |  |  | 230 | 220 | 2243 | 2261 | 3.5 |  | 15.8 |  |  |  |  | 41.5 |  |  |  |  | 0.446 | 669 SU=390
2023-11-13 | 332 | 2039269 |  | Fabrik |  | UN56A-D000 |  |  | 200 | 220 | 2289 | 2280 | 5 | 6 | 19.7 |  |  |  |  | 39.7 |  |  |  |  | 0.45 | 670. SU= 340
2023-11-13 | 332 | 2039289 |  | Fabrik |  | UN55A-D20B |  |  | 230 | 225 | 2250 | 2269 | 3.5 |  | 22.9 |  |  |  |  | 40.4 |  |  |  |  | 0.444 | 671 SU=390
2023-11-14 | 332 | 2039306 |  | Fabrik |  | UN53A-D000 |  |  | 200 |  | 2349 |  | 3.5 | [11 empty] | 0.524 | Fukt
2023-11-14 | 332 | 2039308 |  | Fabrik |  | UN56A-D111 |  |  | 220 | 255 | 2257 | 2252 | 5 | 6 | 15.2 |  |  |  |  | 41.3 |  |  |  |  | 0.439 | 672. SU 450
2023-11-14 | 332 | 2039314 |  | Fabrik |  | UN55A-D111 |  |  | 240 | 250 | 2343 | 2428 | 2 |  | 18.5 |  |  |  |  | 50.3 |  |  |  |  | 0.442 | 673. SU 510
2023-11-14 | 332 | 2039350 |  | Fabrik |  | UN55A-D20B |  |  | 230 | 200 | 2203 | 2220 | 3.5 | 5.2 | 21.5 |  |  |  |  | 43.4 |  |  |  |  | 0.445 | 674.
2023-11-15 | 332 | 2039361 |  | Fabrik |  | UN55A-D111 |  |  | 240 | 240 | 2348 | 2430 | 2 |  | 13.7 | 52.9 |  |  |  | 48.7 |  | 64.5 |  |  | 0.441 | 675. SU= 470. Prøve med stålfiber
2023-11-15 | 332 | 2039369 |  | Fabrik |  | UN55A-D000 |  |  | 230 | 230 | 2346 | 2350 | 3.5 | 3.3 | 19.4 | 49.7 |  |  |  | 44 |  | 60.6 |  |  | 0.443 | 676. SU=370
2023-11-15 | 332 | 2039421 |  | Fabrik |  | UN55A-D20B |  |  | 230 | 230 | 2230 | 2257 | 3.5 | 4 | 22.7 | 47.1 |  |  |  | 41.8 |  | 57.4 |  |  | 0.445 | 677. utbr. 390mm
2023-11-16 | 332 | 2039431 |  | Fabrik |  | UE54A-S100 |  |  | 220 | 165 | 2358 | 2417 | 4 |  | 17.3 | 55.4 |  |  |  | 46.2 |  | 67.5 |  |  | 0.453 | 678. SU=310
2023-11-16 | 332 | 2039441 |  | Fabrik |  | UN55A-D20B |  |  | 230 | 230 | 2239 | 2278 | 3.5 | 3.8 | 22.8 | 48.3 |  |  |  | 42.8 |  | 58.9 |  |  | 0.445 | 679. SU=380
2023-11-17 | 332 | 2039454 |  | Fabrik |  | UN53A-D110 |  |  | 220 | 250 | 2322 | 2425 | 3.5 |  | 20.3 | 37.7 |  |  |  | 39.4 |  | 48.4 |  |  | 0.526 | 680 SU=510mm
2023-11-17 | 332 | 2039461 |  | Fabrik |  | UN56A-D111 |  |  | 240 | 240 | 2198 | 2227 | 5 | 7.5 | 17.1 | 37.1 |  |  |  | 1785.7 |  | 47.5 |  |  | 0.441 | 681. SU=400
2023-11-20 | 332 | 2039473 |  | Fabrik |  | UL32B-D002 |  |  | 650 | 610 | 2254 | 2280 | 4.5 | 3.2 | 21.3 | 52.2 | [5 empty] | 63.7 |  |  | 0.4
2023-11-20 | 332 | 2039481 |  | Fabrik |  | UL32B-D002 |  |  | 650 | 490 | 2309 | 2282 | 4.5 | 1.3 | 14 | [9 empty] | 0.4 | Kun Luft. simen justerer resept
2023-11-21 | 332 | 2039500 |  | Fabrik |  | UN56A-D111 |  |  | 220 | 240 | 2275 | 2285 | 5 | 4.8 | 20.2 | 41.8 |  |  |  | 41.1 |  | 53.5 |  |  | 0.437 | 683. SU=420
2023-11-21 | 332 | 2039506 |  | Fabrik |  | UN62A-D400 |  |  | 240 | 180 | 2177 | 2178 | 5 | 9.4 | 19 | 52.3 |  |  |  | 47 |  | 63.7 |  |  | 0.399 | 684. SU= 340
2023-11-21 | 332 | 2039522 |  | Fabrik |  | UN62A-D400 |  |  | 240 | 250 | 2197 | 2202 | 5 | 8 | 18 | 57.9 |  |  |  | 51.2 |  | 70.7 |  |  | 0.4 | 685. SU= 480
2023-11-22 | 332 | 2039533 |  | Fabrik |  | UA54A-D000 |  |  | 200 | 250 | 2333 | 2394 | 3.5 |  | 25.5 | 41.4 |  |  |  | 37.1 |  | 53.1 |  |  | 0.523 | 686 Su=540mm
2023-11-22 | 332 | 2039600 |  | Fabrik |  | UN55A-D20B |  |  | 230 | 220 | 2247 | 2272 | 3.5 |  | 21.8 | 49.7 |  |  |  | 42.4 |  | 60.6 |  |  | 0.446 | 687. SU= 360
2023-11-23 | 332 | 2039612 |  | Fabrik |  | UN32A-D00B |  |  | 220 | 215 | 2324 | 2370 | 4.5 | 3.8 | 22 | 50.1 |  |  |  | 44.5 |  | 61.1 |  |  | 0.395 | 688
2023-11-23 | 332 | 2039615 |  | Fabrik |  | UN62A-D400 |  |  | 240 | 260 | 2231 | 2260 | 5 | 6.1 | 21.4 | 58.1 |  |  |  | 52.6 |  | 70.8 |  |  | 0.404 | 689. SU=480
2023-11-23 | 332 | 2039631 |  | Fabrik |  | UN32A-D00B |  |  | 220 |  | 2324 | 2310 | 4.5 | 3.8 | 20.6 | [9 empty] | 0.395 | Luft
2023-11-23 | 332 | 2039643 |  | Fabrik |  | UN32A-D000 |  |  | 200 | 195 | 2336 | 2346 | 4.5 | 4.6 | 19.4 | 51.8 |  |  |  | 47.3 |  | 63.1 |  |  | 0.379 | 690 SU=310mm
2023-11-24 | 332 | 2039670 |  | Fabrik |  | UN53A-D130 |  |  | 180 | 225 | 2333 | 2365 | 3.5 |  | 19.4 | 37.4 |  |  |  | 38.7 |  | 48 |  |  | 0.505 | 691. SU=385
2023-11-24 | 332 | 2039672 |  | Fabrik |  | UN53A-D000 |  |  | 220 | 265 | 2354 | 2319 | 3.5 |  | 19.6 | 35.4 | [5 empty] | 45.4 |  |  | 0.49 | 692. SU=510
2023-11-24 | 332 | 2039673 |  | Fabrik |  | UA61A-D000 |  |  | 200 | 180 | 2342 | 2362 | 3.5 |  | 19.5 | 53.7 | [5 empty] | 65.4 |  |  | 0.357 | 693. SU=310
2023-11-24 | 332 | 2039692 |  | Fabrik |  | UN55A-D20B |  |  | 230 | 225 | 2246 |  | 3.5 |  | 23 | 47.5 |  |  |  | 40.8 |  | 57.9 |  |  | 0.445 | 694 SU=390
2023-11-25 | 332 | 2039706 |  | Fabrik |  | UN55A-D20B |  |  | 230 | 195 | 2240 | 2278 | 3.5 |  | 19.3 |  |  |  |  | 45.2 |  |  |  |  | 0.446 | 695 SU=350
2023-11-26 | 332 | 2039720 |  | Fabrik |  | UN55A-D20B |  |  | 230 | 220 | 2204 | 2226 | 3.5 | 5 | 20.4 | 42.4 | [5 empty] | 54.3 |  |  | 0.447 | 696
2023-11-27 | 332 | 2039736 |  | Fabrik |  | UN62A-D100 |  |  | 200 | 120 | 2375 | 2401 | 5 | 2.5 | 19.9 | 56.6 |  |  |  | 50.6 |  | 69 |  |  | 0.396 | 697
2023-11-27 | 332 | 2039750 |  | Fabrik |  | UA55A-D000 |  |  | 200 | 200 | 2350 | 2405 | 3.5 | 3.5 | 20.7 | 51.4 |  |  |  | 42.9 |  | 62.7 |  |  | 0.417 | SU=320, 698
2023-11-27 | 332 | 2039755 |  | Fabrik |  | UN53A-D130 |  |  | 210 | 240 | 2323 | 2371 | 3.5 |  | 21.8 | 40.1 |  |  |  | 41.6 |  | 51.4 |  |  | 0.508 | SU=400. 699
2023-11-28 | 332 | 2039779 |  | Fabrik |  | UN55A-D111 |  |  | 240 | 250 | 2345 | 2400 | 2 |  | 16 | 53.9 |  |  |  | 50.2 |  | 65.8 |  |  | 0.437 | 700 SU=520 21 grader i blanda
2023-11-28 | 332 | 2039801 |  | Fabrik |  | UN55A-D20B |  |  | 230 |  | 2260 | 2276 | 3.5 |  | 22.9 | 48.2 |  |  |  | 42.2 |  | 58.7 |  |  | 0.418 | 701
2023-11-29 | 332 | 2039814 |  | Fabrik |  | UN55A-D111 |  |  | 240 | 260 | 2342 | 2399 | 2 |  | 18.8 | 54 |  |  |  | 50.2 |  | 65.8 |  |  | 0.441 | 702. SU= 260
2023-11-29 | 332 | 2039818 |  | Fabrik |  | UN53A-D000 |  |  | 230 | 220 | 2362 | 2342 | 3.5 | 3.5 | 20.5 | 38.9 |  |  |  | 38.2 |  | 49.9 |  |  | 0.519 | 703. SU=320
2023-11-29 | 332 | 2039827 |  | Fabrik |  | UA56A-D000 |  |  | 220 | 240 | 2299 | 2304 | 5 | 5 | 21.6 | 43.2 |  |  |  | 35.7 |  | 55.4 |  |  | 0.425 | 704. SU=450
2023-11-29 | 332 | 2039857 |  | Fabrik |  | UN55A-D20B |  |  | 230 | 200 | 2250 | 2271 | 3.5 |  | 21 | 45.2 |  |  |  | 38.3 |  | 55.1 |  |  | 0.432 | 705. SU=330
2023-11-30 | 332 | 2039869 |  | Fabrik |  | UN55A-D111 |  |  | 240 | 270 | 2342 |  | 2 |  | 17.3 | 47.4 |  |  |  | 44.2 |  | 57.8 |  |  | 0.441 | 706. SU=680
2023-11-30 | 332 | 2039881 |  | Fabrik |  | UN55A-D111 |  |  | 240 |  | 2338 |  | 2 | [11 empty] | 0.441 | Kun fukt
2023-12-01 | 332 | 2039924 |  | Fabrik |  | UN58A-D110 |  |  | 200 | 120 | 2347 | 2370 | 5 | 3.2 | 19.1 | 51.2 |  |  |  | 47.5 |  | 62.4 |  |  | 0.397 | 707. SU=240. Sjåfør varslet om å sette t
2023-12-04 | 332 | 2039933 |  | Fabrik |  | UN53A-D130 |  |  | 200 | 220 | 2308 | 2391 | 3.5 |  | 20.6 | 41.3 | [5 empty] | 53 |  |  | 0.503 | 708 SU=220mm
2023-12-04 | 332 | 2039936 |  | Fabrik |  | UV57D-D200 |  |  | 240 | 270 | 2235 | 2357 | 5 |  | 32.2 | 58.1 | [5 empty] | 70.8 |  |  | 0.378 | 709 SU=440mm
2023-12-04 | 332 | 2039949 |  | Fabrik |  | UN55A-D20B |  |  | 230 | 175 | 2260 | 2265 | 3.5 |  | 19.4 | 51.9 | [5 empty] | 63.3 |  |  | 0.429 | 710 SU=330
2023-12-05 | 332 | 2039971 |  | Fabrik |  | UN53A-D130 |  |  | 210 | 190 | 2330 | 2439 | 3.5 |  | 16 | 40 | [5 empty] | 51.2 |  |  | 0.5 | 711.
2023-12-05 | 332 | 2039998 |  | Fabrik |  | UN55A-D20B |  |  | 230 | 220 | 2249 | 2254 | 3.5 |  | 21.2 | 50 |  |  |  | 43.4 |  | 61 |  |  | 0.433 | 712. SU=345
2023-12-06 | 332 | 2040004 |  | Fabrik |  | UN53A-D130 |  |  | 200 | 150 | 2328 | 2389 | 3.5 |  | 18.4 | 40.3 |  |  |  | 43.1 |  | 51.6 |  |  | 0.51 | 713.
2023-12-06 | 332 | 2040005 |  | Fabrik |  | UN58A-D200 |  |  | 200 | 200 | 2239 | 2243 | 5 | 6.5 | 20.1 | 48.7 |  |  |  | 47.9 |  | 59.4 |  |  | 0.388 | 714. SU= 310
2023-12-06 | 332 | 2040018 |  | Fabrik |  | UN55A-D20B |  |  | 230 | 210 | 2245 | 2280 | 3.5 | 3.6 | 20.1 | 48.6 | [5 empty] | 59.3 |  |  | 0.44 | 715. SU=360
2023-12-07 | 332 | 2040032 |  | Fabrik |  | UN53A-D130 |  |  | 220 | 210 | 2346 | 2388 | 3.5 | 3 | 22.5 | 39.4 |  |  |  | 39.3 |  | 50.6 |  |  | 0.514 | 716 SU=340
2023-12-07 | 332 | 2040033 |  | Fabrik |  | UN32A-D00B |  |  | 220 | 200 | 2259 | 2282 | 4.5 | 6.5 | 20.3 | 48.7 |  |  |  | 43.2 |  | 59.3 |  |  | 0.397 | 717 SU=370 Tilsatt 0,2l demper og sendt
2023-12-07 | 332 | 2040046 |  | Fabrik |  | UN55A-D20B |  |  | 230 |  | 2236 |  | 3.5 | [11 empty] | 0.439 | Fukt
2023-12-08 | 332 | 2040058 |  | Fabrik |  | UN53A-D130 |  |  | 200 | 190 | 2336 | 2382 | 3.5 |  | 19.7 | 37.3 |  |  |  | 37.7 |  | 47.8 |  |  | 0.528 | 718 SU=280 Tilsatt sp på BP
2023-12-11 | 332 | 2040089 |  | Fabrik |  | UN53A-D130 |  |  | 200 | 205 | 2342 | 2357 | 3.5 |  | 23.4 | 36.5 |  |  |  | 36.7 |  | 46.7 |  |  | 0.523 | 719. SU= 335
2023-12-11 | 332 | 2040120 |  | Fabrik |  | UN32A-D110 |  |  | 200 | 205 | 2324 | 2347 | 4.5 | 4 | 18 | 54.5 |  |  |  | 49.2 |  | 66.4 |  |  | 0.399
2023-12-12 | 332 | 2040125 |  | Fabrik |  | UN56A-D110 |  |  | 160 | 140 | 2279 | 2260 | 5 | 6.5 | 20.3 | 41.8 |  |  |  | 39.6 |  | 53.6 |  |  | 0.438 | 721.
2023-12-12 | 332 | 2040139 |  | Fabrik |  | UA61A-D000 |  |  | 200 | 220 | 2324 | 2325 | 3.5 |  | 17.3 | 53.3 |  |  |  | 44.8 |  | 65 |  |  | 0.388 | 722.
2023-12-13 | 332 | 2040186 |  | Fabrik |  | UN56A-D110 |  |  | 160 | 110 | 2236 | 2197 | 5 | 8 | 24.3 | 38.8 |  |  |  | 37.5 |  | 49.8 |  |  | 0.443 | 723 SU=250
2023-12-13 | 332 | 2040192 |  | Fabrik |  | UN55A-D111 |  |  | 240 | 270 | 2345 |  | 2 |  | 19.1 | 52.2 |  |  |  | 50 |  | 63.7 |  |  | 0.437 | 724 SU=550
2023-12-13 | 332 | 2040212 |  | Fabrik |  | UA61A-D000 |  |  | 200 | 230 | 2331 | 2384 | 3.5 |  | 25.6 | 52.3 |  |  |  | 52 |  | 63.8 |  |  | 0.38 | 725 SU=350 Feil M.Verdi 7 dager
2023-12-14 | 332 | 2040225 |  | Fabrik |  | UN61A-D000 |  |  | 220 | 220 | 2348 | 2389 | 3.5 |  | 21.5 | 56.5 |  |  |  | 51.1 |  | 68.9 |  |  | 0.388 | 726. SU= 350
2023-12-14 | 332 | 2040227 |  | Fabrik |  | UN56A-D110 |  |  | 160 | 120 | 2256 | 2262 | 5 | 7 | 21.5 | 40.4 |  |  |  | 36.3 |  | 51.8 |  |  | 0.45 | 727.
2023-12-14 | 332 | 2040252 |  | Fabrik |  | UN53A-D130 |  |  | 230 | 210 | 2323 | 2391 | 3.5 |  | 19.8 | 38 |  |  |  | 41.7 |  | 48.7 |  |  | 0.513 | 728. SU= 330
2023-12-15 | 332 | 2040259 |  | Fabrik |  | UN62A-D100 |  |  | 180 | 145 | 2378 | 2357 | 5 | 2.6 | 21.4 | 53.3 |  |  |  | 40.1 |  | 65 |  |  | 0.387 | 729 su=240mm
2023-12-15 | 332 | 2040270 |  | Fabrik |  | UN55A-D001 |  |  | 240 | 250 | 2363 | 2385 | 2 |  | 20 | 49.9 |  |  |  | 45.5 |  | 60.9 |  |  | 0.442 | 730 su=430mm
2023-12-18 | 332 | 2040303 |  | Fabrik |  | UA61A-D000 |  |  | 200 | 190 | 2335 | 2405 | 3.5 |  | 22.3 | 54.4 |  |  |  | 51.4 |  | 66.3 |  |  | 0.367 | 731 SU=300
2023-12-19 | 332 | 2040307 |  | Fabrik |  | UN56A-D000 |  |  | 200 | 160 | 2287 | 2278 | 5 | 6.3 | 22.3 | 41.1 |  |  |  | 40.2 |  | 52.7 |  |  | 0.426 | 732 su=260mm
2023-12-19 | 332 | 2040314 |  | Fabrik |  | UN32A-D000 |  |  | 200 | 140 | 2362 | 2371 | 4.5 | 3.5 | 18.6 | 55.3 |  |  |  | 49.7 |  | 67.4 |  |  | 0.372 | 733 SU=270
2023-12-20 | 332 | 2040335 |  | Fabrik |  | UN57A-D110 |  |  | 240 | 245 | 2333 | 2448 | 3.5 |  | 20 | 59.2 |  |  |  | 51.1 |  | 72.2 |  |  | 0.4 | 734 SU=410
2023-12-20 | 332 | 2040337 |  | Fabrik |  | UN57A-D110 |  |  | 240 |  | 2330 |  | 3.5 | [11 empty] | 0.401 | Kun fukt
2023-12-21 | 332 | 2040359 |  | Fabrik |  | UN58A-D110 |  |  | 200 | 180 | 2299 | 2366 | 5 | 5 | 17.5 | 51.6 |  |  |  | 44.8 |  | 62.9 |  |  | 0.385 | 735 SU=290mm
2023-12-21 | 332 | 2040363 |  | Fabrik |  | UN58A-D110 |  |  | 200 | 190 | 2300 |  | 5 | [11 empty] | 0.395 | Synk og fukt, Su=320mm
2023-12-21 | 332 | 2040366 |  | Fabrik |  | UN58A-D110 |  |  | 200 | 200 | 2289 |  | 5 | [11 empty] | 0.396 | Kun synk v/justering resept SU=320
2023-12-21 | 332 | 2040372 |  | Fabrik |  | UL54A-D002 |  |  | 650 | 645 | 2301 | 2399 | 3.5 |  | 19.7 | 42.1 |  |  |  | 33.3 |  | 54 |  |  | 0.526 | 736
2023-12-22 | 332 | 2040387 |  | Fabrik |  | UN61A-D000 |  |  | 220 | 230 | 2359 | 2362 | 3.5 |  | 20.4 | 53.8 |  |  |  | 49.1 |  | 65.6 |  |  | 0.388 | 737 SU=360mm
2023-12-22 | 332 | 2040404 |  | Fabrik |  | UN62A-D110 |  |  | 160 | 160 | 2269 | 2261 | 5 | 7 | 19.9 | 40.6 | [5 empty] | 52 |  |  | 0.393 | 738 Su=270mm
2024-01-02 | 332 | 2040408 |  | Fabrik |  | UN55A-D000 |  |  | 220 | 240 | 2321 | 2397 | 3.5 |  | 18.6 | 46.6 |  |  |  | 42.4 |  | 56.8 |  |  | 0.437 | 1 SU=480
2024-01-03 | 332 | 2040412 |  | Fabrik |  | UN53A-D000 |  |  | 190 | 215 | 2358 | 2359 | 3.5 |  | 23.9 | 38.1 |  |  |  | 37.4 |  | 48.8 |  |  | 0.512 | 2 SU=380
2024-01-03 | 332 | 2040413 |  | Fabrik |  | UN53A-D000 |  |  | 220 |  | 2361 |  | 3.5 | [11 empty] | 0.493 | Kun fukt
2024-01-04 | 332 | 2040421 |  | Fabrik |  | UN55A-D000 |  |  | 220 | 195 | 2338 | 2389 | 3.5 | 3.5 | 18.4 | 42.9 |  |  |  | 40.5 |  | 54.9 |  |  | 0.428 | 3 SU=310mm
2024-01-04 | 332 | 2040423 |  | Fabrik |  | UN55A-D000 |  |  | 220 |  | 2339 |  | 3.5 | [11 empty] | 0.437 | Kun fukt
2024-01-05 | 332 | 2040435 |  | Fabrik |  | UN62A-D110 |  |  | 230 | 180 | 2259 | 2272 | 5 | 6.5 | 20.1 | 48.9 |  |  |  | 44.9 |  | 59.6 |  |  | 0.392 | 4 SU=290
2024-01-08 | 332 | 2040442 |  | Fabrik |  | UN53A-D130 |  |  | 230 | 240 | 2332 | 2325 | 3.5 |  | 24 | 34.7 |  |  |  | 33 |  | 42.9 |  |  | 0.496
2024-01-08 | 332 | 2040445 |  | Fabrik |  | UN53A-D200 |  |  | 230 |  | 2227 |  | 5 | [11 empty] | 0.542
2024-01-08 | 332 | 2040446 |  | Fabrik |  | UN53A-D111 |  |  | 230 |  | 2342 |  | 2 | [11 empty] | 0.518
2024-01-08 | 332 | 2040454 |  | Fabrik |  | UN53A-D103 |  |  | 550 | 550 | 2361 | 2440 | 2 |  | 17.9 | 42 |  |  |  | 39 |  | 53.8 |  |  | 0.53
2024-01-08 | 332 | 2040455 |  | Fabrik |  | UN32A-D000 |  |  | 200 | 180 | 2338 |  | 4.5 | 3.5 | 19 | [9 empty] | 0.38
2024-01-09 | 332 | 2040463 |  | Fabrik |  | UN32A-D000 |  |  | 200 | 185 | 2328 | 2408 | 4.5 | 4.5 | 23.8 | 49.8 |  |  |  | 49 |  | 60.8 |  |  | 0.391 | 7. SU=300
2024-01-09 | 332 | 2040468 |  | Fabrik |  | UN53A-D130 |  |  | 210 | 215 | 2305 | 2312 | 3.5 | 4.3 | 16.4 | 36.5 |  |  |  | 36.4 |  | 46.8 |  |  | 0.514 | 8 SU=340mm
2024-01-09 | 332 | 2040473 |  | Fabrik |  | UN32A-D000 |  |  | 200 |  | 2295 | 2252 | 4.5 | 6 | 19.6 | [9 empty] | 0.386 | Kun luft og fukt, satt ned L-stoff neste
2024-01-09 | 332 | 2040497 |  | Fabrik |  | UN32A-D000 |  |  | 220 | 210 | 2327 | 2316 | 4.5 | 4.7 | 18.2 | 50.4 | [5 empty] | 61.5 |  |  | 0.386 | 9.
2024-01-09 | 332 | 2040505 |  | Fabrik |  | UN32A-D000 |  |  | 220 | 210 | 2346 | 2314 | 4.5 | 4 | 19.1 | [9 empty] | 0.384
2024-01-10 | 332 | 2040508 |  | Fabrik |  | UN56A-D111 |  |  | 230 | 220 | 2259 | 2267 | 5 | 5.2 | 21.8 | 42.3 | [5 empty] | 54.2 |  |  | 0.435 | 10 SU=370
2024-01-10 | 332 | 2040511 |  | Fabrik |  | UN58A-D000 |  |  | 220 | 190 | 2343 | 2340 | 5 | 3.5 | 20.2 | 51.4 |  |  |  | 45.4 |  | 62.7 |  |  | 0.392 | 11 SU=320
2024-01-10 | 332 | 2040527 |  | Fabrik |  | UN57A-D000 |  |  | 220 | 210 | 2336 | 2403 | 3.5 |  | 21.9 | 51.2 |  |  |  | 44.7 |  | 62.4 |  |  | 0.397 | 12 SU=320mm. tilsatt sp
2024-01-10 | 332 | 2040529 |  | Fabrik |  | UN53X-D000 |  |  | 240 |  | 2362 |  | 2 | [11 empty] | 0.506 | kun fukt
2024-01-11 | 332 | 2040533 |  | Fabrik |  | UN54A-D000 |  |  | 210 | 195 | 2357 | 2402 | 3.5 | 2.5 | 22 | 40 |  |  |  | 39.8 |  | 51.3 |  |  | 0.497 | 13 SU=300
2024-01-11 | 332 | 2040560 |  | Fabrik |  | UN54A-D000 |  |  | 220 | 215 | 2323 | 2397 | 3.5 | 4.1 | 18.5 | 40.3 | [5 empty] | 51.7 |  |  | 0.484 | 14 SU400
2024-01-12 | 332 | 2040579 |  | Fabrik |  | UN53A-D111 |  |  | 220 | 260 | 2345 | 2383 | 2 |  | 19.3 | 38.1 |  |  |  | 37 |  | 48.9 |  |  | 0.529 | 15 SU=550mm
2024-01-12 | 332 | 2040595 |  | Fabrik |  | UN62A-D110 |  |  | 240 | 180 | 2268 | 2285 | 5 | 5.6 | 20.8 | 49.1 |  |  |  | 44.2 |  | 59.9 |  |  | 0.4 | 16 SU=300mm
2024-01-15 | 332 | 2040604 |  | Fabrik |  | UN59A-D110 |  |  | 220 | 220 | 2354 | 2374 | 2 |  | 23.5 | 52.6 |  |  |  | 46.8 |  | 64.1 |  |  | 0.433 | 17. SU=380
2024-01-15 | 332 | 2040609 |  | Fabrik |  | UA61A-D000 |  |  | 200 | 210 | 2368 | 2372 | 3.5 | 1.8 | 19.3 | 51.5 |  |  |  | 41.5 |  | 62.8 |  |  | 0.381 | 18. SU= 350
2024-01-16 | 332 | 2040632 |  | Fabrik |  | UN55A-D000 |  |  | 220 | 220 | 2320 | 2361 | 3.5 |  | 19 | 46.2 |  |  |  | 43.8 |  | 56.3 |  |  | 0.434 | 19. SU= 350. Veldig bløt pukk
2024-01-17 | 332 | 2040651 |  | Fabrik |  | UA55A-D000 |  |  | 200 | 190 | 2338 | 2394 | 3.5 | 3.5 | 14.2 | 45.3 |  |  |  | 37 |  | 55.3 |  |  | 0.433 | 20. SU290
2024-01-18 | 332 | 2040662 |  | Fabrik |  | UA53A-D110 |  |  | 220 | 220 | 2317 | 2391 | 3.5 |  | 19.8 | 48.7 |  |  |  | 37.5 |  | 59.4 |  |  | 0.531 | 21 SU=370
2024-01-19 | 332 | 2040674 |  | Fabrik |  | UN32A-D010 |  |  | 200 | 205 | 2329 | 2346 | 4.5 | 4.3 | 24.2 | 50.6 |  |  |  | 45.5 |  | 61.7 |  |  | 0.392 | 22 SU=340mm
2024-01-22 | 332 | 2040689 |  | Fabrik |  | UN61A-D000 |  |  | 220 | 230 | 2328 | 2358 | 3.5 | 3.9 | 22.6 | 52.1 |  |  |  | 49 |  | 63.6 |  |  | 0.385 | 23 SU=395mm
2024-01-22 | 332 | 2040704 |  | Fabrik |  | UN61A-D000 |  |  | 240 | 240 | 2333 |  | 3.5 |  | 16.5 | [9 empty] | 0.39 | Kun synk. SU=390MM
2024-01-22 | 332 | 2040729 |  | Fabrik |  | UN56A-D110 |  |  | 220 | 200 | 2303 | 2301 | 5 | 4 | 20.7 | 42.1 |  |  |  | 39 |  | 54 |  |  | 0.448 | 24 SU=300mm
2024-01-23 | 332 | 2040741 |  | Fabrik |  | UN32A-D000 |  |  | 200 | 190 | 2384 | 2384 | 4.5 | 2.4 | 18.7 | 51.4 |  |  |  | 46.8 |  | 62.7 |  |  | 0.385 | 25 SU=270 Tilsatt 1L lstoff, målt 3%
2024-01-23 | 332 | 2040747 |  | Fabrik |  | UN32A-D000 |  |  | 200 |  | 2349 | 2320 | 4.5 | 2.5 | [10 empty] | 0.387 | Luft og fukt Tilsatt 1l L-stoff
2024-01-23 | 332 | 2040765 |  | Fabrik |  | UN55A-D20B |  |  | 220 | 230 | 2226 | 2242 | 3.5 | 5 | 21.1 | 47.2 |  |  |  | 41 |  | 57.6 |  |  | 0.437 | 26 SU=420
2024-01-23 | 332 | 2040770 |  | Fabrik |  | UN32A-D000 |  |  | 140 | 140 | 2329 |  | 4.5 | [11 empty] | 0.391 | Kun synk. første sats. tok av scc andre
2024-01-24 | 332 | 2040783 |  | Fabrik |  | UN56A-D111 |  |  | 200 | 245 | 2276 | 2282 | 5 | 4.8 | 18.1 | 41 |  |  |  | 38.9 |  | 52.6 |  |  | 0.434 | 27 SU=415mm
2024-01-25 | 332 | 2040797 |  | Fabrik |  | UN32A-D000 |  |  | 220 | 220 | 2374 | 2423 | 4.5 | 2.7 | 18.2 | 53.4 |  |  |  | 50.4 |  | 65.1 |  |  | 0.39 | 28.SU=390
2024-01-25 | 332 | 2040800 |  | Fabrik |  | UN58A-D110 |  |  | 220 | 235 | 2278 | 2324 | 5 | 5 | 19.2 | [9 empty] | 0.399 | 29.SU=420
2024-01-25 | 332 | 2040810 |  | Fabrik |  | UA55A-D000 |  |  | 200 |  | 2337 |  | 3.5 | [11 empty] | 0.428 | Fukt
2024-01-26 | 332 | 2040843 |  | Fabrik |  | UN55A-D111 |  |  | 230 | 260 | 2330 | 2413 | 2 |  | 19.2 | 50 |  |  |  | 43.6 |  | 60.9 |  |  | 0.439 | 30 SU= 560mm
2024-01-29 | 332 | 2040861 |  | Fabrik |  | UN59A-D110 |  |  | 220 | 230 | 2358 | 2405 | 2 | 2 | 20.5 |  |  |  |  | 45.6 |  |  |  |  | 0.425 | 31.SU370
2024-01-29 | 332 | 2040869 |  | Fabrik |  | UA55A-D000 |  |  | 180 | 140 | 2369 | 2438 | 3.5 | 2.2 | 18.2 |  |  |  |  | 40.8 |  |  |  |  | 0.431 | 32.SU270
2024-01-30 | 332 | 2040893 |  | Fabrik |  | UN55A-D111 |  |  | 240 | 250 | 2344 | 2417 | 2 |  | 19.3 | 51.5 |  |  |  | 47.5 |  | 62.8 |  |  | 0.443 | 33 SU=520mm
2024-01-30 | 332 | 2040895 |  | Fabrik |  | UA55A-D000 |  |  | 200 | 220 | 2345 |  | 3.5 | [11 empty] | 0.426 | kun synk SU=350mm
2024-01-31 | 332 | 2040940 |  | Fabrik |  | UN56A-D111 |  |  | 210 | 220 | 2232 | 2238 | 5 | 6.8 | 18.6 | 38.8 |  |  |  | 38.3 |  | 49.7 |  |  | 0.433 | 34 SU=370mm
2024-02-01 | 332 | 2040962 |  | Fabrik |  | UN32A-D000 |  |  | 220 | 185 | 2349 | 2371 | 4.5 | 3.5 | 18 | 54.8 |  |  |  | 49.7 |  | 66.8 |  |  | 0.4 | 35 SU=290mm
2024-02-01 | 332 | 2040964 |  | Fabrik |  | UN58A-D110 |  |  | 220 | 230 | 2248 | 2240 | 5 | 6.3 | 18.2 | 46.6 |  |  |  | 42.6 |  | 56.8 |  |  | 0.4 | 36 SU=385mm
2024-02-01 | 332 | 2040972 |  | Fabrik |  | UN54A-D000 |  |  | 220 | 240 | 2341 | 2395 | 3.5 | 3.2 | 15.5 | 38.2 |  |  |  | 38.3 |  | 49 |  |  | 0.5 | 37 SU=485mm
2024-02-02 | 332 | 2041001 |  | Fabrik |  | UN53X-D000 |  |  | 240 |  | 2342 |  | 2 | [11 empty] | 0.519
2024-02-02 | 332 | 2041002 |  | Fabrik |  | UN58A-D200 |  |  | 180 | 260 | 2254 | 2263 | 5 | 5.7 | 20.2 | 53.1 |  |  |  | 48.6 |  | 64.7 |  |  | 0.399 | 38 SU=400
2024-02-05 | 332 | 2041009 |  | Fabrik |  | UA55A-D000 |  |  | 190 | 220 | 2345 | 2380 | 3.5 |  | 19.5 | 41.2 |  |  |  | 35.2 |  | 52.8 |  |  | 0.418 | 39 SU=350mm
2024-02-05 | 332 | 2041017 |  | Fabrik |  | UN61A-D000 |  |  | 220 | 220 | 2340 | 2434 | 3.5 |  | 19 | 53.3 |  |  |  | 47.9 |  | 65.1 |  |  | 0.38 | 40 SU=385mm
2024-02-06 | 332 | 2041025 |  | Fabrik |  | UN32A-D010 |  |  | 200 | 200 | 2314 | 2390 | 4.5 | 4.5 | 21.3 | 49.4 |  |  |  | 45.2 |  | 60.3 |  |  | 0.394
2024-02-06 | 332 | 2041027 |  | Fabrik |  | UE55A-S110 |  |  | 240 | 265 | 2377 | 2417 | 4 | 2.5 | 18.6 | 45.4 | [5 empty] | 55.4 |  |  | 0.441 | 42 SU=700mm
2024-02-07 | 332 | 2041043 |  | Fabrik |  | UN55A-D20B |  |  | 220 | 210 | 2253 | 2287 | 3.5 |  | 18.6 | 48.9 |  |  |  | 41.7 |  | 59.7 |  |  | 0.447 | 43 SU=370
2024-02-08 | 332 | 2041056 |  | Fabrik |  | UN56A-D111 |  |  | 220 | 210 | 2323 | 2329 | 5 | 3 | 21.5 | 48.9 |  |  |  | 43.7 |  | 59.6 |  |  | 0.425 | 44. SU=350. Tilsatt L-stoff på trommel
2024-02-08 | 332 | 2041063 |  | Fabrik |  | UE55A-S100 |  |  | 240 |  | 2385 | 2419 | 2 |  |  | 50.9 |  |  |  | 43.1 |  | 62.1 |  |  | 0.452 | 45.
2024-02-08 | 332 | 2041069 |  | Fabrik |  | UV57C-D200 |  |  | 230 | 240 | 2241 | 2328 | 5 |  | 20.9 | 55.4 |  |  |  | 51.7 |  | 67.5 |  |  | 0.389 | 46.SU= 350
2024-02-08 | 332 | 2041071 |  | Fabrik |  | UE55A-S110 |  |  | 240 | 220 | 2386 |  | 2 |  | 19.7 | [9 empty] | 0.452 | Kun synk su=410mm
2024-02-09 | 332 | 2041097 |  | Fabrik |  | UN32A-D000 |  |  | 220 | 170 | 2337 | 2349 | 4.5 | 4.2 | 20.5 | 52.3 |  |  |  | 49.8 |  | 63.8 |  |  | 0.392 | 47 SU=300mm, Teknolog sendt til BP
2024-02-09 | 332 | 2041100 |  | Fabrik |  | UN53A-D000 |  |  | 220 |  | 2330 |  | 3.5 | [11 empty] | 0.509 | kun fukt
2024-02-09 | 332 | 2041104 |  | Fabrik |  | UN32A-D000 |  |  | 220 |  | 2354 | 2357 | 4.5 | 3.4 | 21.6 | [9 empty] | 0.398 | Kun luft og fukt
2024-02-09 | 332 | 2041107 |  | Fabrik |  | UN56A-D000 |  |  | 200 | 200 | 2295 | 2293 | 5 | 5.3 | 21.2 | 41 |  |  |  | 37.4 |  | 52.5 |  |  | 0.438 | 48 SU=320mm
2024-02-12 | 332 | 2041126 |  | Fabrik |  | UE53A-S110 |  |  | 240 | 240 | 2370 | 2467 | 2 |  | 20.2 | 54.7 | [5 empty] | 66.7 |  |  | 0.483
2024-02-13 | 332 | 2041143 |  | Fabrik |  | UE53A-S110 |  |  | 225 | 225 | 2380 |  | 2 | [11 empty] | 0.488 | Kun synk
2024-02-13 | 332 | 2041145 |  | Fabrik |  | UN56A-D010 |  |  | 220 | 220 | 2314 | 2308 | 5 | 4 | 18.8 | 46 |  |  |  | 41.1 |  | 56 |  |  | 0.437 | 50 SU=370mm
2024-02-14 | 332 | 2041167 |  | Fabrik |  | UA56A-D000 |  |  | 180 | 120 | 2283 | 2333 | 5 | 5.5 | 16.5 | 39 |  |  |  | 32.5 |  | 50 |  |  | 0.426 | 51. SU= 250
2024-02-14 | 332 | 2041170 |  | Fabrik |  | UN61A-D000 |  |  | 180 | 200 | 2374 | 2366 | 3.5 | 2.1 | 17 | 54.6 |  |  |  | 51.1 |  | 66.6 |  |  | 0.387 | 52. SU= 320
2024-02-15 | 332 | 2041203 |  | Fabrik |  | UE53A-S110 |  |  | 240 | 265 | 2344 | 2405 | 3 |  | 19.7 | 50.6 |  |  |  | 40.7 |  | 61.7 |  |  | 0.494 | 53 SU=600mm
2024-02-15 | 332 | 2041216 |  | Fabrik |  | UN32A-D010 |  |  | 200 | 200 | 2289 | 2300 | 4.5 | 5.6 | 21.3 | 47.9 |  |  |  | 44.6 |  | 58.4 |  |  | 0.398 | 54 SU=315mm
2024-02-16 | 332 | 2041236 |  | Fabrik |  | UN32A-D000 |  |  | 220 | 200 | 2375 | 2401 | 4.5 | 2.3 | 17.8 | 53.9 |  |  |  | 50.3 |  | 65.7 |  |  | 0.393 | 55. SU= 310. Tilsatt 0,72 kg L-stoff på
2024-02-16 | 332 | 2041252 |  | Fabrik |  | UA61A-D000 |  |  | 200 |  | 2311 |  | 3.5 | [11 empty] | 0.383 | kun fukt tilslag
2024-02-19 | 332 | 2041273 |  | Fabrik |  | UN58A-D200 |  |  | 180 | 235 | 2277 | 2301 | 5 | 4.5 | 19.7 | 55.7 |  |  |  | 50.4 |  | 67.9 |  |  | 0.4 | 56 SU=380 Prøve før fiber tilsatt
2024-02-19 | 332 | 2041280 |  | Fabrik |  | UN61A-D000 |  |  | 200 |  | 2328 |  | 3.5 | [11 empty] | 0.389
2024-02-19 | 332 | 2041282 |  | Fabrik |  | UN54A-D000 |  |  | 220 | 255 | 2328 | 2393 | 3.5 |  | 14.3 | 45.8 |  |  |  | 42.6 |  | 55.9 |  |  | 0.501 | 57 SU=540mm
2024-02-20 | 332 | 2041292 |  | Fabrik |  | UN54A-D000 |  |  | 220 | 235 | 2370 | 2404 | 3.5 | 1.8 | 16.7 | 37.6 | [5 empty] | 48.2 |  |  | 0.504
2024-02-20 | 332 | 2041296 |  | Fabrik |  | UN58A-D000 |  |  | 220 | 170 | 2297 | 2347 | 5 | 5 | 23 | 48.3 | [5 empty] | 58.9 |  |  | 0.401
2024-02-21 | 332 | 2041336 |  | Fabrik |  | UA56A-D110 |  |  | 220 | 210 | 2263 | 2277 | 5 | 5.3 | 22.2 | 38.3 |  |  |  | 32.6 |  | 49.1 |  |  | 0.436 | 60 SU=360
2024-02-22 | 332 | 2041364 |  | Fabrik |  | UN55A-D20B |  |  | 220 | 200 | 2261 | 2291 | 3.5 | 3.4 | 22.9 | 50.5 |  |  |  | 45 |  | 61.5 |  |  | 0.446 | 61. SU=360 Stålfiber og brannsikr.fiber
2024-02-22 | 332 | 2041380 |  | Fabrik |  | UN32A-D000 |  |  | 180 | 120 | 2338 | 2365 | 4.5 | 3.8 | 18.6 | 58.4 |  |  |  | 53.7 |  | 71.2 |  |  | 0.4 | 62.
2024-02-23 | 332 | 2041407 |  | Fabrik |  | UN56A-D100 |  |  | 220 | 170 | 2311 | 2333 | 5 | 4 | 18.4 | 47.4 |  |  |  | 43.2 |  | 57.8 |  |  | 0.447 | 63.SU=280.Varslet sjåfør om å tils. sp
2024-02-26 | 332 | 2041419 |  | Fabrik |  | UN61A-D000 |  |  | 240 | 240 | 2311 | 2305 | 3.5 | 3.8 | 18.2 | 54.5 |  |  |  | 51.1 |  | 66.4 |  |  | 0.39 | 64
2024-02-26 | 332 | 2041437 |  | Fabrik |  | UA61A-D000 |  |  | 200 | 220 | 2317 | 2386 | 3.5 |  | 18.8 | 46.1 |  |  |  | 41.2 |  | 56.2 |  |  | 0.384 | 65 SU=390mm
2024-02-27 | 332 | 2041475 |  | Fabrik |  | UL32A-D100 |  |  | 180 | 220 | 2359 | 2375 | 4.5 | 2.8 | 17.3 | 53.2 |  |  |  | 44 |  | 64.9 |  |  | 0.394 | 66 SU=400mm, Tilsatt l-stoff. Fiber BP
2024-02-27 | 332 | 2041478 |  | Fabrik |  | UN58A-D000 |  |  | 220 | 225 | 2298 | 2275 | 5 | 5 | 20.9 | 45.4 |  |  |  | 39.5 |  | 55.4 |  |  | 0.401 | 67 SU=370mm
2024-02-28 | 332 | 2041505 |  | Fabrik |  | UN32A-D000 |  |  | 220 | 230 | 2330 | 2346 | 4.5 | 4 | 21.8 | 51.3 |  |  |  | 47.6 |  | 62.6 |  |  | 0.393 | 68 SU=420MM
2024-02-28 | 332 | 2041513 |  | Fabrik |  | UN32A-D000 |  |  | 220 |  | 2357 | 2373 | 4.5 | 3 | 17.8 | [9 empty] | 0.399 | Kun Luft
2024-02-28 | 332 | 2041514 |  | Fabrik |  | UN53A-D110 |  |  | 220 | 250 | 2320 | 2360 | 3.5 |  | 22.2 | 36.3 |  |  |  | 36.4 |  | 46.5 |  |  | 0.517 | 69 SU=550mm
2024-02-29 | 332 | 2041523 |  | Fabrik |  | UN53A-D121 |  |  | 220 | 230 | 2356 | 2423 | 2 |  | 19.3 | 36.2 |  |  |  | 36.3 |  | 46.4 |  |  | 0.532 | 70 SU=420mm
2024-02-29 | 332 | 2041537 |  | Fabrik |  | UN54A-D000 |  |  | 220 | 240 | 2329 | 2452 | 3.5 |  | 20.6 | 36.8 |  |  |  | 36.1 |  | 47.2 |  |  | 0.494 | 71 SU=500mm
2024-02-29 | 332 | 2041538 |  | Fabrik |  | UN55A-D111 |  |  | 240 | 250 | 2340 | 2409 | 2 |  | 20.8 | 50.3 |  |  |  | 46.6 |  | 61.4 |  |  | 0.442 | 72 SU=500mm
2024-02-29 | 332 | 2041565 |  | Fabrik |  | UN32A-D000 |  |  | 200 | 190 | 2323 | 2355 | 4.5 | 4.4 | 20.8 |  |  |  |  | 51.4 |  |  |  |  | 0.401 | 73. SU=290
2024-03-01 | 332 | 2041589 |  | Fabrik |  | UN32A-D000 |  |  | 220 | 225 | 2391 | 2424 | 4.5 | 1.4 | 19.2 | 55.2 |  |  |  | 51.6 |  | 67.3 |  |  | 0.4 | 74. SU= 360. Tilsatt 0,72 kg L-stoff på
2024-03-01 | 332 | 2041592 |  | Fabrik |  | UN25A-E000 |  |  | 230 | 225 | 2375 | 2417 | 3.5 | 2.8 | 15.6 | 61.8 |  |  |  | 59.7 |  | 75.4 |  |  | 0.34 | 75. SU= 310
2024-03-01 | 332 | 2041620 |  | Fabrik |  | UN32A-D000 |  |  | 220 | 220 | 2359 | 2397 | 4.5 | 3 | 18 | 54.7 |  |  |  | 49.8 |  | 66.7 |  |  | 0.397 | 76. SU=390.Luft B.pl: 4,0
2024-03-04 | 332 | 2041631 |  | Fabrik |  | UN32A-D100 |  |  | 160 | 170 | 2352 | 2405 | 4.5 | 3.4 | 17.1 |  |  |  |  | 50.4 |  | 67.8 |  |  | 0.372
2024-03-05 | 332 | 2041647 |  | Fabrik |  | UN32A-D000 |  |  | 220 | 215 | 2372 | 2401 | 4.5 | 2.5 | 20.5 | 55 |  |  |  | 50.8 |  | 67.1 |  |  | 0.392 | 78 SU=370mm, luftjustert til 3,2%
2024-03-06 | 332 | 2041687 |  | Fabrik |  | UN53A-D000 |  |  | 200 | 240 | 2348 | 2397 | 3.5 |  | 19.1 | 35.1 | [5 empty] | 43.3 |  |  | 0.516 | 79 SU=440mm
2024-03-07 | 332 | 2041705 |  | Fabrik |  | UN32A-D000 |  |  | 220 | 240 | 2359 | 2422 | 4.5 | 3 | 17.9 | 56.5 |  |  |  | 56.1 |  | 68.9 |  |  | 0.396 | 80. SU= 520
2024-03-07 | 332 | 2041714 |  | Fabrik |  | UN32A-D000 |  |  | 220 | 230 | 2344 | 2342 | 4.5 | 3.6 | 20.1 | 54.9 |  |  |  | 52.2 |  | 66.9 |  |  | 0.392 | 81. SU= 425
2024-03-07 | 332 | 2041725 |  | Fabrik |  | UN32A-D000 |  |  | 220 |  | 2321 |  | 4.5 | 3.2 | [10 empty] | 0.399 | Kun luft
2024-03-07 | 332 | 2041737 |  | Fabrik |  | UN32A-D000 |  |  | 220 |  | 2319 | 2298 | 4.5 | 4.6 | 15.1 | [9 empty] | 0.398 | Kun luft
2024-03-08 | 332 | 2041763 |  | Fabrik |  | UN32A-D000 |  |  | 200 | 200 | 2329 | 2477 | 4.5 | 4.2 | 18.9 | 58.6 |  |  |  | 55.5 |  | 71.5 |  |  | 0.399 | 82 SU=320MM
2024-03-08 | 332 | 2041775 |  | Fabrik |  | UN55A-D000 |  |  | 190 | 230 | 2344 | 2412 | 3.5 |  | 17.9 | 53.7 |  |  |  | 45.5 |  | 65.4 |  |  | 0.448 | 83 SU=390mm
2024-03-11 | 332 | 2041791 |  | Fabrik |  | UN57A-D111 |  |  | 240 | 250 | 2351 | 2396 | 2 |  | 19.8 | 58.1 |  |  |  | 51 |  | 70.8 |  |  | 0.4 | 84. SU= 480
2024-03-11 | 332 | 2041798 |  | Fabrik |  | UA61A-D000 |  |  | 200 | 240 | 2318 | 2389 | 3.5 |  | 19.9 | 49.8 |  |  |  | 39.4 |  | 60.8 |  |  | 0.381 | 85
2024-03-12 | 332 | 2041819 |  | Fabrik |  | UN55A-D20B |  |  | 220 | 220 | 2238 | 2269 | 3.5 | 4.1 | 20.2 | 50.7 |  |  |  | 44.4 |  | 61.8 |  |  | 0.445 | 86. SU= 395
2024-03-13 | 332 | 2041847 |  | Fabrik |  | UN55A-D111 |  |  | 240 | 255 | 2389 | 2396 |  |  | 19.8 |  |  |  |  | 50.4 |  |  |  |  | 0.435 | 87, SU 540
2024-03-13 | 332 | 2041850 |  | Fabrik |  | UN55A-D20B |  |  | 220 | 230 |  |  | 3.5 | 3.5 | 20 | [9 empty] | 0.439 | Fibertelling
2024-03-14 | 332 | 2041881 |  | Fabrik |  | UN61A-D000 |  |  | 240 | 250 | 2314 | 2356 | 3.5 | 3.8 | 20 | 54.4 |  |  |  | 50.1 |  | 66.3 |  |  | 0.398 | 88. SU470
2024-03-14 | 332 | 2041884 |  | Fabrik |  | UE54A-S000 |  |  | 240 | 265 | 2348 | 2375 | 4 |  | 18.2 | 50.1 |  |  |  | 41 |  | 61.1 |  |  | 0.455 | 89. SU650
2024-03-14 | 332 | 2041894 |  | Fabrik |  | UN32A-D000 |  |  | 200 | 230 | 2332 | 2374 | 4.5 | 4.2 | 20 | 53.9 |  |  |  | 48.4 |  | 65.7 |  |  | 0.394 | 90.
2024-03-15 | 332 | 2041949 |  | Fabrik |  | UN32A-D000 |  |  | 220 | 220 | 2357 | 2380 | 4.5 | 3 | 20.5 | 57.9 |  |  |  | 51.8 |  | 70.7 |  |  | 0.399 | 91. SU370
2024-03-15 | 332 | 2041957 |  | Fabrik |  | UA56A-D000 |  |  | 160 |  | 2308 |  | 5 | 4.5 |  | 46.6 |  |  |  | 39.1 |  | 56.8 |  |  | 0.424 | 92. Luftprøve
2024-03-15 | 332 | 2041959 |  | Fabrik |  | UN32A-D000 |  |  | 220 | 240 | 2347 | 2349 | 4.5 | 3.4 | 21.2 | 56.5 |  |  |  | 52 |  | 68.9 |  |  | 0.401 | 93.SU=390
2024-03-18 | 332 | 2041983 |  | Fabrik |  | UN55A-D20A |  |  | 200 | 210 | 2292 | 2324 | 4 | 2.9 | 18.8 | 55.6 |  |  |  | 48.7 |  | 67.8 |  |  | 0.424 | 94.SU=355mm
2024-03-18 | 332 | 2042006 |  | Fabrik |  | UN54A-D000 |  |  | 220 | 250 | 2336 | 2369 | 3.5 |  | 19.7 | 41.5 |  |  |  | 40.6 |  | 53.2 |  |  | 0.498 | 95 SU=500mm
2024-03-18 | 332 | 2042015 |  | Fabrik |  | UN32A-D000 |  |  | 220 | 210 | 2341 | 2377 | 4.5 | 3.7 | 17.5 | 57.4 |  |  |  | 51.3 |  | 70 |  |  | 0.399 | 96 SU=340mm
2024-03-19 | 332 | 2042033 |  | Fabrik |  | UN55A-D000 |  |  | 190 | 170 | 2351 | 2398 | 3.5 |  | 18.2 | 52.3 |  |  |  | 46.5 |  | 63.7 |  |  | 0.449
2024-03-20 | 332 | 2042087 |  | Fabrik |  | UN32A-D000 |  |  | 200 | 220 | 2364 | 2429 | 4.5 | 3 | 18.9 | 58.8 |  |  |  | 54 |  | 71.7 |  |  | 0.39 | 98.SU370
2024-03-21 | 332 | 2042136 |  | Fabrik |  | UN61A-D000 |  |  | 240 | 200 | 2360 | 2404 | 3.5 | 2.7 | 17.4 | 57.3 |  |  |  | 49.8 |  | 69.9 |  |  | 0.392 | 99. SU=300
2024-03-21 | 332 | 2042149 |  | Fabrik |  | UN53A-D111 |  |  | 240 | 250 | 2352 | 2447 | 2 |  | 19 | 46 |  |  |  | 42.6 |  | 56.1 |  |  | 0.521 | 100. SU= 460
2024-03-21 | 332 | 2042175 |  | Fabrik |  | UN56A-D000 |  |  | 180 | 170 | 2264 | 2290 | 5 | 6.7 | 19.7 | 39.9 |  |  |  | 36.8 |  | 51.1 |  |  | 0.438 | 101.SU= 270
2024-03-22 | 332 | 2042200 |  | Fabrik |  | UN32A-D000 |  |  | 220 | 220 | 2375 | 2460 | 4.5 | 2.3 | 19.7 | 58.5 |  |  |  | 37.2 |  | 71.3 |  |  | 0.397 | 102 SU=370
2024-03-22 | 332 | 2042203 |  | Fabrik |  | UN54A-D000 |  |  | 200 | 230 | 2338 | 2418 | 3.5 |  | 17.8 | 39.1 |  |  |  | 52.8 |  | 50.2 |  |  | 0.505 | 103 SU=430
2024-03-22 | 332 | 2042207 |  | Fabrik |  | UN32A-D000 |  |  | 200 | 200 | 2323 |  | 4.5 | 3.5 | 18.9 | [9 empty] | 0.396 | Luft og Synk SU=320
2024-03-22 | 332 | 2042218 |  | Fabrik |  | UN32A-D000 |  |  | 220 | 200 | 2360 | 2403 | 4.5 | 2.9 | 20 | [9 empty] | 0.399 | Luft og Synk SU=320
2024-03-22 | 332 | 2042242 |  | Fabrik |  | UN56A-D010 |  |  | 200 | 200 | 2291 | 2321 | 5 | 4.8 | 19.7 | 49 | [5 empty] | 59.8 |  |  | 0.445 | 104 SU=300
2024-03-25 | 332 | 2042269 |  | Fabrik |  | UN53A-D130 |  |  | 230 |  | 2323 |  | 3.5 | [11 empty] | 0.524 | Kun fukt
2024-03-26 | 332 | 2042274 |  | Fabrik |  | UN62A-D000 |  |  | 200 | 110 | 2349 | 2386 | 5 | 3.4 | 20.1 | 60 |  |  |  | 51.9 |  | 73.2 |  |  | 0.402 | 105. Justert L-stoff etter prøve
2024-03-26 | 332 | 2042276 |  | Fabrik |  | UN62A-D000 |  |  | 200 |  | 2314 |  | 5 | [11 empty] | 0.411 | Kun fukt
2024-04-02 | 332 | 2042295 |  | Fabrik |  | UN54A-D000 |  |  | 220 | 260 | 2340 | 2420 | 3.5 |  | 20.3 | 38.4 |  |  |  | 36.8 |  | 49.3 |  |  | 0.497 | 106 SU=550mm
2024-04-03 | 332 | 2042305 |  | Fabrik |  | UN32A-D110 |  |  | 200 | 180 | 2323 | 2332 | 4.5 | 3.7 | 17.1 | 56.7 |  |  |  | 50.5 |  | 69.1 |  |  | 0.403 | 107 SU=310
2024-04-03 | 332 | 2042307 |  | Fabrik |  | UV57A-D200 |  |  | 240 | 260 | 2230 | 2273 | 5 |  | 20.5 | 54.9 |  |  |  | 49.4 |  | 66.9 |  |  | 0.388 | 108 SU=470
2024-04-03 | 332 | 2042316 |  | Fabrik |  | UN32A-D000 |  |  | 200 | 240 | 2346 | 2363 | 4.5 | 3.5 | 20.9 | 57.7 | [5 empty] | 70.4 |  |  | 0.398 | 109 SU=370
2024-04-03 | 332 | 2042321 |  | Fabrik |  | UN59A-D000 |  |  | 240 | 240 | 2373 | 2418 | 3.5 | 1.9 | 21 | 58.9 |  |  |  | 53.6 |  | 71.9 |  |  | 0.403 | 110 SU=370
2024-04-04 | 332 | 2042334 |  | Fabrik |  | UN32A-D110 |  |  | 200 | 205 | 2305 | 2397 | 4.5 | 4.5 | 17.6 | 58.3 | [5 empty] | 71.1 |  |  | 0.401 | 111. SU345
2024-04-04 | 332 | 2042343 |  | Fabrik |  | UA53A-D000 |  |  | 220 | 260 | 2348 | 2441 | 3.5 |  | 16.6 | 48.4 |  |  |  | 41.7 |  | 59 |  |  | 0.526 | 112.SU590
2024-04-05 | 332 | 2042359 |  | Fabrik |  | UA53A-D000 |  |  | 220 | 260 | 2347 | 2465 | 3.5 |  | 20.4 | 45.7 |  |  |  | 38.2 |  | 55.7 |  |  | 0.53 | 113 SU=520mm
2024-04-08 | 332 | 2042385 |  | Fabrik |  | UN54A-D000 |  |  | 240 | 240 | 2328 | 2403 | 3.5 |  | 21.1 | 39.7 |  |  |  | 40.2 |  | 51 |  |  | 0.497 | 114 SU=510MM
2024-04-09 | 332 | 2042398 |  | Fabrik |  | UN61A-D000 |  |  | 240 | 250 | 2329 | 2421 | 3.5 |  | 22 | 55.3 |  |  |  | 51.1 |  | 67.4 |  |  | 0.39 | 115 SU=470mm
2024-04-09 | 332 | 2042435 |  | Fabrik |  | UA55A-D000 |  |  | 200 | 210 | 2336 | 2424 | 3.5 |  | 19.6 | 46.9 |  |  |  | 36.2 |  | 57.2 |  |  | 0.433 | 116 SU=340MM
2024-04-10 | 332 | 2042452 |  | Fabrik |  | UN61A-D000 |  |  | 240 | 240 | 2329 | 2340 | 3.5 | 3.5 | 18.3 | 54.3 |  |  |  | 50.8 |  | 66.2 |  |  | 0.39 | 117.
2024-04-10 | 332 | 2042455 |  | Fabrik |  | UN53A-D111 |  |  | 210 | 240 | 2340 | 2375 | 2 |  | 20.9 | 39.1 |  |  |  | 38.5 |  | 50.2 |  |  | 0.529 | 118.
2024-04-10 | 332 | 2042466 |  | Fabrik |  | UN32A-D000 |  |  | 220 | 220 | 2314 | 2361 | 4.5 | 4.8 | 19.2 | 52.5 |  |  |  | 48.8 |  | 64 |  |  | 0.399 | 119. SU= 460
2024-04-10 | 332 | 2042472 |  | Fabrik |  | UN55A-D102 |  |  | 650 | 560 | 2313 | 2399 | 3.5 |  | 19.8 | 49.7 |  |  |  | 42 |  | 60.6 |  |  | 0.436 | 120
2024-04-11 | 332 | 2042480 |  | Fabrik |  | UN56A-D111 |  |  | 230 | 240 | 2229 | 2248 | 5 | 6.4 | 19.8 | 41.2 |  |  |  | 38.6 |  | 52.9 |  |  | 0.427 | 121 SU=440
2024-04-11 | 332 | 2042483 |  | Fabrik |  | UN32A-D000 |  |  | 210 | 210 | 2377 | 2389 | 4.5 | 2.5 | 18.9 | 57.3 | [5 empty] | 69.9 |  |  | 0.388 | 122 SU=380 Sendt med 0,7L L-stoff
2024-04-11 | 332 | 2042492 |  | Fabrik |  | UN56A-D000 |  |  | 200 |  | 2296 |  | 5 | [11 empty] | 0.431 | kun fukt
2024-04-12 | 332 | 2042546 |  | Fabrik |  | UN58A-D000 |  |  | 220 | 230 | 2302 | 2271 | 5 | 4.8 | 18.9 | 54.6 |  |  |  | 49.1 |  | 66.5 |  |  | 0.4 | 123. SU= 410. Lite stein i prøve.Lass ok
2024-04-12 | 332 | 2042554 |  | Fabrik |  | UN58A-D000 |  |  | 220 |  | 2303 |  | 5 | [11 empty] | 0.401 | Kun fukt
2024-04-12 | 332 | 2042567 |  | Fabrik |  | UN61A-D000 |  |  | 220 | 240 | 2337 | 2394 | 3.5 |  | 20.1 | 55.6 |  |  |  | 50.7 |  | 67.8 |  |  | 0.385 | 124 SU=460
2024-04-12 | 332 | 2042573 |  | Fabrik |  | UN55A-D000 |  |  | 240 | 230 | 2322 | 2390 | 3.5 |  | 21.1 | 46.2 |  |  |  | 41 |  | 56.4 |  |  | 0.441 | 125 SU=390
2024-04-15 | 332 | 2042584 |  | Fabrik |  | UA53A-D110 |  |  | 220 | 250 | 2302 | 2426 | 3.5 |  | 22.3 | 48.2 |  |  |  | 38.3 |  | 58.8 |  |  | 0.507 | 126 SU=490mm
2024-04-15 | 332 | 2042586 |  | Fabrik |  | UN56A-D111 |  |  | 180 | 200 | 2263 | 2286 | 5 | 5.6 | 20.4 | 42.7 |  |  |  | 39.7 |  | 54.8 |  |  | 0.435 | 127 SU=340mm
2024-04-15 | 332 | 2042593 |  | Fabrik |  | UN32A-D000 |  |  | 200 | 200 | 2346 | 2344 | 4.5 | 3.6 | 21 | 56.1 |  |  |  | 49.1 |  | 68.4 |  |  | 0.392 | 128 SU=345mm
2024-04-15 | 332 | 2042601 |  | Fabrik |  | UN54A-D120 |  |  | 240 | 260 | 2328 | 2376 | 2 |  | 20.3 | 45.6 |  |  |  | 40.9 |  | 55.6 |  |  | 0.463 | 129 SU 550MM
2024-04-16 | 332 | 2042617 |  | Fabrik |  | UV57A-D200 |  |  | 240 | 250 | 2230 | 2339 | 5 |  | 17.7 | 57.7 |  |  |  | 52.9 |  | 70.4 |  |  | 0.383 | 130. SU= 480
2024-04-16 | 332 | 2042633 |  | Fabrik |  | UL32A-D110 |  |  | 220 | 220 | 2283 | 2307 | 4.5 | 5.5 | 19.6 | 51.1 |  |  |  | 44.1 |  | 62.4 |  |  | 0.4 | 131 SU=350mm
2024-04-16 | 332 | 2042636 |  | Fabrik |  | UN61A-D000 |  |  | 220 | 240 | 2335 | 2434 | 3.5 |  | 20.2 | 55.7 |  |  |  | 50.7 |  | 67.9 |  |  | 0.387 | 132 SU=420mm
2024-04-17 | 332 | 2042652 |  | Fabrik |  | UN56A-D000 |  |  | 200 | 230 | 2274 | 2275 | 5 | 6 | 21.4 | 41.1 |  |  |  | 38.5 |  | 52.7 |  |  | 0.435 | 133 SU=400mm
2024-04-17 | 332 | 2042671 |  | Fabrik |  | UE53A-S000 |  |  | 240 | 260 | 2282 | 2291 | 4 | 7 | 20 | 48.3 |  |  |  | 37.5 |  | 58.9 |  |  | 0.462 | 134 SU=440, L-stoff justert resept
2024-04-18 | 332 | 2042688 |  | Fabrik |  | UN53A-D111 |  |  | 180 | 180 | 2353 | 2422 | 2 |  | 21.4 | 41.1 |  |  |  | 39.6 |  | 52.7 |  |  | 0.53 | 135. SU= 310
2024-04-18 | 332 | 2042703 |  | Fabrik |  | UN56A-D000 |  |  | 200 | 200 | 2304 | 2338 | 5 | 4.8 | 20.8 | 47.8 |  |  |  | 42.8 |  | 58.3 |  |  | 0.441 | 136. SU= 310
2024-04-19 | 332 | 2042742 |  | Fabrik |  | UA56A-D000 |  |  | 240 | 230 | 2280 | 2324 | 5 | 5.4 | 20.3 | 39.6 |  |  |  | 34.1 |  | 50.8 |  |  | 0.436 | 137. SU= 360
2024-04-19 | 332 | 2042752 |  | Fabrik |  | UN32A-D000 |  |  | 220 | 200 | 2361 | 2408 | 4.5 | 2.8 | 20.7 | 58.8 | [5 empty] | 71.7 |  |  | 0.4 | 138
2024-04-22 | 332 | 2042774 |  | Fabrik |  | UN58A-D000 |  |  | 180 | 170 | 2309 | 2309 | 5 | 5.2 | 21.2 | 54.8 |  |  |  | 48.2 |  | 66.8 |  |  | 0.402 | 139. SU= 270
2024-04-22 | 332 | 2042778 |  | Fabrik |  | UN53A-D111 |  |  | 240 | 250 | 2329 | 2382 | 2 |  | 20.7 | 39.4 |  |  |  | 38.4 |  | 50.5 |  |  | 0.531 | 140. SU=480
2024-04-23 | 332 | 2042796 |  | Fabrik |  | UN61A-D000 |  |  | 240 | 240 | 2323 | 2374 | 3.5 |  | 20.4 | 56.5 |  |  |  | 51.3 |  | 68.9 |  |  | 0.399 | 141 SU=490mm
2024-04-23 | 332 | 2042810 |  | Fabrik |  | UN58A-D102 |  |  | 280 | 760 | 2350 | 2347 | 5 | 2 | 21.2 | 55.6 |  |  |  | 51.5 |  | 67.8 |  |  | 0.401 | 142 Teknolog og blander varslet
2024-04-23 | 332 | 2042823 |  | Fabrik |  | UN32A-D000 |  |  | 220 | 240 | 2381 | 2412 | 4.5 | 2.2 | 19.9 | 59.4 |  |  |  | 53.2 |  | 72.4 |  |  | 0.393 | 143. SU= 455
2024-04-23 | 332 | 2042833 |  | Fabrik |  | UN32A-D000 |  |  | 200 |  | 2327 |  | 4.5 | 3.6 | [10 empty] | 0.389 | KUN LUFT
2024-04-24 | 332 | 2042863 |  | Fabrik |  | UE53A-S000 |  |  | 240 | 220 | 2352 | 2359 | 4 | 4 | 18.7 | 50.3 |  |  |  | 43.9 |  | 61.4 |  |  | 0.457 | 144. SU= 420. 7D=8DØGN
2024-04-24 | 332 | 2042867 |  | Fabrik |  | UN56A-D000 |  |  | 220 | 240 | 2260 | 2289 | 5 | 6.2 | 19.2 | 41.3 |  |  |  | 38 |  | 52.9 |  |  | 0.44 | 145. SU= 420. 7D=8DØGN
2024-04-24 | 332 | 2042881 |  | Fabrik |  | UN53A-D121 |  |  | 240 | 250 | 2349 | 2382 | 2 |  | 17.6 | 38.5 |  |  |  | 36.4 |  | 49.3 |  |  | 0.522 | 146. SU= 480. 7D=8DØGN
2024-04-25 | 332 | 2042913 |  | Fabrik |  | US56A-D200 |  |  | 200 | 220 | 2268 | 2284 | 5 | 3.2 | 18.9 | 42.4 |  |  |  | 36.3 |  | 54.3 |  |  | 0.416 | 147 SU=460mm L=2,8% før venting
2024-04-25 | 332 | 2042921 |  | Fabrik |  | UN56A-D101 |  |  | 200 | 200 | 2332 | 2366 | 4.5 | 3.2 | 20.6 | 48 |  |  |  | 44.9 |  | 58.6 |  |  | 0.433 | 148 SU=310mm
2024-04-25 | 332 | 2042948 |  | Fabrik |  | UN32A-D000 |  |  | 220 | 220 | 2373 | 2415 | 4.5 | 2.7 | 21.5 | 56.3 |  |  |  | 53.5 |  | 68.6 |  |  | 0.384 | 149 SU=380mm
2024-04-26 | 332 | 2042952 |  | Fabrik |  | US56A-D200 |  |  | 200 | 245 | 2264 | 2311 | 5 | 3.5 | 18.9 | 46.1 | [5 empty] | 56.2 |  |  | 0.412 | 150 SU=380
2024-04-26 | 332 | 2042957 |  | Fabrik |  | UN56A-D000 |  |  | 200 | 220 | 2272 |  | 5 | 6 | 21.5 | 41.4 |  |  |  | 39.9 |  | 53.1 |  |  | 0.435 | 151 SU=350
2024-04-29 | 332 | 2042993 |  | Fabrik |  | UN56A-D000 |  |  | 200 | 210 | 2278 | 2297 | 5 | 6 | 20.2 |  |  |  |  | 41.6 |  |  |  |  | 0.434 | 152
2024-04-29 | 332 | 2042995 |  | Fabrik |  | UP56A-D002 |  |  | 650 | 680 | 2315 | 2359 | 5 | 3.8 | 19.1 |  |  |  |  | 36.4 |  |  | 68.6 |  | 0.447 | 153. Prøvestøp
2024-04-30 | 332 | 2043013 |  | Fabrik |  | UL32A-D000 |  |  | 200 | 230 | 2319 | 2355 | 4.5 | 4.9 | 17.9 |  |  |  |  | 48.6 |  |  |  |  | 0.39 | 154. SU= 400
2024-04-30 | 332 | 2043027 |  | Fabrik |  | UN56A-D111 |  |  | 230 | 240 | 2228 | 2275 | 5 | 6.5 | 18.6 |  |  |  |  | 40.6 |  |  |  |  | 0.43 | 155. SU= 415
2024-05-02 | 332 | 2043051 |  | Fabrik |  | UN32A-D110 |  |  | 220 | 240 | 2341 | 2377 | 4.5 | 3 | 17.1 |  |  |  |  | 54.1 |  |  |  |  | 0.4 | 156. SU= 420
2024-05-02 | 332 | 2043053 |  | Fabrik |  | UN56A-D111 |  |  | 220 | 240 | 2248 | 2279 | 5 | 5.5 | 18 |  |  |  |  | 39.9 |  |  |  |  | 0.434 | 157. SU= 445
2024-05-03 | 332 | 2043090 |  | Fabrik |  | UA57A-D000 |  |  | 220 | 240 | 2339 |  | 3.5 |  | 16.8 | 50.3 |  |  |  | 49.7 |  | 61.3 |  |  | 0.4 | 158. SU=500. 7d = 11 døgn??
2024-05-06 | 332 | 2043113 |  | Fabrik |  | UN32A-D000 |  |  | 200 | 210 | 2336 | 2409 | 4.5 | 4 | 16.7 | 56 |  |  |  | 50.1 |  | 68.3 |  |  | 0.394 | 159. Målt 2,2% tilsatt 1kg, målt 4%
2024-05-06 | 332 | 2043115 |  | Fabrik |  | UN32A-D000 |  |  | 200 |  | 2321 |  | 4.5 | [11 empty] | 0.4 | Ikke bruk
2024-05-06 | 332 | 2043119 |  | Fabrik |  | UN32A-D000 |  |  | 200 |  | 2339 | 2376 | 4.5 | 3.7 | [10 empty] | 0.398 | Kun luft og fukt
2024-05-06 | 332 | 2043130 |  | Fabrik |  | UN32A-D000 |  |  | 200 | 200 | 2329 | 2348 | 4.5 | 4.2 | 18.9 | 53.9 |  |  |  | 50.5 |  | 65.7 |  |  | 0.399 | 160. SU= 350
2024-05-06 | 332 | 2043143 |  | Fabrik |  | UN32A-D000 |  |  | 200 |  | 2322 |  | 4.5 | 5 | 17.9 | [9 empty] | 0.397 | kun luft
2024-05-07 | 332 | 2043164 |  | Fabrik |  | UN56A-D111 |  |  | 230 | 235 | 2244 | 2332 | 5 | 5.5 | 17.1 | 45.6 | [5 empty] | 55.6 |  |  | 0.436 | 161. SU440
2024-05-08 | 332 | 2043197 |  | Fabrik |  | UN32A-D000 |  |  | 180 | 210 | 2375 | 2381 | 4.5 | 2.6 | 16.6 | 59.4 | [5 empty] | 72.5 |  |  | 0.385 | 162 SU=340
2024-05-10 | 332 | 2043203 |  | Fabrik |  | UN56A-D000 |  |  | 200 | 190 | 2315 | 2330 | 5 | 4.5 | 14.9 | 48.4 |  |  |  | 41.5 |  | 59 |  |  | 0.434 | 163. SU=310
2024-05-13 | 332 | 2043231 |  | Fabrik |  | UN53A-D111 |  |  | 240 | 270 | 2332 | 2369 | 2 |  | 16.1 | 40.2 | [5 empty] | 51.5 |  |  | 0.531 | 164 SU=570
2024-05-13 | 332 | 2043241 |  | Fabrik |  | UN53A-D20J |  |  | 240 | 250 | 2273 | 2329 | 3.5 |  | 17.3 | 41.1 |  |  |  | 39.9 |  | 52.7 |  |  | 0.503 | 165 SU=500
2024-05-13 | 332 | 2043246 |  | Fabrik |  | UN32A-D000 |  |  | 200 | 195 | 2331 | 2333 | 4.5 | 4.8 | 18.5 | 55.6 | [5 empty] | 67.8 |  |  | 0.37 | 166SU=280 Demper sendt. ikke 7d terning
2024-05-14 | 332 | 2043253 |  | Fabrik |  | UN62A-D000 |  |  | 230 | 230 | 2350 | 2369 | 5 | 3 | 17.1 | 56.2 |  |  |  | 51.3 |  | 68.6 |  |  | 0.384 | 167. SU= 420
2024-05-14 | 332 | 2043254 |  | Fabrik |  | UN32A-D110 |  |  | 200 | 220 | 2319 | 2331 | 4.5 | 4.4 | 17.2 | 52.2 |  |  |  | 46.9 |  | 63.7 |  |  | 0.383 | 168. SU= 360
2024-05-14 | 332 | 2043266 |  | Fabrik |  | UN56A-D000 |  |  | 220 |  | 2293 |  | 5 | [11 empty] | 0.443 | KUN FUKT
2024-05-15 | 332 | 2043285 |  | Fabrik |  | UL32A-D100 |  |  | 200 | 220 | 2335 | 2370 | 4.5 | 3.8 | 18.8 | 55.2 |  |  |  | 46.1 |  | 67.3 |  |  | 0.398 | 169.
2024-05-15 | 332 | 2043292 |  | Fabrik |  | UN58A-D102 |  |  | 280 | 700 | 2336 | 2449 | 5 | 2.5 | 20.2 | 52.6 | [5 empty] | 64.1 |  |  | 0.4 | 170
2024-05-21 | 332 | 2043320 |  | Fabrik |  | UN53A-D111 |  |  | 240 | 260 | 2332 | 2380 | 2 |  | 15.2 | 34.3 | [5 empty] | 42.4 |  |  | 0.527 | 171 SU=500mm
2024-05-21 | 332 | 2043327 |  | Fabrik |  | UN53A-D111 |  |  | 240 |  | 2333 |  | 2 | [11 empty] | 0.527 | kun fukt
2024-05-22 | 332 | 2043350 |  | Fabrik |  | UA57A-D110 |  |  | 230 | 250 | 2328 | 2418 | 3.5 |  | 18.7 | 54.8 | [5 empty] | 66.9 |  |  | 0.403 | 172. SU= 530
2024-05-22 | 332 | 2043360 |  | Fabrik |  | UN32A-D000 |  |  | 220 | 200 | 2360 | 2396 | 4.5 | 3.2 | 21.9 | 56.6 |  |  |  | 50.2 |  | 69 |  |  | 0.397 | 173. SU= 330
2024-05-23 | 332 | 2043389 |  | Fabrik |  | UN32A-D000 |  |  | 200 | 130 | 2390 | 2460 | 4.5 | 1.9 | 24.5 | 57 | [5 empty] | 69.5 |  |  | 0.394 | 174 SU=340 Tilsatt lstoff og sendt
2024-05-23 | 332 | 2043396 |  | Fabrik |  | UN53A-D111 |  |  | 240 | 255 | 2334 | 2396 | 2 |  | 21.9 | 35.4 | [5 empty] | 45.4 |  |  | 0.524 | 175. SU=540
2024-05-24 | 332 | 2043408 |  | Fabrik |  | UN33A-D110 |  |  | 200 | 245 | 2359 | 2375 | 3.5 | 2.3 | 21.4 | 58.7 |  |  |  | 54.3 |  | 71.6 |  |  | 0.379 | 176. SU= 470
2024-05-24 | 332 | 2043420 |  | Fabrik |  | UN54A-D000 |  |  | 240 | 245 | 2340 | 2410 | 3.5 |  | 21.4 | 36.3 | [5 empty] | 46.5 |  |  | 0.503 | 177. SU= 500
2024-05-24 | 332 | 2043437 |  | Fabrik |  | UN54A-D000 |  |  | 240 | 250 | 2400 | 2436 | 3.5 | 1.2 | 21.4 | 42.1 |  |  |  | 41.7 |  | 54 |  |  | 0.497 | 178. SU= 550
2024-05-27 | 332 | 2043461 |  | Fabrik |  | UN56A-D111 |  |  | 200 | 230 | 2285 | 2374 | 5 | 4.2 | 22.2 | 47.6 | [5 empty] | 58 |  |  | 0.436 | 179. SU=400mm
2024-05-27 | 332 | 2043463 |  | Fabrik |  | UN53A-D010 |  |  | 180 | 185 | 2358 | 2411 | 3.5 |  | 22 | 36.5 | [5 empty] | 46.8 |  |  | 0.518 | 180. SU=300
2024-05-28 | 332 | 2043486 |  | Fabrik |  | UN32A-D000 |  |  | 220 | 220 | 2361 | 2379 | 4.5 | 3.2 | 25 | 57.4 |  |  |  | 52.6 |  | 70 |  |  | 0.4 | 181.
2024-05-28 | 332 | 2043490 |  | Fabrik |  | UN56A-D111 |  |  | 230 | 225 | 2222 | 2312 | 5 | 6.5 | 24.8 | 45.9 |  |  |  | 41.4 |  | 55.9 |  |  | 0.431 | 182.
2024-05-28 | 332 | 2043492 |  | Fabrik |  | UN32A-D110 |  |  | 220 | 230 | 2309 | 2338 | 4.5 | 4.3 | 25.8 | 55.3 |  |  |  | 51.1 |  | 67.4 |  |  | 0.401 | 183.
2024-05-28 | 332 | 2043497 |  | Fabrik |  | UA57A-D110 |  |  | 220 | 245 | 2317 | 2405 | 3.5 |  | 21.6 | 49.9 | [5 empty] | 60.9 |  |  | 0.4 | 184.
2024-05-28 | 332 | 2043502 |  | Fabrik |  | UN32A-D000 |  |  | 220 |  | 2321 |  | 4.5 | 3 | [10 empty] | 0.399 | Kun luft
2024-05-28 | 332 | 2043515 |  | Fabrik |  | UN32A-D000 |  |  | 220 |  | 2348 | 2374 | 4.5 | 3.4 | 25.2 | [9 empty] | 0.399 | Kun luft
2024-05-28 | 332 | 2043529 |  | Fabrik |  | UN32A-D000 |  |  | 220 |  | 2354 | 2412 | 4.5 | 3.2 | 23.8 | [9 empty] | 0.397 | kun luft
2024-05-29 | 332 | 2043556 |  | Fabrik |  | UN56A-D111 |  |  | 220 | 240 | 2266 | 2277 | 5 | 4.8 | 23 | 45.2 |  |  |  | 41.5 |  | 55.1 |  |  | 0.434 | 185 su=410mm
2024-05-29 | 332 | 2043575 |  | Fabrik |  | UN55A-D102 |  |  | 650 | 600 | 2310 |  | 3.5 | 2 | 22.1 | [9 empty] | 0.442 | kun SU
2024-05-29 | 332 | 2043580 |  | Fabrik |  | UN55A-D000 |  |  | 220 | 220 | 2325 | 2378 | 3.5 |  | 21.5 | 50.3 | [5 empty] | 61.4 |  |  | 0.428 | 187. SU350
2024-05-29 | 332 | 2043583 |  | Fabrik |  | UN53A-D20J |  |  | 240 | 280 | 2263 | 2338 | 3.5 |  | 21.4 | 40.7 |  |  |  | 37.2 |  | 52.2 |  |  | 0.521 | 186 su=590mm
2024-05-30 | 332 | 2043601 |  | Fabrik |  | UN62A-D000 |  |  | 230 | 235 | 2288 |  | 5 | 5 | 23.3 | 52.7 |  |  |  | 47.1 |  | 64.3 |  |  | 0.397 | 188.
2024-05-31 | 332 | 2043641 |  | Fabrik |  | UN56A-D000 |  |  | 200 | 205 | 2290 |  | 5 |  | 21.2 | [9 empty] | 0.439 | Kun synk
2024-05-31 | 332 | 2043648 |  | Fabrik |  | UN56A-D11Q |  |  | 230 | 260 | 2329 | 2362 | 5 | 2.4 | 23.5 | 49.8 |  |  |  | 46.1 |  | 60.7 |  |  | 0.435 | 189 Su=600mm
2024-05-31 | 332 | 2043670 |  | Fabrik |  | UN53A-D120 |  |  | 200 | 240 | 2310 | 2426 | 3.5 |  | 23.4 | 37.2 |  |  |  | 208.1 |  | 47.7 |  |  | 0.527 | 190 su=525mm
2024-06-03 | 332 | 2043677 |  | Fabrik |  | UN53A-D000 |  |  | 160 |  | 2356 |  | 3.5 | [11 empty] | 0.521 | kun fukt
2024-06-04 | 332 | 2043712 |  | Fabrik |  | UA54A-D110 |  |  | 240 | 180 | 2361 | 2437 | 2 |  | 19.1 | 46.6 |  |  |  | 38.4 |  | 56.9 |  |  | 0.532 | 191. SU= 260
2024-06-04 | 332 | 2043714 |  | Fabrik |  | UN56A-D010 |  |  | 200 | 200 | 2272 | 2290 | 5 | 5.5 | 21.4 | 46 |  |  |  | 41.2 |  | 56.1 |  |  | 0.431 | 192. SU= 340
2024-06-05 | 332 | 2043755 |  | Fabrik |  | UN55A-D000 |  |  | 220 | 235 | 2321 | 2349 | 3.5 | 3 | 20.2 | 48.5 | [5 empty] | 59.2 |  |  | 0.434 | 193. SU440mm
2024-06-05 | 332 | 2043793 |  | Fabrik |  | UN56A-D000 |  |  | 200 | 230 | 2295 | 2305 | 5 | 4.8 | 18.3 | 40.6 |  |  |  | 38.3 |  | 52 |  |  | 0.442 | 194. SU=380
2024-06-06 | 332 | 2043813 |  | Fabrik |  | UN32A-D000 |  |  | 220 | 235 | 2360 | 2431 | 4.5 | 2.8 | 16.8 | 55.3 |  |  |  | 51.6 |  | 67.4 |  |  | 0.391 | 195 SU=440
2024-06-06 | 332 | 2043825 |  | Fabrik |  | UN62A-D110 |  |  | 200 | 235 | 2244 | 2285 | 5 | 6.2 | 18.7 | 40.4 | [5 empty] | 51.8 |  |  | 0.395 | 196 SU=390
2024-06-06 | 332 | 2043834 |  | Fabrik |  | UN53A-D000 |  |  | 160 | 205 | 2350 | 2413 | 3.5 |  | 17.2 | 36.2 |  |  |  | 36.7 |  | 46.4 |  |  | 0.515 | 197 SU=360
2024-06-06 | 332 | 2043849 |  | Fabrik |  | UN58A-D200 |  |  | 180 | 175 | 2252 | 2269 | 5 | 6 | 20.1 | 52.3 |  |  |  | 48.8 |  | 63.7 |  |  | 0.384 | 198 SU=340
2024-06-07 | 332 | 2043869 |  | Fabrik |  | UN56A-D111 |  |  | 220 | 240 | 2265 | 2285 | 5 | 4.5 | 16.9 | 45.1 |  |  |  | 40.8 |  | 55 |  |  | 0.429 | 199. SU=450
2024-06-10 | 332 | 2043905 |  | Fabrik |  | UN53A-D000 |  |  | 220 | 240 | 2329 | 2385 | 3.5 |  | 17 | 38.4 |  |  |  | 37.1 |  | 49.2 |  |  | 0.503 | 200. SU= 510
2024-06-11 | 332 | 2043921 |  | Fabrik |  | UN58A-D000 |  |  | 220 | 210 | 2313 | 2327 | 5 | 4.6 | 17.3 | 54 |  |  |  | 49.9 |  | 65.9 |  |  | 0.399 | 201.
2024-06-12 | 332 | 2043940 |  | Fabrik |  | UN56A-D110 |  |  | 180 | 150 | 2324 | 2356 | 5 | 3.5 | 16.9 | 51.3 |  |  |  | 45.8 |  | 62.6 |  |  | 0.416 | 202 SU=250
2024-06-12 | 332 | 2043943 |  | Fabrik |  | UN56A-D111 |  |  | 220 | 240 | 2234 | 2261 | 5 | 6 | 18.1 | 40.4 |  |  |  | 37.8 |  | 51.8 |  |  | 0.433 | 203 SU=420
2024-06-12 | 332 | 2043975 |  | Fabrik |  | UN53A-D000 |  |  | 220 | 260 | 2323 | 2378 | 3.5 |  | 17.4 | 35.5 |  |  |  | 34.6 |  | 43.8 |  |  | 0.528 | 204
2024-06-12 | 332 | 2043993 |  | Fabrik |  | UN53A-D120 |  |  | 180 | 130 | 2322 | 2462 | 3.5 |  | 20.7 | 38.7 | [5 empty] | 49.6 |  |  | 0.52 | 205
2024-06-13 | 332 | 2044003 |  | Fabrik |  | UA54A-D110 |  |  | 240 | 220 | 2359 |  | 2 |  | 19.1 | 47.2 |  |  |  | 38.4 |  | 57.5 |  |  | 0.53 | 206. SU=350
2024-06-13 | 332 | 2044023 |  | Fabrik |  | UN56A-D000 |  |  | 200 | 210 | 2242 | 2261 | 5 | 6.9 | 20.3 | 39.1 |  |  |  | 36.7 |  | 50.1 |  |  | 0.443 | 207 SU=380
2024-06-14 | 332 | 2044047 |  | Fabrik |  | UN33A-D000 |  |  | 200 | 150 | 2335 | 2306 | 3.5 | 3.8 | 21.3 | [9 empty] | 0.385 | Prøve uten terning
2024-06-14 | 332 | 2044049 |  | Fabrik |  | UN56A-D111 |  |  | 220 | 240 | 2247 |  | 5 |  |  | 42.3 | [5 empty] | 54.3 |  |  | 0.447 | 208 SU=430
2024-06-14 | 332 | 2044055 |  | Fabrik |  | UN54A-D000 |  |  | 240 |  | 2326 |  | 3.5 | [11 empty] | 0.514
2024-06-14 | 332 | 2044073 |  | Fabrik |  | UN32A-D000 |  |  | 230 | 200 | 2354 | 2413 | 4.5 | 2.8 | 21.1 | 52.9 |  | 53.1 |  | 53.1 |  | 67.8 |  |  | 0.399 | 209 SU=370 IKKE 2 døgns, feil innlagt
2024-06-17 | 332 | 2044107 |  | Fabrik |  | UN53A-D000 |  |  | 220 | 250 | 2331 |  | 3.5 |  | 20.4 | 37.4 | [5 empty] | 47.9 |  |  | 0.531 | 210. SU=530
2024-06-17 | 332 | 2044116 |  | Fabrik |  | UN56A-D100 |  |  | 230 | 230 | 2254 | 2309 | 5 | 5.5 | 21.3 | 37.8 | [5 empty] | 48.4 |  |  | 0.448 | 211 SU=400
2024-06-18 | 332 | 2044137 |  | Fabrik |  | UE53A-S000 |  |  | 240 | 270 | 2324 | 2353 | 5 |  | 18.8 | 49.5 |  |  |  | 41 |  | 60.4 |  |  | 0.461 | 212 SU=550
2024-06-18 | 332 | 2044142 |  | Fabrik |  | UN59A-D000 |  |  | 200 | 200 | 2340 | 2465 | 3.5 |  | 22.4 | 58.2 |  |  |  | 54.7 |  | 71 |  |  | 0.401 | 213 SU=340
2024-06-19 | 332 | 2044186 |  | Fabrik |  | UN32A-D000 |  |  | 200 | 210 | 2332 | 2387 | 4.5 | 3.9 | 21.7 | 53.6 | [5 empty] | 65.3 |  |  | 0.4 | 214. SU= 360
2024-06-20 | 332 | 2044219 |  | Fabrik |  | UN56A-D110 |  |  | 200 | 220 | 2271 | 2262 | 5 | 5.2 | 18.9 | 42.6 |  |  |  | 40.6 |  | 54.6 |  |  | 0.443 | 215 SU=350
2024-06-21 | 332 | 2044275 |  | Fabrik |  | UN32A-D110 |  |  | 200 | 200 | 2320 | 2395 | 4.5 | 3.5 | 19.6 | 54.2 | [5 empty] | 66.2 |  |  | 0.401 | 216 SU=330
2024-06-24 | 332 | 2044297 |  | Fabrik |  | UN56A-D110 |  |  | 200 | 210 | 2233 | 2263 | 5 | 6.7 | 20.2 | 40.7 |  |  |  | 36.8 |  | 52.2 |  |  | 0.442 | 217 SU=320
2024-06-24 | 332 | 2044301 |  | Fabrik |  | UN53A-D000 |  |  | 240 |  | 2323 |  | 3.5 | [11 empty] | 0.532 | fukt
2024-06-25 | 332 | 2044331 |  | Fabrik |  | UA53A-D110 |  |  | 220 | 260 | 2324 | 2360 | 3.5 | 2.8 | 20.7 | 42.8 |  |  |  | 36.2 |  | 54.8 |  |  | 0.526 | 218. SU= 510
2024-06-25 | 332 | 2044340 |  | Fabrik |  | UN58A-D200 |  |  | 180 | 170 | 2204 | 2223 | 5 | 7.6 | 23 | 45.7 |  |  |  | 41.5 |  | 55.8 |  |  | 0.399 | 219. SU= 280
2024-06-25 | 332 | 2044347 |  | Fabrik |  | UN32A-D000 |  |  | 220 | 210 | 2346 | 2401 | 4.5 | 3 | 22.8 | 57.7 |  |  |  | 52.3 |  | 70.4 |  |  | 0.398 | 220. SU= 360
2024-06-25 | 332 | 2044364 |  | Fabrik |  | UN32A-D110 |  |  | 200 | 200 | 2290 | 2319 | 4.5 | 4.8 | 22.8 | 51.9 | [5 empty] | 63.2 |  |  | 0.4 | 221 Just lstoff på sats 2
2024-06-27 | 332 | 2044383 |  | Fabrik |  | UN62A-D200 |  |  | 220 | 250 | 2209 | 2243 | 5 | 6.6 | 23.3 | 51.3 |  |  |  | 48.1 |  | 62.6 |  |  | 0.387 | 222. SU= 500
2024-06-27 | 332 | 2044400 |  | Fabrik |  | UN53A-D000 |  |  | 240 | 240 | 2313 | 2357 | 3.5 | 4.1 | 21.5 | 36.1 |  |  |  | 35.9 |  | 46.3 |  |  | 0.523 | 223. SU=430
2024-06-28 | 332 | 2044438 |  | Fabrik |  | UN56A-D100 |  |  | 220 | 220 | 2250 | 2319 | 5 | 5.8 | 24.8 | 41.8 | [5 empty] | 53.6 |  |  | 0.446 | 224 SU=380
2024-06-28 | 332 | 2044448 |  | Fabrik |  | UN53A-D120 |  |  | 220 | 235 | 2305 | 2375 | 3.5 |  | 23.4 | 38.3 | [5 empty] | 49 |  |  | 0.529 | 225
2024-06-28 | 332 | 2044449 |  | Fabrik |  | UN32A-D000 |  |  | 220 | 210 | 2356 | 2403 | 4.5 | 3 | 25.2 | 56.2 | [5 empty] | 68.5 |  |  | 0.399 | 226 SU=370
2024-07-01 | 332 | 2044480 |  | Fabrik |  | UN32A-D000 |  |  | 220 | 230 | 2358 | 2402 | 4.5 | 2.6 | 21.4 | 55.1 | [5 empty] | 67.2 |  |  | 0.398 | 227 SU=420 Lstoff sendt med sjåfør
2024-07-02 | 332 | 2044504 |  | Fabrik |  | UN56A-D110 |  |  | 220 | 250 | 2225 | 2254 | 5 | 7 | 21.6 | 38.1 |  |  |  | 36.4 |  | 48.9 |  |  | 0.442 | 228 SU=440
2024-07-02 | 332 | 2044507 |  | Fabrik |  | UA56A-D000 |  |  | 220 | 220 | 2245 | 2263 | 5 | 7 | 19.6 | 36.2 |  |  |  | 29.2 |  | 44.7 |  |  | 0.435 | 229 SU=360 Demper med bil
2024-07-03 | 332 | 2044532 |  | Fabrik |  | UN56A-D111 |  |  | 240 | 230 | 2233 | 2262 | 5 | 5.8 | 20.9 | 41 |  |  |  | 39.7 |  | 52.5 |  |  | 0.428 | 230. SU= 440
2024-07-04 | 332 | 2044573 |  | Fabrik |  | UN56A-D111 |  |  | 220 | 240 | 2249 | 2248 | 5 | 5.3 | 21.5 | 41.2 |  |  |  | 41 |  | 52.8 |  |  | 0.434 | 231 SU=440mm
2024-07-04 | 332 | 2044589 |  | Fabrik |  | UA56A-D000 |  |  | 220 | 220 | 2248 | 2275 | 5 | 6.6 | 21.1 | 38 |  |  |  | 32.4 |  | 48.8 |  |  | 0.436 | 232 SU=232 Blander justerer luft
2024-07-05 | 332 | 2044619 |  | Fabrik |  | UN62A-D200 |  |  | 240 | 270 | 2205 | 2266 | 5 | 6 | 21.7 | 50 |  |  |  | 46.7 |  | 61 |  |  | 0.394 | 233. SU= 550. PRØVESTØP SØBSTAD
2024-07-08 | 332 | 2044638 |  | Fabrik |  | UN53A-D100 |  |  | 220 | 270 | 2313 | 2368 | 3.5 |  | 19.4 | 36.9 | [5 empty] | 47.3 |  |  | 0.528 | 234 SU=510
2024-07-09 | 332 | 2044668 |  | Fabrik |  | UN56A-D111 |  |  | 200 | 220 | 2225 | 2249 | 5 | 6.8 | 21.4 | 38.4 | [5 empty] | 49.2 |  |  | 0.43 | 235. SU= 390
2024-07-10 | 332 | 2044690 |  | Fabrik |  | UN56A-D111 |  |  | 210 | 240 | 2239 | 2255 | 5 | 5.6 | 21.4 | [9 empty] | 0.429 | 236 SU=480mm
2024-07-10 | 332 | 2044708 |  | Fabrik |  | UN62A-D200 |  |  | 240 |  | 2239 |  | 5 | [11 empty] | 0.395
2024-07-10 | 332 | 2044708 |  | Fabrik |  | UN62A-D200 |  |  | 240 | 265 | 2189 | 2252 | 5 | 7 | 23.6 | [9 empty] | 0.395 | 237 su=550mm
2024-07-11 | 332 | 2044715 |  | Fabrik |  | UN55A-D111 |  |  | 240 | 255 | 2324 | 2391 | 2 |  | 19.9 | 49.8 | [5 empty] | 60.7 |  |  | 0.451
2024-07-11 | 332 | 2044718 |  | Fabrik |  | UA56A-D000 |  |  | 220 | 230 | 2229 | 2273 | 5 | 7.5 | 21.4 | 35.9 | [5 empty] | 44.3 | 49.9 |  | 0.446 | 239 su=390mm
2024-07-12 | 332 | 2044747 |  | Fabrik |  | UN32A-D110 |  |  | 230 | 220 | 2328 | 2359 | 4.5 | 3.1 | 21.6 | 55.2 | [5 empty] | 67.3 |  |  | 0.405 | 240 SU=360
2024-07-12 | 332 | 2044749 |  | Fabrik |  | UN53A-D110 |  |  | 180 | 230 | 2326 | 2378 | 3.5 |  | 21.1 | 38 | [5 empty] | 48.7 |  |  | 0.529 | 241 SU=360
2024-07-15 | 332 | 2044783 |  | Fabrik |  | UA53A-D000 |  |  | 200 | 230 | 2372 | 2434 | 3.5 | 2 | 22.5 | 42.2 | [5 empty] | 54.1 |  |  | 0.51 | 242. SU450
2024-07-16 | 332 | 2044789 |  | Fabrik |  | UN56A-D111 |  |  | 220 | 250 | 2214 | 2278 | 5 | 6.5 | 22.7 | 39.6 | [5 empty] | 50.8 |  |  | 0.446 | 243.SU470
2024-07-16 | 332 | 2044792 |  | Fabrik |  | UN53A-D000 |  |  | 220 | 250 | 2335 | 2353 | 3.5 |  | 22.6 | 35.2 | [5 empty] | 45.1 |  |  | 0.53 | 244.SU430
2024-07-17 | 332 | 2044822 |  | Fabrik |  | UN54A-D000 |  |  | 220 | 250 | 2309 | 2346 | 3.5 | 4 | 22.7 | [9 empty] | 0.519 | 245.SU480
2024-07-18 | 332 | 2044833 |  | Fabrik |  | UN55A-D000 |  |  | 230 | 220 | 2325 | 2398 | 3.5 | 2.9 | 22.1 | [9 empty] | 0.448 | 246. SU=370
2024-07-18 | 332 | 2044835 |  | Fabrik |  | UN53A-D000 |  |  | 220 |  | 2336 |  | 3.5 | [11 empty] | 0.532 | Kun fukt
2024-07-19 | 332 | 2044847 |  | Fabrik |  | UN56A-D110 |  |  | 200 | 190 | 2311 | 2408 | 5 | 3.5 | 19.6 | 49.3 | [5 empty] | 60.1 |  |  | 0.446 | 247.SU320
2024-07-19 | 332 | 2044852 |  | Fabrik |  | UN54A-D000 |  |  | 220 |  | 2323 |  | 3.5 | [11 empty] | 0.504 | Fukt
2024-07-22 | 332 | 2044878 |  | Fabrik |  | UN53A-D110 |  |  | 240 | 250 | 2309 | 2356 | 3.5 |  | 20.4 | 37.2 | [5 empty] | 47.7 |  |  | 0.521 | 248.SU490
2024-07-23 | 332 | 2044882 |  | Fabrik |  | UA56A-D000 |  |  | 220 | 220 | 2294 | 2337 | 5 | 4.8 | 20.8 | 39.6 |  |  |  | 33.2 |  | 50.7 | 56.6 | 59.7 | 0.449 | 249. SU= 385
2024-07-23 | 332 | 2044887 |  | Fabrik |  | UN55A-D000 |  |  | 220 | 220 | 2321 | 2322 | 3.5 | 3.5 | 23 | [9 empty] | 0.439 | 250. SU=395
2024-07-23 | 332 | 2044898 |  | Fabrik |  | UA56A-D000 |  |  | 220 |  | 2297 | 2320 | 5 | 4.8 | 20.5 | [9 empty] | 0.444 | kun luftmåling
2024-07-24 | 332 | 2044913 |  | Fabrik |  | UN53A-D111 |  |  | 240 | 245 | 2321 | 2381 | 2 |  | 22.2 | 37.2 | [5 empty] | 47.7 |  |  | 0.519 | 251.SU480
2024-07-25 | 332 | 2044933 |  | Fabrik |  | UN54A-D010 |  |  | 240 | 220 | 2294 | 2319 | 3.5 | 4.7 | 21.3 | 36.9 |  |  |  | 37.9 |  | 47.3 |  |  | 0.512 | 252.SU405
2024-07-25 | 332 | 2044940 |  | Fabrik |  | UN56A-D111 |  |  | 220 | 250 | 2237 | 2297 | 5 | 5.8 | 22.8 | 41.9 | [5 empty] | 53.7 |  |  | 0.437 | 253.SU450
2024-07-26 | 332 | 2044960 |  | Fabrik |  | UN53A-D000 |  |  | 220 |  | 2323 |  | 3.5 | [11 empty] | 0.515
2024-07-29 | 332 | 2044963 |  | Fabrik |  | UA56A-D000 |  |  | 220 | 230 | 2266 | 2288 | 5 | 5.5 | 20 | 36.4 |  |  |  | 28.8 |  | 45 |  |  | 0.452 | 254.SU370
2024-07-30 | 332 | 2044975 |  | Fabrik |  | UN56A-D111 |  |  | 230 | 240 | 2227 | 2296 | 5 | 5.8 | 21.6 | 38.6 | [5 empty] | 49.4 |  |  | 0.45 | 255.SU500
2024-08-01 | 332 | 2045006 |  | Fabrik |  | UN54A-D000 |  |  | 240 | 260 | 2325 | 2464 | 3.5 |  | 21 | 39.9 | [5 empty] | 51.1 |  |  | 0.509 | 256.SU650
2024-08-02 | 332 | 2045019 |  | Fabrik |  | UN58A-D000 |  |  | 220 | 240 | 2285 | 2359 | 5 | 5.4 | 20 | 52.1 | [5 empty] | 63.6 |  |  | 0.402 | 257.SU420
2024-08-05 | 332 | 2045036 |  | Fabrik |  | UN57A-D111 |  |  | 240 | 260 | 2339 | 2381 | 2 |  | 22 | 57 |  |  |  | 52.7 |  | 69.5 |  |  | 0.403 | 258 SU=520
2024-08-06 | 332 | 2045058 |  | Fabrik |  | UA56A-D000 |  |  | 220 | 220 | 2265 | 2285 | 5 | 6 | 21.4 | 36 |  |  |  | 30 |  | 46.1 |  |  | 0.449 | 259. SU=330
2024-08-06 | 332 | 2045066 |  | Fabrik |  | UA56A-D000 |  |  | 220 |  | 2287 |  | 5 | [11 empty] | 0.447 | Kun fukt
2024-08-06 | 332 | 2045074 |  | Fabrik |  | UA56A-D000 |  |  | 220 |  | 2289 | 2318 | 5 | 5.5 | [10 empty] | 0.449 | Kun luft
2024-08-07 | 332 | 2045089 |  | Fabrik |  | UN53A-D20J |  |  | 240 | 245 | 2244 | 2249 | 3.5 | 4.4 | 24.1 | 39.9 |  |  |  | 37.3 |  | 51.2 |  |  | 0.519 | 260
2024-08-07 | 332 | 2045093 |  | Fabrik |  | UN54A-D000 |  |  | 240 | 250 | 2354 | 2378 | 3.5 | 2.5 | 24.4 | 39.4 |  |  |  | 40.1 |  | 50.6 |  |  | 0.5 | 261
2024-08-08 | 332 | 2045128 |  | Fabrik |  | UN58A-D200 |  |  | 200 | 200 | 2196 | 2229 | 5 | 7.5 | 23.6 | 50.1 |  |  |  | 45.5 |  | 61.1 |  |  | 0.4 | 262 SU=360
2024-08-08 | 332 | 2045139 |  | Fabrik |  | UN60A-D110 |  |  | 200 | 160 | 2246 | 2264 | 5 | 7 | 25 | 41 |  |  |  | 38.5 |  | 52.6 |  |  | 0.434 | 263 SU=310 Tilsatt SP før avgang
2024-08-09 | 332 | 2045155 |  | Fabrik |  | UN54A-D110 |  |  | 180 | 210 | 2322 | 2341 | 3.5 |  | 23.5 | 39.1 |  |  |  | 39.9 |  | 50.2 |  |  | 0.496 | 264 SU=330
2024-08-12 | 332 | 2045182 |  | Fabrik |  | UN55A-D111 |  |  | 230 | 270 | 2330 | 2392 | 2 |  | 21.4 | 52.6 |  |  |  | 49.7 |  | 64.1 |  |  | 0.449 | 265 SU=600
2024-08-12 | 332 | 2045190 |  | Fabrik |  | UA56A-D000 |  |  | 220 | 240 | 2289 | 2304 | 5 | 5 | 20.2 | 40.2 | [5 empty] | 51.5 |  |  | 0.45 | 266 SU=450
2024-08-13 | 332 | 2045214 |  | Fabrik |  | UN56A-D111 |  |  | 220 | 260 | 2219 | 2247 | 5 | 6.5 | 20.6 | 42 | [5 empty] | 53.8 |  |  | 0.435 | 267 SU=500
2024-08-14 | 332 | 2045243 |  | Fabrik |  | UN53A-D110 |  |  | 240 | 250 | 2309 |  | 3.5 |  | 23.6 | 36.8 |  |  |  | 36.4 |  | 47.1 |  |  | 0.523 | 268.
2024-08-15 | 332 | 2045259 |  | Fabrik |  | UA56A-D000 |  |  | 220 |  | 2284 |  | 5 | [11 empty] | 0.449 | Fukt
2024-08-15 | 332 | 2045268 |  | Fabrik |  | UA56A-D000 |  |  | 220 | 250 | 2323 | 2384 | 5 | 3.6 | 22.1 | 40.5 |  |  |  | 33.9 |  | 51.9 |  |  | 0.448 | 269.
2024-08-15 | 332 | 2045274 |  | Fabrik |  | UN55A-D111 |  |  | 240 | 260 | 2335 | 2408 | 2 |  | 24 | 48.5 |  |  |  | 48.5 |  | 59.2 |  |  | 0.45 | 270 SU=630
2024-08-16 | 332 | 2045314 |  | Fabrik |  | UN54A-D000 |  |  | 240 | 245 | 2329 | 2360 | 3.5 |  | 24.1 | 36.7 |  |  |  | 24.4 |  | 47.1 |  |  | 0.497 | 271 SU=510
2024-08-16 | 332 | 2045317 |  | Fabrik |  | UN53A-D111 |  |  | 240 | 260 | 2325 | 2373 | 2 |  | 22.8 |  |  |  |  | 40.5 |  |  |  |  | 0.53 | 272 SU=540
2024-08-16 | 332 | 2045337 |  | Fabrik |  | UN56A-D000 |  |  | 230 | 250 | 2255 | 2247 | 5 | 6.4 | 21.7 |  |  |  |  | 35.2 |  |  |  |  | 0.445 | 273 SU=500
2024-08-19 | 332 | 2045374 |  | Fabrik |  | UN54A-D100 |  |  | 240 | 270 | 2329 | 2382 | 3.5 | 3.3 | 20.4 | 40.5 |  |  |  | 40 |  | 51.9 |  |  | 0.513 | 274 SU=595
2024-08-20 | 332 | 2045398 |  | Fabrik |  | UA55A-D000 |  |  | 220 | 240 | 2304 | 2319 | 3.5 | 4.5 | 20.1 | 37.2 |  |  |  | 35.2 |  | 47.8 |  |  | 0.451 | 275.
2024-08-21 | 332 | 2045418 |  | Fabrik |  | UN58A-D110 |  |  | 220 | 240 | 2245 | 2265 | 5 | 6.4 | 21.1 | [9 empty] | 0.403 | 276. SU= 480
2024-08-22 | 332 | 2045429 |  | Fabrik |  | UA56A-D000 |  |  | 220 | 230 | 2269 | 2278 | 5 | 5.8 | 18.9 | 36.8 |  |  |  | 29.8 |  | 47.1 |  |  | 0.45 | 277. SU= 375
2024-08-22 | 332 | 2045436 |  | Fabrik |  | UA58A-D000 |  |  | 220 | 230 | 2300 | 2332 | 5 | 4.7 | 20.2 | 46.6 |  |  |  | 39.6 |  | 56.8 |  |  | 0.405 | 278. SU= 460
2024-08-22 | 332 | 2045450 |  | Fabrik |  | UA56A-D000 |  |  | 220 |  | 2253 | 2271 | 5 | 6.5 | 19.6 | [9 empty] | 0.45 | kun luftmåling
2024-08-23 | 332 | 2045471 |  | Fabrik |  | UN57A-D111 |  |  | 240 | 260 | 2354 | 2425 | 2 |  | 21.1 | 56.6 | [5 empty] | 69.1 |  |  | 0.404 | 279 SU=550
2024-08-23 | 332 | 2045476 |  | Fabrik |  | UN57A-D111 |  |  | 240 |  | 2354 |  | 2 | [11 empty] | 0.404 | Kun fukt
2024-08-26 | 332 | 2045508 |  | Fabrik |  | UN54A-D000 |  |  | 200 | 230 | 2318 | 2343 | 3.5 | 4.1 | 19.5 | 37 |  |  |  | 37.8 |  | 47.5 |  |  | 0.497 | 280. SU= 460
2024-08-26 | 332 | 2045528 |  | Fabrik |  | UA58A-D000 |  |  | 200 | 200 | 2302 | 2330 | 5 | 4.8 | 20.3 | 47.6 |  |  |  | 39.2 |  | 58.1 |  |  | 0.395 | 281.SU= 320
2024-08-27 | 332 | 2045533 |  | Fabrik |  | UA56A-D000 |  |  | 220 | 230 | 2238 | 2263 | 5 | 7 | 19.2 | 35.4 |  |  |  | 29.3 |  | 45.4 |  |  | 0.454 | 282 SU=410
2024-08-27 | 332 | 2045545 |  | Fabrik |  | UA56A-D000 |  |  | 220 |  | 2240 | 2289 | 5 | 7 | 19.1 | [9 empty] | 0.449 | kun luftmåling
2024-08-28 | 332 | 2045563 |  | Fabrik |  | UN33A-D100 |  |  | 230 | 240 | 2358 | 2417 | 3.5 | 2.4 | 19.4 | 61.3 |  |  |  | 55.2 |  | 74.8 |  |  | 0.388 | 283.
2024-08-28 | 332 | 2045567 |  | Fabrik |  | UN51A-D000 |  |  | 240 | 240 | 2343 | 2390 | 2 |  | 18.7 | 30.9 |  |  |  | 25.9 |  | 38.2 |  |  | 0.659 | 284.
2024-08-29 | 332 | 2045600 |  | Fabrik |  | UN56A-D111 |  |  | 220 | 250 | 2202 | 2284 | 5 | 7 | 21 | 39.5 | [5 empty] | 50.6 |  |  | 0.448 | 285. SU500
2024-08-29 | 332 | 2045615 |  | Fabrik |  | UN55A-D111 |  |  | 240 |  | 2336 |  | 2 | [11 empty] | 0.45 | Kun fukt
2024-08-29 | 332 | 2045628 |  | Fabrik |  | UA56A-D000 |  |  | 220 | 220 | 2253 | 2329 | 5 | 6.5 | 20 | 38.2 |  |  |  | 31.1 |  | 49 | 56.8 | 57.5 | 0.45 | 286 SU=370
2024-08-30 | 332 | 2045649 |  | Fabrik |  | UN56A-D111 |  |  | 240 | 245 | 2248 | 2278 | 5 | 5.2 | 19.6 | 40 |  |  |  | 38 |  | 51.3 |  |  | 0.451 | 287 SU=480
2024-08-30 | 332 | 2045658 |  | Fabrik |  | UN32A-D000 |  |  | 200 | 200 | 2357 | 2389 | 4.5 | 2.7 | 22.2 | 57.4 |  |  |  | 54.9 |  | 70 |  |  | 0.399 | 288 SU=330 Sendt med Lstoff
2024-08-30 | 332 | 2045660 |  | Fabrik |  | UN56A-D102 |  |  | 650 | 650 | 2259 |  | 5 | 2 | 22.1 | 48.7 |  |  |  | 42.8 |  | 59.4 |  |  | 0.448 | 289 Teknolog på BP
2024-09-02 | 332 | 2045706 |  | Fabrik |  | UA56A-D000 |  |  | 220 | 220 | 2325 | 2341 | 5 | 3.5 | 19.2 | 46.8 |  |  |  | 35.5 |  | 57 |  |  | 0.456 | 290 SU=360 Sendt med Lstoff. nestebil6%
2024-09-02 | 332 | 2045720 |  | Fabrik |  | UA56A-D000 |  |  | 220 | 220 | 2284 | 2293 | 5 | 5.2 | 19.1 | [9 empty] | 0.449 | Kun Luft
2024-09-03 | 332 | 2045727 |  | Fabrik |  | UN53A-D111 |  |  | 230 | 250 | 2341 | 2429 | 2 |  | 19.4 | 38.3 | [5 empty] | 49 |  |  | 0.533 | 291. SU= 510. Prøve m/fiber
2024-09-03 | 332 | 2045732 |  | Fabrik |  | UN56A-D111 |  |  | 230 | 240 | 2245 | 2282 | 5 | 5.4 | 20.9 | 45.3 |  |  |  | 41.9 |  | 55.3 |  |  | 0.436 | 292. SU= 455
2024-09-03 | 332 | 2045757 |  | Fabrik |  | UN54A-D000 |  |  | 240 | 260 | 2308 | 2307 | 3.5 | 4.4 | 19.9 | [9 empty] | 0.497 | SU= 550. Ikke utstøpt
2024-09-04 | 332 | 2045790 |  | Fabrik |  | UN53A-D111 |  |  | 230 | 250 | 2343 | 2416 | 2 |  | 20.3 | 40.8 | [5 empty] | 52.3 |  |  | 0.53 | 293. SU=500
2024-09-04 | 332 | 2045801 |  | Fabrik |  | UA56A-D000 |  |  | 220 | 230 | 2279 | 2318 | 5 | 5.4 | 20.1 | 41.1 |  |  |  | 35 |  | 52.7 |  |  | 0.449 | 294. SU=410
2024-09-04 | 332 | 2045810 |  | Fabrik |  | UN55A-D20A |  |  | 240 | 250 | 2278 | 2292 | 4 | 3.8 | 22.7 | 53.6 |  |  |  | 47.6 |  | 65.4 |  |  | 0.425 | 295. SU=430
2024-09-04 | 332 | 2045813 |  | Fabrik |  | UA56A-D000 |  |  | 220 |  | 2289 |  | 5 | [11 empty] | 0.447 | Kun fukt
2024-09-05 | 332 | 2045851 |  | Fabrik |  | UA56A-D000 |  |  | 220 | 220 | 2289 | 2299 | 5 | 5 | 19.8 | 41.3 |  |  |  | 34.9 |  | 52.9 |  |  | 0.449 | 296. SU=380
2024-09-05 | 332 | 2045865 |  | Fabrik |  | UA56A-D000 |  |  | 220 |  | 2289 |  | 5 | [11 empty] | 0.45 | Kun fukt
2024-09-05 | 332 | 2045890 |  | Fabrik |  | UN62A-D000 |  |  | 220 |  | 2287 |  | 5 | 5.6 | 23.2 | [9 empty] | 0.4 | kun luftmåling
2024-09-06 | 332 | 2045906 |  | Fabrik |  | UN53A-D000 |  |  | 240 | 260 | 2320 | 2339 | 3.5 | 3.6 | 21.9 | 36.6 | [5 empty] | 46.9 |  |  | 0.529 | 297. SU= 500
2024-09-06 | 332 | 2045924 |  | Fabrik |  | UN32A-D100 |  |  | 220 |  | 2319 | 2361 | 4.5 | 3.6 | [10 empty] | 0.4 | kun luftmåling
2024-09-09 | 332 | 2045932 |  | Fabrik |  | UA53A-D110 |  |  | 240 | 260 | 2294 | 2384 | 3.5 |  | 20.9 | 47.1 |  |  |  | 37.6 |  | 57.5 |  |  | 0.53 | 298. SU= 520
2024-09-09 | 332 | 2045938 |  | Fabrik |  | UN55A-D000 |  |  | 220 | 220 | 2319 | 2335 | 3.5 | 3.4 | 22.8 | 48.3 |  |  |  | 42.9 |  | 58.9 |  |  | 0.45 | 299. SU= 410
2024-09-10 | 332 | 2045949 |  | Fabrik |  | UA56A-D000 |  |  | 220 | 215 | 2288 | 2308 | 5 | 5 | 20.7 | 39.4 |  |  |  | 32.8 |  | 50.5 |  |  | 0.45 | 300 SU=390
2024-09-10 | 332 | 2045960 |  | Fabrik |  | UN55A-D000 |  |  | 200 | 230 | 2334 | 2355 | 3.5 |  | 20 | 43.8 |  |  |  | 42.6 |  | 56.2 |  |  | 0.449 | 301 SU=430
2024-09-11 | 332 | 2045995 |  | Fabrik |  | UN54A-D000 |  |  | 240 | 270 | 2318 | 2300 | 3.5 | 3.8 | 18.5 | 36.5 | [5 empty] | 46.8 |  |  | 0.496 | 302. SU=620
2024-09-11 | 332 | 2046003 |  | Fabrik |  | UN56A-D111 |  |  | 240 | 240 | 2257 | 2326 | 5 | 4.9 | 18.5 | 39 | [5 empty] | 50 |  |  | 0.432 | 303. SU=420
2024-09-11 | 332 | 2046017 |  | Fabrik |  | UN54A-D000 |  |  | 240 |  | 2331 |  | 3.5 | [11 empty] | 0.487 | Fukt gjenbruk
2024-09-12 | 332 | 2046053 |  | Fabrik |  | UA56A-D000 |  |  | 220 | 255 | 2324 | 2288 | 5 | 3.5 | 17.7 | 38.7 |  |  |  | 30.5 |  | 49.6 |  |  | 0.449 | 304 SU=480 L-stoff på BP Kunde ønsk S240
2024-09-12 | 332 | 2046064 |  | Fabrik |  | UN58A-D000 |  |  | 200 |  | 2299 |  | 5 | [11 empty] | 0.395 | fukt
2024-09-12 | 332 | 2046074 |  | Fabrik |  | UA56A-D000 |  |  | 220 |  | 2284 | 2248 | 5 | 5.2 | 19.1 | [9 empty] | 0.449 | Kun Luft
2024-09-12 | 332 | 2046089 |  | Fabrik |  | UA56A-D000 |  |  | 220 |  | 2318 | 2349 | 5 | 3.8 | 19.3 | [9 empty] | 0.449 | Kun Luft
2024-09-13 | 332 | 2046102 |  | Fabrik |  | UN61A-D000 |  |  | 240 | 255 | 2330 | 2461 | 3.5 |  | 17 | 56.2 |  |  |  | 44.1 |  | 68.5 |  |  | 0.401 | 305.
2024-09-13 | 332 | 2046110 |  | Fabrik |  | UN56A-D111 |  |  | 230 | 235 | 2233 | 2257 | 5 | 5.8 | 20.5 | 40.9 |  |  |  | 37.7 |  | 52.4 |  |  | 0.439 | 306.
2024-09-13 | 332 | 2046114 |  | Fabrik |  | UN61A-D000 |  |  | 210 |  | 2336 |  | 3.5 | [11 empty] | 0.394 | Kun fukt.
2024-09-13 | 332 | 2046133 |  | Fabrik |  | UN61A-D000 |  |  | 210 | 250 | 2335 | 2408 | 3.5 |  | 18.2 | 53.7 | [5 empty] | 65.5 |  |  | 0.396 | 307 SU=510
2024-09-13 | 332 | 2046173 |  | Fabrik |  | UN61A-D000 |  |  | 220 | 215 | 2335 | 2465 | 3.5 |  | 19.6 | 54.9 |  |  |  | 49.5 |  | 66.9 |  |  | 0.395 | 308.
2024-09-16 | 332 | 2046181 |  | Fabrik |  | UN32A-D000 |  |  | 230 | 235 | 2313 |  | 4.5 | 4 | 19.5 | [9 empty] | 0.399 | kun luftmåling
2024-09-16 | 332 | 2046182 |  | Fabrik |  | UN32A-D110 |  |  | 230 | 240 | 2334 | 2411 | 4.5 | 3 | 19.9 | 55.7 |  |  |  | 49.8 |  | 67.9 |  |  | 0.401 | 309. SU=405
2024-09-16 | 332 | 2046202 |  | Fabrik |  | UN32A-D000 |  |  | 210 | 230 | 2330 | 2371 | 4.5 | 3.6 | 18.5 | 56.5 |  |  |  | 49.8 |  | 68.9 |  |  | 0.398 | 310. SU= 420
2024-09-16 | 332 | 2046216 |  | Fabrik |  | UN32A-D000 |  |  | 210 |  | 2335 | 2303 | 4.5 | 3.6 | [10 empty] | 0.399 | kun luftmåling
2024-09-16 | 332 | 2046227 |  | Fabrik |  | UN32A-D000 |  |  | 210 |  | 2335 | 2355 | 4.5 | 3.6 | [10 empty] | 0.4 | kun luftmåling
2024-09-16 | 332 | 2046240 |  | Fabrik |  | UN32A-D000 |  |  | 210 |  | 2344 | 2350 | 4.5 | 3.2 | [10 empty] | 0.399 | kun luftmåling
2024-09-16 | 332 | 2046249 |  | Fabrik |  | UN32A-D000 |  |  | 210 | 220 | 2325 | 2362 | 4.5 | 4 | 22 | 56.2 |  |  |  | 49.7 |  | 68.5 |  |  | 0.4 | 311. SU=430
2024-09-16 | 332 | 2046258 |  | Fabrik |  | UN32A-D000 |  |  | 210 |  | 2320 | 2321 | 4.5 | 4.2 | 21.7 | [9 empty] | 0.399 | kun luftmåling
2024-09-16 | 332 | 2046265 |  | Fabrik |  | UN32A-D000 |  |  | 210 |  | 2337 | 2360 | 4.5 | 3.5 | 21.9 | [9 empty] | 0.4 | Kun Luft
2024-09-16 | 332 | 2046272 |  | Fabrik |  | UN32A-D000 |  |  | 210 |  | 2345 | 2353 | 4.5 | 3.2 | 20.9 | [9 empty] | 0.398 | Kun Luft
2024-09-16 | 332 | 2046279 |  | Fabrik |  | UN32A-D000 |  |  | 210 | 230 | 2346 | 2339 | 4.5 | 3.2 | 21.5 | 56 | [5 empty] | 68.3 |  |  | 0.396 | 312 SU=430
2024-09-16 | 332 | 2046286 |  | Fabrik |  | UN32A-D000 |  |  | 210 |  | 2348 | 3264 | 4.5 | 3.2 | 20 | [9 empty] | 0.393 | Kun Luft
2024-09-17 | 332 | 2046293 |  | Fabrik |  | UN32A-D000 |  |  | 210 | 200 | 2329 | 2380 | 4.5 | 3.9 | 20.4 | [9 empty] | 0.395 | Kun Luft
2024-09-17 | 332 | 2046299 |  | Fabrik |  | UN32A-D000 |  |  | 210 | 230 | 2316 | 2342 | 4.5 | 4.5 | 20.7 | 54.4 | [5 empty] | 66.4 |  |  | 0.395 | 313. SU=410
2024-09-17 | 332 | 2046307 |  | Fabrik |  | UA56A-D000 |  |  | 240 | 240 | 2324 | 2364 | 5 | 3.5 | 18.4 | 45.1 |  |  |  | 34.3 |  | 55 |  |  | 0.448 | 314. SU=410
2024-09-17 | 332 | 2046314 |  | Fabrik |  | UN55A-D000 |  |  | 200 |  | 2324 |  | 3.5 | [11 empty] | 0.444 | Kun fukt
2024-09-18 | 332 | 2046359 |  | Fabrik |  | UN56A-D111 |  |  | 230 | 240 | 2234 | 2264 | 5 | 5.8 | 20.4 | 40.5 |  |  |  | 38.3 |  | 51.9 |  |  | 0.437 | 315 SU=450
2024-09-18 | 332 | 2046369 |  | Fabrik |  | UA56A-D000 |  |  | 240 |  | 2252 | 2266 | 5 | 6.5 | 19.7 | [9 empty] | 0.451 | Luft og fukt
2024-09-18 | 332 | 2046371 |  | Fabrik |  | UN55A-D121 |  |  | 240 | 260 | 2325 | 2357 | 2 |  | 19.8 | 50.4 |  |  |  | 43.5 |  | 61.4 |  |  | 0.45 | 316 SU=510
2024-09-19 | 332 | 2046395 |  | Fabrik |  | UA56A-D000 |  |  | 240 | 230 | 2323 | 2359 | 5 | 3.6 | 19.1 | 42.6 |  |  |  | 33.9 |  | 54.6 |  |  | 0.449 | 317 SU=415mm
2024-09-19 | 332 | 2046407 |  | Fabrik |  | UN55A-D111 |  |  | 240 | 260 | 2333 | 2430 | 2 |  | 22 | 49 |  |  |  | 47.8 |  | 59.7 |  |  | 0.443 | 318 SU=620mm
2024-09-19 | 332 | 2046410 |  | Fabrik |  | UA56A-D000 |  |  | 220 |  | 2242 | 2241 | 5 | 7 | [10 empty] | 0.448 | kun luft
2024-09-20 | 332 | 2046448 |  | Fabrik |  | UA58A-D000 |  |  | 240 | 220 | 2342 | 2356 | 5 | 3 | 17.1 | 49.4 |  |  |  | 41.3 |  | 60.2 |  |  | 0.403 | 319 SU=380
2024-09-20 | 332 | 2046463 |  | Fabrik |  | UN53A-D000 |  |  | 200 |  | 2336 |  | 3.5 | [11 empty] | 0.529
2024-09-20 | 332 | 2046470 |  | Fabrik |  | UN51A-D000 |  |  | 230 | 260 | 2349 | 2361 | 2 |  | 18.1 | 31.3 |  |  |  | 26.6 |  | 38.6 |  |  | 0.611 | 320. SU=520
2024-09-23 | 332 | 2046505 |  | Fabrik |  | UN58A-D000 |  |  | 200 | 170 | 2290 | 2336 | 5 | 5.4 | 18.9 | 52.6 |  |  |  | 48.4 |  | 64.1 |  |  | 0.4 | 321. SU= 270
2024-09-24 | 332 | 2046541 |  | Fabrik |  | UN55A-D111 |  |  | 220 | 260 | 2334 | 2386 | 2 |  | 18.3 | 50.4 |  |  |  | 44.7 |  | 61.5 |  |  | 0.449 | 322 SU=520
2024-09-24 | 332 | 2046551 |  | Fabrik |  | UN54A-D000 |  |  | 240 |  | 2324 |  | 3.5 | [11 empty] | 0.511 | fukt
2024-09-24 | 332 | 2046560 |  | Fabrik |  | UA56A-D000 |  |  | 220 |  | 2288 |  | 5 | 6.5 | [10 empty] | 0.449 | Luft
2024-09-24 | 332 | 2046563 |  | Fabrik |  | UA56A-D000 |  |  | 220 |  | 2253 | 2266 | 5 | 6.5 | 16.7 | [9 empty] | 0.448 | Luft
2024-09-25 | 332 | 2046598 |  | Fabrik |  | UN55A-D111 |  |  | 240 | 260 | 2332 | 2406 | 2 |  | 17.6 |  |  |  |  | 46.9 |  |  |  |  | 0.446 | 323. SU= 535
2024-09-25 | 332 | 2046606 |  | Fabrik |  | UA55A-D110 |  |  | 180 | 100 | 2321 | 2312 | 3.5 |  | 17.3 |  |  |  |  | 36.9 |  |  |  |  | 0.415 | 324. Sjåfør varslet om synk. Tilsett evt
2024-09-25 | 332 | 2046607 |  | Fabrik |  | UA56A-D000 |  |  | 240 | 200 | 2260 | 2307 | 5 | 6.2 | 16.8 | 38.3 |  |  |  | 31.6 |  | 49 |  |  | 0.444 | 325. SU= 330
2024-09-26 | 332 | 2046660 |  | Fabrik |  | UN56A-D111 |  |  | 230 | 230 | 2211 | 2274 | 5 | 7 | 19.7 | 46.8 |  |  |  | 42.6 |  | 57 |  |  | 0.429 | 326 SU=410 HUNA, Klump i sanda
2024-09-26 | 332 | 2046673 |  | Fabrik |  | UA56A-D000 |  |  | 220 |  | 2245 |  | 5 | 7 | [10 empty] | 0.428 | Luft og fukt Tilsatt 1L demper
2024-09-27 | 332 | 2046718 |  | Fabrik |  | UN56A-D111 |  |  | 220 | 230 | 2220 | 2245 | 5 | 6.1 | 16.7 | 41.9 |  |  |  | 37.6 |  | 51.1 |  |  | 0.444 | 327. SU= 480
2024-09-27 | 332 | 2046732 |  | Fabrik |  | UN54A-D000 |  |  | 240 | 260 | 2329 | 2331 | 3.5 |  | 15.9 | 37.7 |  |  |  | 36.5 |  | 48.3 |  |  | 0.501 | 328. SU= 590
2024-09-30 | 332 | 2046759 |  | Fabrik |  | UA56A-D000 |  |  | 240 | 230 | 2292 | 2302 | 5 | 4.9 | 14.4 | 41.3 |  |  |  | 36.8 |  | 52.9 |  |  | 0.446 | 329 SU=430
2024-09-30 | 332 | 2046769 |  | Fabrik |  | UN53A-D000 |  |  | 200 |  | 2365 | 2306 | 3.5 | 2.8 | 15 | 53.2 | [5 empty] | 64.8 |  |  | 0.523 | 330 SU=595
2024-09-30 | 332 | 2046786 |  | Fabrik |  | UA56A-D000 |  |  | 220 | 250 | 2341 | 2343 | 5 | 3.1 | 21.4 | [9 empty] | 0.436 | 370 SU=470 Tilsatt 1L lstoff
2024-10-01 | 332 | 2046803 |  | Fabrik |  | UL32A-D002 |  |  | 650 | 660 | 2309 | 2338 | 4.5 | 2.6 | 20.9 | 51.2 | [5 empty] | 62.4 |  |  | 0.395 | 331.
2024-10-01 | 332 | 2046815 |  | Fabrik |  | UN54A-D100 |  |  | 220 | 240 | 2368 | 2386 | 3.5 | 1.5 | 15.8 | 40.1 | [5 empty] | 51.4 |  |  | 0.509 | 332. SU= 510
2024-10-01 | 332 | 2046820 |  | Fabrik |  | UA56A-D000 |  |  | 220 | 200 | 2263 | 2312 | 5 | 6.3 | 15.8 | 42 | [5 empty] | 53.9 | 60.4 | 62.2 | 0.435 | 333. SU=315. 28,56 og 90 døgn
2024-10-01 | 332 | 2046821 |  | Fabrik |  | UL32A-D002 |  |  | 650 |  | 2272 |  | 4.5 | 3.3 | 15.4 | [9 empty] | 0.395 | kun luftmåling
2024-10-02 | 332 | 2046859 |  | Fabrik |  | UA56A-D100 |  |  | 230 | 200 | 2236 | 2268 | 5 | 6.5 | 16.6 | 40.8 | [5 empty] | 52.3 |  |  | 0.432 | 334. SU=340
2024-10-02 | 332 | 2046863 |  | Fabrik |  | UA56A-D000 |  |  | 220 | 230 | 2311 |  | 5 | 4 | 19.2 | 42.1 |  |  |  | 35.3 |  | 54 |  |  | 0.438 | 335. SU=435
2024-10-02 | 332 | 2046874 |  | Fabrik |  | UN53A-D000 |  |  | 240 | 255 | 2325 |  | 3.5 |  | 19.2 | 35.9 | [5 empty] | 46 |  |  | 0.532 | 336. SU=560
2024-10-03 | 332 | 2046883 |  | Fabrik |  | UA56A-D000 |  |  | 240 | 240 | 2319 | 2332 | 5 | 3.7 | 17.9 | 42.1 |  |  |  | 33 |  | 53.9 |  |  | 0.443 | 337.SU=430. Luft målt på byggeplass:4,2%
2024-10-03 | 332 | 2046892 |  | Fabrik |  | UA56A-D000 |  |  | 220 |  | 2337 | 2337 | 5 | 3.8 | 19.8 | [9 empty] | 0.441 | kun luftmåling
2024-10-03 | 332 | 2046923 |  | Fabrik |  | UL32A-D002 |  |  | 650 | 615 | 2272 |  | 4.5 | 3.3 | 19.9 | 51.9 |  |  |  | 41.3 |  | 63.3 |  |  | 0.393 | 338
2024-10-04 | 332 | 2046945 |  | Fabrik |  | UN58A-D000 |  |  | 240 | 220 | 2309 | 2349 | 5 | 4.6 | 19.7 | 54.6 |  |  |  | 51.2 |  | 66.6 |  |  | 0.398 | 339. SU=380
2024-10-07 | 332 | 2046981 |  | Fabrik |  | UN54A-D100 |  |  | 220 |  | 2321 | 2376 | 3.5 |  | 17 | 39.2 |  |  |  | 39.3 |  | 50.2 |  |  | 0.51 | 340.S=270,SU=560. Feil i prøveuttak? Tro
2024-10-08 | 332 | 2047024 |  | Fabrik |  | UA56A-D000 |  |  | 220 | 240 | 2325 | 2325 | 5 | 3.4 | 20.3 |  |  |  |  | 38.5 |  |  | 60.1 | 65.4 | 0.429 | 341 SU=420
2024-10-08 | 332 | 2047044 |  | Fabrik |  | UA56A-D000 |  |  | 220 |  | 2321 | 2348 | 5 | 3.9 | 20.7 | 46.2 | [5 empty] | 56.4 |  |  | 0.431 | 342
2024-10-09 | 332 | 2047076 |  | Fabrik |  | UA56A-D000 |  |  | 220 | 220 | 2322 | 2356 | 5 | 3.7 | 19 | 46.3 |  |  |  | 37.8 |  | 56.5 |  |  | 0.439 | 343 SU=370
2024-10-10 | 332 | 2047128 |  | Fabrik |  | UN58A-D100 |  |  | 220 | 230 | 2302 | 2288 | 5 | 4.3 | 20.3 | 53.3 |  |  |  | 48.5 |  | 65 |  |  | 0.397 | 344 SU=360
2024-10-10 | 332 | 2047131 |  | Fabrik |  | UA56A-D000 |  |  | 240 | 240 | 2298 | 2309 | 5 | 5 | 18.3 | 48.1 |  |  |  | 38 |  | 58.7 |  |  | 0.444 | 345 SU=510
2024-10-10 | 332 | 2047152 |  | Fabrik |  | UL32A-D000 |  |  | 200 | 250 | 2349 | 2358 | 4.5 | 3.8 | 22.2 | 54 |  |  |  | 45 |  | 65.8 |  |  | 0.369 | 346 SU=510
2024-10-11 | 332 | 2047177 |  | Fabrik |  | UN54A-D111 |  |  | 220 | 250 | 2324 | 2352 | 2 |  | 18.4 | 42.5 |  |  |  | 41.1 |  | 54.5 |  |  | 0.483 | 347 SU=550
2024-10-11 | 332 | 2047206 |  | Fabrik |  | UN51A-D000 |  |  | 230 |  | 2361 | 2453 | 2 |  | 18.3 | 41.1 | [5 empty] | 52.7 |  |  | 0.534 | 348 Kun terninger
2024-10-14 | 332 | 2047218 |  | Fabrik |  | UN58A-D110 |  |  | 220 | 240 | 2286 | 2319 | 5 | 4.5 | 20.5 | 53 |  |  |  | 48.9 |  | 64.6 |  |  | 0.401 | 349 SU=420
2024-10-14 | 332 | 2047231 |  | Fabrik |  | UN53A-D000 |  |  | 200 |  | 2364 |  | 3.5 | [11 empty] | 0.512 | Kun Fukt
2024-10-14 | 332 | 2047238 |  | Fabrik |  | UN56A-D121 |  |  | 240 | 240 | 2298 | 2328 | 5 | 3.4 | 22.2 | 52.4 |  |  |  | 46.8 |  | 63.9 |  |  | 0.419 | 350 SU=430
2024-10-15 | 332 | 2047257 |  | Fabrik |  | UA56A-D000 |  |  | 240 | 230 | 2332 | 2413 | 5 | 3.9 | 17.4 | 48.4 | [5 empty] | 59.1 | 67.3 |  | 0.413 | 351. SU 450
2024-10-15 | 332 | 2047262 |  | Fabrik |  | UA56A-D000 |  |  | 220 |  | 2310 |  | 5 | 5.1 | 18 | [9 empty] | 0.406 | Luftprøve
2024-10-15 | 332 | 2047269 |  | Fabrik |  | UA56A-D000 |  |  | 220 |  | 2301 |  | 5 | [11 empty] | 0.402 | Kun fukt
2024-10-16 | 332 | 2047299 |  | Fabrik |  | UA56A-D000 |  |  | 220 | 240 | 2321 | 2358 | 5 | 3.8 | 20.8 | 45.5 | [5 empty] | 55.4 |  |  | 0.423 | 352. SU=510
2024-10-17 | 332 | 2047349 |  | Fabrik |  | UA56A-D000 |  |  | 220 | 220 | 2329 | 2365 | 5 | 3.3 | 20.5 | 47.9 |  |  |  | 38.6 |  | 58.4 |  |  | 0.439 | 353. SU=380.Tilsatt 1 ltr L-stoff (1:9)
2024-10-18 | 332 | 2047409 |  | Fabrik |  | UN56A-D111 |  |  | 230 | 240 | 2204 | 2267 | 5 | 7 | 21.1 | 40.1 | [5 empty] | 51.4 |  |  | 0.436 | 354. SU=420
2024-10-18 | 332 | 2047444 |  | Fabrik |  | UN67A-E100 |  |  | 200 | 240 | 2455 | 2486 | 2 |  | 18.4 | 71.3 |  |  |  | 56.3 |  | 87 |  |  | 0.362 | 355. SU=450. Prøve tatt av sats nr. 5
2024-10-18 | 332 | 2047445 |  | Fabrik |  | UN57A-D200 | [6 empty] | 5 | [11 empty] | 0.391 | Slett denne
2024-10-18 | 332 | 2047460 |  | Fabrik |  | UN55A-D202 |  |  | 650 | 670 | 2265 | 2339 | 3 |  | 20.2 | 41.5 | [5 empty] | 53.3 |  |  | 0.437 | 356
2024-10-21 | 332 | 2047488 |  | Fabrik |  | UN58A-D000 |  |  | 200 | 210 | 2271 | 2283 | 5 | 5.9 | 21.3 | 50.2 |  |  |  | 45.7 |  | 61.2 |  |  | 0.401 | 357. SU=370
2024-10-21 | 332 | 2047496 |  | Fabrik |  | UN32A-D000 |  |  | 200 | 210 | 2303 | 2411 | 4.5 | 5 | 20.7 | 55 |  |  |  | 50.5 |  | 67.1 |  |  | 0.396 | 358. SU=330
2024-10-22 | 332 | 2047523 |  | Fabrik |  | UA56A-D000 |  |  | 220 | 240 | 2266 | 2312 | 5 | 6 | 20.7 | 40.5 | [5 empty] | 52 | 57.3 | 60.3 | 0.436 | 359. SU=430
2024-10-22 | 332 | 2047526 |  | Fabrik |  | UN54A-D100 |  |  | 240 | 270 | 2319 | 2381 | 3.5 |  | 19.6 | 37.5 |  |  |  | 36.5 |  | 48 |  |  | 0.512 | 360. SU=550
2024-10-23 | 332 | 2047567 |  | Fabrik |  | UN53A-D000 |  |  | 200 | 240 | 2344 | 2402 | 3.5 |  | 16 | 40.2 |  |  |  | 37.3 |  | 49.1 |  |  | 0.523 | 361.
2024-10-23 | 332 | 2047570 |  | Fabrik |  | UA56A-D000 |  |  | 220 | 220 | 2280 | 2299 | 5 | 5.6 | 19.2 | 42 |  |  |  | 35.6 |  | 53.9 |  |  | 0.433 | 362.
2024-10-24 | 332 | 2047601 |  | Fabrik |  | UN56A-D111 |  |  | 230 | 240 | 2245 | 2263 | 5 | 5.5 | 20.3 | 45.5 |  |  |  | 40.8 |  | 55.5 |  |  | 0.432 | 363 SU=430
2024-10-24 | 332 | 2047607 |  | Fabrik |  | UA56A-D000 |  |  | 220 | 220 | 2305 | 2291 | 5 | 5 | 22.2 | 42.2 |  |  |  | 36.1 |  | 54 |  |  | 0.433 | 364 SU=370
2024-10-24 | 332 | 2047627 |  | Fabrik |  | UN32A-D110 |  |  | 220 | 220 | 2352 | 2368 | 4.5 | 2.3 | 20.4 | 55.5 |  |  |  | 50.8 |  | 67.7 |  |  | 0.399 | 365 SU=350 Luft justert i skako
2024-10-25 | 332 | 2047678 |  | Fabrik |  | UN54A-D000 |  |  | 240 | 260 | 2338 |  | 3.5 |  | 21 | 39.2 |  |  |  | 38.9 |  | 50.2 |  |  | 0.482 | 366. SU=540
2024-10-25 | 332 | 2047694 |  | Fabrik |  | UN56A-D120 |  |  | 220 |  | 2280 | 2350 | 5 | 4.3 | 21.9 | 50.8 | [5 empty] | 62 |  |  | 0.438 | 367
2024-10-28 | 332 | 2047699 |  | Fabrik |  | UN53A-D20J |  |  | 240 | 240 | 2268 | 2344 | 3.5 |  | 19.6 | 45.8 |  |  |  | 40.6 |  | 55.9 |  |  | 0.512 | 368 SU=460
2024-10-28 | 332 | 2047702 |  | Fabrik |  | UN56A-D111 |  |  | 240 | 240 | 2275 | 2296 | 5 | 4 | 20.7 | 48.9 |  |  |  | 43.3 |  | 59.6 |  |  | 0.435 | 369 SU=400
2024-10-28 | 332 | 2047708 |  | Fabrik |  | UA56A-D000 |  |  | 220 | 250 | 2341 | 2343 | 5 | 3.1 | 21.4 | 47.4 |  |  |  | 35.4 |  | 57.8 |  |  | 0.426 | 370. SU= 470. Tilsatt 1ltr L-stoff
2024-10-29 | 332 | 2047729 |  | Fabrik |  | UN54A-D100 |  |  | 240 | 260 | 2313 | 2421 | 3.5 |  | 20.8 | 40.9 |  |  |  | 40.4 |  | 52.4 |  |  | 0.512 | 371 SU=600
2024-10-29 | 332 | 2047731 |  | Fabrik |  | UA56A-D000 |  |  | 220 | 230 | 2340 | 2333 | 5 | 3 | 22.5 | 42.7 |  |  |  | 35.7 |  | 54.8 |  |  | 0.435 | 372 SU=410 Prøve av 1. sats.
2024-10-29 | 332 | 2047753 |  | Fabrik |  | UE55A-S110 |  |  | 240 | 245 | 2336 | 2385 | 3.5 |  | 19.3 | 51.6 |  |  |  | 43 |  | 62.9 |  |  | 0.451 | 373.
2024-10-30 | 332 | 2047764 |  | Fabrik |  | UN32A-D000 |  |  | 200 | 190 | 2361 | 2394 | 4.5 | 2.5 | 20 | 61.6 |  |  |  | 56.3 |  | 75.1 |  |  | 0.401 | 374. SU=360. Tilsatt 0,8 l. L-stoff
2024-10-30 | 332 | 2047772 |  | Fabrik |  | UN53X-D000 |  |  | 200 | 110 | 2444 | 2428 | 2 |  | 22.9 | 38.7 |  |  |  | 29.6 |  | 49.7 |  |  | 0.552 | 375. SU=210. +Fukt
2024-10-30 | 332 | 2047774 |  | Fabrik |  | UN32A-D000 |  |  | 200 |  | 2316 |  | 4.5 | [11 empty] | 0.399 | Fukt
2024-10-30 | 332 | 2047776 |  | Fabrik |  | UA56A-D000 |  |  | 220 |  | 2288 |  | 5 | 4.6 | [10 empty] | 0.437 | Luft
2024-10-30 | 332 | 2047779 |  | Fabrik |  | UN32A-D000 |  |  | 200 |  | 2349 | 2375 | 4.5 | 3.2 | 23.9 | [9 empty] | 0.391 | Luft
2024-10-31 | 332 | 2047804 |  | Fabrik |  | UN56A-D111 |  |  | 240 | 230 | 2231 | 2271 | 5 | 6 | 20.5 | 47.7 |  |  |  | 42.8 |  | 58.1 |  |  | 0.431 | 376.
2024-10-31 | 332 | 2047810 |  | Fabrik |  | UA56A-D000 |  |  | 220 | 230 | 2341 | 2352 | 5 | 3 | 19.6 | 46.7 |  |  |  | 37.5 |  | 57 |  |  | 0.426 | 377. SU= 420
2024-10-31 | 332 | 2047823 |  | Fabrik |  | UN67A-E100 |  |  | 200 | 170 | 2471 | 2472 | 2 |  | 20.7 | 77.4 |  |  |  | 64.6 |  | 94.4 |  |  | 0.341 | 378. Tils.4 ltr vann på trommel og sendt
2024-11-01 | 332 | 2047845 |  | Fabrik |  | UA53A-D110 |  |  | 230 | 240 | 2316 | 2404 | 3.5 |  | 18 | 52.1 |  |  |  | 41.4 |  | 63.6 |  |  | 0.514 | 379. SU= 440
2024-11-01 | 332 | 2047851 |  | Fabrik |  | UV57A-D200 |  |  | 240 | 250 | 2236 | 2328 | 5 |  | 22.1 | 58.6 |  |  |  | 55.3 |  | 71.4 |  |  | 0.38 | 380. SU= 460
2024-11-01 | 332 | 2047862 |  | Fabrik |  | UN54A-D120 |  |  | 240 | 240 | 2355 | 2415 | 2 |  | 18.5 | 50.4 |  |  |  | 45.7 |  | 61.5 |  |  | 0.501 | 381. SU= 480
2024-11-01 | 332 | 2047864 |  | Fabrik |  | UN53X-D000 |  |  | 200 | 200 | 2489 | 2488 | 2 |  | 14 | 91.4 |  |  |  | 78.6 |  | 111.4 |  |  | 0.258 | 382. SU= 320
2024-11-04 | 332 | 2047877 |  | Fabrik |  | UN53A-D000 |  |  | 200 | 240 | 2353 | 2356 | 3.5 |  | 19.8 | 35.3 |  |  |  | 34.1 |  | 45.3 |  |  | 0.496 | 383 SU=510
2024-11-05 | 332 | 2047905 |  | Fabrik |  | UN54A-D000 |  |  | 240 |  | 2332 |  | 3.5 | [11 empty] | 0.509 | Kun fukt
2024-11-05 | 332 | 2047908 |  | Fabrik |  | UN53A-D200 |  |  | 190 | 260 | 2258 | 2351 | 5 |  | 21.2 | 47.3 |  |  |  | 44.5 |  | 57.7 |  |  | 0.496 | 384. SU=510
2024-11-05 | 332 | 2047928 |  | Fabrik |  | UA56A-D000 |  |  | 220 | 220 | 2288 | 2351 | 5 | 5 | 20.9 | 41.2 |  |  |  | 33.3 |  | 52.8 |  |  | 0.44 | 385. SU=350
2024-11-06 | 332 | 2047932 |  | Fabrik |  | UN56A-D111 |  |  | 230 | 230 | 2289 | 2280 | 5 | 4 | 15.2 | 49.1 |  |  |  | 42.4 |  | 59.9 |  |  | 0.439 | 386. SU= 450
2024-11-06 | 332 | 2047940 |  | Fabrik |  | UN56A-D120 |  |  | 220 | 210 | 2296 | 2330 | 5 | 4 | 22.2 | 54.5 |  |  |  | 48.2 |  | 66.4 |  |  | 0.431 | 387. SU= 340
2024-11-06 | 332 | 2047965 |  | Fabrik |  | UL32A-D000 |  |  | 200 |  | 2329 | 2411 | 4.5 | 4.2 |  | 53.3 |  |  |  | 43.6 |  | 65 |  |  | 0.39 | 388. Tilsatt luftdemper(6,5% før)
2024-11-06 | 332 | 2047971 |  | Fabrik |  | UL32A-D000 |  |  | 200 |  | 2307 | 2345 | 4.5 | 5 | 19.6 | [9 empty] | 0.394 | kun luftmåling
2024-11-07 | 332 | 2048000 |  | Fabrik |  | UN59A-D000 |  |  | 200 | 230 | 2351 | 2447 | 3.5 |  | 23.3 | 61.8 |  |  |  | 55.5 |  | 75.4 |  |  | 0.405 | 389. SU=390 + fukt
2024-11-07 | 332 | 2048013 |  | Fabrik |  | UN67A-E100 |  |  | 200 | 190 | 2460 | 2558 | 2 |  | 19.5 | 76.3 |  |  |  | 65.5 |  | 93 |  |  | 0.358 | 390.
2024-11-11 | 332 | 2048041 |  | Fabrik |  | UN67A-E100 |  |  | 230 | 240 | 2468 | 2508 | 2 |  | 19.7 | 78 |  |  |  | 64 |  | 95.1 |  |  | 0.361 | 391 SU=400
2024-11-12 | 332 | 2048064 |  | Fabrik |  | UA57A-D110 |  |  | 230 | 260 | 2311 | 2424 | 3.5 |  | 20 | 54.7 |  |  |  | 44.7 |  | 66.7 |  |  | 0.401 | 392. SU= 585
2024-11-12 | 332 | 2048071 |  | Fabrik |  | UN58A-D100 |  |  | 220 | 230 | 2299 | 2328 | 5 | 4.6 | 20.6 | 57.2 |  |  |  | 53.1 |  | 69.7 |  |  | 0.39 | 393. SU=380
2024-11-12 | 332 | 2048073 |  | Fabrik |  | UN32A-D000 |  |  | 200 | 140 | 2280 | 2351 | 4.5 | 6.3 | 18.2 | 57.4 |  |  |  | 54.6 |  | 70 |  |  | 0.388 | 394.Tilsatt demper tilsv.2% demping, og
2024-11-13 | 332 | 2048105 |  | Fabrik |  | UN54A-D110 |  |  | 220 | 240 | 2323 | 2411 | 3.5 |  | 21.7 | 46.2 |  |  |  | 44 |  | 56.3 |  |  | 0.491 | 395
2024-11-13 | 332 | 2048111 |  | Fabrik |  | UV57A-D200 |  |  | 210 | 230 | 2245 | 2311 | 5 |  | 18 | 56.3 |  |  |  | 52.2 |  | 68.7 |  |  | 0.382 | 396 SU=380
2024-11-13 | 332 | 2048115 |  | Fabrik |  | UN32A-D000 |  |  | 220 | 210 | 2363 | 2401 | 4.5 | 3 | 19.7 | 59.7 |  |  |  | 54.7 |  | 72.9 |  |  | 0.379 | 397 SU=390
2024-11-13 | 332 | 2048129 |  | Fabrik |  | UN56A-D110 |  |  | 200 | 225 | 2224 | 2248 | 5 | 7.7 | 20.3 | 42.2 |  |  |  | 39.4 |  | 54.2 |  |  | 0.416 | 398 SU=380
2024-11-14 | 332 | 2048178 |  | Fabrik |  | UN32A-D000 |  |  | 200 | 200 | 2349 | 2376 | 4.5 | 3.6 | 21.7 | 58.2 | [5 empty] | 71 |  |  | 0.376 | 399 SU=340
2024-11-14 | 332 | 2048186 |  | Fabrik |  | UN58A-D100 |  |  | 220 | 230 | 2285 | 2298 | 5 | 5.4 | 23.4 | 54.3 |  |  |  | 47.7 |  | 66.2 |  |  | 0.383 | 400 SU=370
2024-11-15 | 332 | 2048216 |  | Fabrik |  | UN58A-D110 |  |  | 200 | 215 | 2258 | 2332 | 5 | 6 | 20.6 | 51 |  |  |  | 46.1 |  | 62.2 |  |  | 0.39 | 401. SU=380mm
2024-11-18 | 332 | 2048267 |  | Fabrik |  | UN58A-D200 |  |  | 200 | 160 | 2231 | 2243 | 5 | 6 | 22.4 | 53.8 |  |  |  | 49.6 |  | 65.6 |  |  | 0.369 | 402+fukt. SU=290
2024-11-18 | 332 | 2048270 |  | Fabrik |  | UN53A-D000 |  |  | 200 |  | 2354 |  | 3.5 | [11 empty] | 0.514 | Fukt
2024-11-19 | 332 | 2048284 |  | Fabrik |  | UA57A-D110 |  |  | 240 | 250 | 2320 | 2401 | 3.5 |  | 21.6 | 52.9 |  |  |  | 43.2 |  | 64.6 |  |  | 0.407 | 403. SU= 475
2024-11-20 | 332 | 2048321 |  | Fabrik |  | UN56A-D000 |  |  | 200 | 180 | 2279 | 2312 | 5 | 5.7 | 19.9 | 39.5 |  |  |  | 36.8 |  | 50.6 |  |  | 0.422 | 404. SU= 320
2024-11-20 | 332 | 2048334 |  | Fabrik |  | UN32A-D000 |  |  | 220 |  | 2305 | 2335 | 4.5 | 5 | 22.2 | [9 empty] | 0.391 | Kun luft
2024-11-21 | 332 | 2048351 |  | Fabrik |  | UN53A-D000 |  |  | 200 | 240 | 2334 | 2333 | 3.5 |  | 20.4 | 34.7 |  |  |  | 33.7 |  | 42.9 |  |  | 0.531 | 405 SU=450
2024-11-22 | 332 | 2048386 |  | Fabrik |  | UV57B-D200 |  |  | 210 | 210 | 2242 | 2312 | 5 |  | 21 | 56.7 |  |  |  | 54.4 |  | 69.1 |  |  | 0.394 | 406. SU= 380
2024-11-22 | 332 | 2048395 |  | Fabrik |  | UN32A-D000 |  |  | 200 |  | 2335 | 2353 | 4.5 | 4 | 20.5 | [9 empty] | 0.387 | Kun luft
2024-11-25 | 332 | 2048405 |  | Fabrik |  | UN56A-D111 |  |  | 230 | 230 | 2253 | 2262 | 5 | 5.2 | 20 | 42.6 |  |  |  | 40 |  | 54.6 |  |  | 0.43 | 407 SU=400
2024-11-26 | 332 | 2048439 |  | Fabrik |  | UN58A-D000 |  |  | 220 | 220 | 2344 | 2412 | 5 | 2.6 | 19.2 | 55.2 |  |  |  | 48.3 |  | 67.3 |  |  | 0.397 | 408. SU=375. Økt L-stoff etter prøve
2024-11-28 | 332 | 2048492 |  | Fabrik |  | UN55A-D111 |  |  | 230 | 220 | 2346 | 2416 | 2 |  | 19.6 | 58.9 |  |  |  | 53.6 |  | 71.9 |  |  | 0.444 | 409. SU= 420
2024-11-28 | 332 | 2048498 |  | Fabrik |  | UN53A-D000 |  |  | 220 | 230 | 2330 | 2378 | 3.5 |  | 21.8 | 39 |  |  |  | 38.7 |  | 50 |  |  | 0.522 | 410. SU= 440
2024-11-29 | 332 | 2048544 |  | Fabrik |  | UN58A-D000 |  |  | 220 | 210 | 2318 | 2353 | 5 | 3.8 | 21.2 | 53.2 |  |  |  | 47.7 |  | 64.9 |  |  | 0.396 | 411. SU=370
2024-12-02 | 332 | 2048578 |  | Fabrik |  | UN59A-D000 |  |  | 220 | 210 | 2350 | 2467 | 3.5 |  | 19.9 | 64.3 |  |  |  | 59.9 |  | 78.4 |  |  | 0.399 | 412.SU=350
2024-12-03 | 332 | 2048590 |  | Fabrik |  | UN56A-D000 |  |  | 220 | 250 | 2345 | 2316 | 5 | 3 | 18.3 | 41.3 |  |  |  | 38.9 |  | 53 |  |  | 0.429 | 413 SU=490 Luft godkjent av teknolog
2024-12-03 | 332 | 2048605 |  | Fabrik |  | UN56A-D000 |  |  | 180 |  | 2288 | 2285 | 5 | 5.7 | 17.7 | [9 empty] | 0.423 | Luft og Fukt
2024-12-04 | 332 | 2048619 |  | Fabrik |  | UN55A-D000 |  |  | 200 |  | 2331 |  | 3.5 | [11 empty] | 0.434 | kun fukt
2024-12-05 | 332 | 2048638 |  | Fabrik |  | UN53A-D102 |  |  | 650 | 550 | 2290 | 2399 | 3.5 |  | 21.1 | 49.6 |  |  |  | 41.2 |  | 60.5 |  |  | 0.529 | 414
2024-12-06 | 332 | 2048666 |  | Fabrik |  | UN53A-D000 |  |  | 220 |  | 2332 |  | 3.5 | [11 empty] | 0.514 | kun fukt
2024-12-06 | 332 | 2048667 |  | Fabrik |  | UN32A-D000 |  |  | 200 | 210 | 2344 | 2337 | 4.5 | 3.6 | 21.7 | 57.2 |  |  |  | 44 |  | 69.8 |  |  | 0.386 | 415 SU=360mm
2024-12-06 | 332 | 2048677 |  | Fabrik |  | UN58A-D000 |  |  | 220 | 220 | 2274 | 2274 | 5 | 5.7 | 20.6 | 50.7 |  |  |  | 41.8 |  | 61.9 |  |  | 0.395 | 416 SU=390
2024-12-09 | 332 | 2048711 |  | Fabrik |  | UL32A-D000 |  |  | 210 | 230 | 2381 | 2417 | 4.5 | 2.7 | 17.2 | 56.9 |  |  |  | 49.5 |  | 69.4 |  |  | 0.377 | 417 Su=430mm. bil tar med l-stoff
2024-12-09 | 332 | 2048722 |  | Fabrik |  | UN59A-D000 |  |  | 240 | 250 | 2343 | 2416 | 3.5 |  | 19.9 | 60.8 |  |  |  | 56.8 |  | 74.2 |  |  | 0.4 | 418 su=420mm
2024-12-09 | 332 | 2048728 |  | Fabrik |  | UN32A-D000 |  |  | 200 |  | 2364 | 2378 | 4.5 | 2.9 | [10 empty] | 0.382 | Kun Luft
2024-12-10 | 332 | 2048791 |  | Fabrik |  | UN56A-D111 |  |  | 200 | 225 | 2201 | 2243 | 5 | 7.5 | 20 | 40 |  |  |  | 37.7 |  | 51.3 |  |  | 0.44 | 419 su=400mm
2024-12-11 | 332 | 2048832 |  | Fabrik |  | UN58A-D110 |  |  | 220 | 220 | 2261 | 2306 | 5 | 5.5 | 24 | 53.3 |  |  |  | 58.2 |  | 65 |  |  | 0.403 | 420 su=360mm
2024-12-11 | 332 | 2048838 |  | Fabrik |  | UN32A-D000 |  |  | 200 | 180 | 2335 | 2357 | 4.5 | 3.8 | 19 | 60.4 |  |  |  | 55 |  | 73.7 |  |  | 0.394 | 421 su=300mm
2024-12-12 | 332 | 2048866 |  | Fabrik |  | UN55A-D111 |  |  | 230 | 250 | 1882 | 2387 | 2 | 21.2 | 21.2 | 54.7 |  |  |  | 51.7 |  | 66.7 |  |  | 0.448 | 422 su=500mm
2024-12-12 | 332 | 2048884 |  | Fabrik |  | UN56A-D111 |  |  | 220 | 230 | 2231 | 2264 | 5 | 6 | 19.2 | 46.6 |  |  |  | 43.1 |  | 56.9 |  |  | 0.442 | 423.SU= 230
2024-12-13 | 332 | 2048903 |  | Fabrik |  | UN53A-D000 |  |  | 240 | 240 | 2324 | 2420 | 3.5 | 3.8 | 20.4 | 38.9 |  |  |  | 40.4 |  | 49.9 |  |  | 0.529 | 424. SU=520 + Fukt
2024-12-16 | 332 | 2048941 |  | Fabrik |  | UN58A-D110 |  |  | 220 | 230 | 2251 | 2296 | 5 | 6 | 16.8 | 55.4 |  |  |  | 49.9 |  | 67.6 |  |  | 0.401 | 425 su=350mm
2024-12-16 | 332 | 2048944 |  | Fabrik |  | UL32A-D000 |  |  | 200 | 220 | 2319 | 2360 | 4.5 | 4.4 | 17 | 54.2 |  |  |  | 47.9 |  | 66.1 |  |  | 0.384 | 426 Su=380mm
2024-12-17 | 332 | 2048958 |  | Fabrik |  | UN58A-D110 |  |  | 220 | 210 | 2283 | 2291 | 5 | 4.8 | 19.3 | 56.3 | [5 empty] | 68.7 |  |  | 0.399 | 427 SU=340
2024-12-17 | 332 | 2048960 |  | Fabrik |  | UN37A-D000 |  |  | 200 | 205 | 2376 | 2422 | 3.5 | 3 | 14 | 68.8 | [5 empty] | 83.9 |  |  | 0.338 | 428 SU=300
2024-12-18 | 332 | 2048983 |  | Fabrik |  | UN54A-D100 |  |  | 200 |  | 2337 |  | 3.5 | [11 empty] | 0.491
2024-12-18 | 332 | 2048988 |  | Fabrik |  | UN32A-D000 |  |  | 200 | 190 | 2339 | 2389 | 4.5 | 3.6 | 18.6 | 58.5 | [5 empty] | 71.3 |  |  | 0.393 | 429 su=320mm
2024-12-19 | 332 | 2049024 |  | Fabrik |  | UN53A-D000 |  |  | 160 |  | 2381 |  | 3.5 | [11 empty] | 0.464
2024-12-19 | 332 | 2049025 |  | Fabrik |  | UL32A-D000 |  |  | 190 | 230 | 2366 | 2399 | 4.5 | 2.8 | 20.2 | 56.5 | [5 empty] | 68.9 |  |  | 0.365 | 430 su=450mm. L-stoff sendt med sjåfør
2024-12-19 | 332 | 2049038 |  | Fabrik |  | UN32A-D000 |  |  | 180 | 140 | 2380 | 2406 | 4.5 | 2.5 | 19.8 | 63.5 | [5 empty] | 77.5 |  |  | 0.385 | 431. SU=250. Sendt med L-stoff og SP.
2024-12-19 | 332 | 2049046 |  | Fabrik |  | UN55A-D102 |  |  | 650 | 550 | 2303 | 2404 | 3.5 |  | 20.2 | 53.7 | [5 empty] | 65.5 |  |  | 0.442 | 432
2024-12-20 | 332 | 2049061 |  | Fabrik |  | UN54A-D000 |  |  | 240 | 240 | 2384 | 2456 | 3.5 | 1.6 | 18.7 | 46.5 | [5 empty] | 56.7 |  |  | 0.477 | 433 su=480mm
2024-12-20 | 332 | 2049073 |  | Fabrik |  | UN56A-D111 |  |  | 220 | 210 | 2194 | 2253 | 5 | 7.8 | 20 | 42.1 | [5 empty] | 54 |  |  | 0.432 | 434 Su=390mm
2024-12-20 | 332 | 2049074 |  | Fabrik |  | UN54A-D000 |  |  | 240 |  | 2341 |  | 3.5 | [11 empty] | 0.479 | kun fukt
2024-12-20 | 332 | 2049095 |  | Fabrik |  | UN56A-D000 |  |  | 200 | 220 | 2215 | 2235 | 5 | 8.5 | 21.3 | 38 | [5 empty] | 48.7 |  |  | 0.421 | 435 SU=340mm